## Sheet5
炉号 | 钢种 | 钢号 | 转炉终点温度 | 转炉终点C | 转炉终点Mn | 转炉终点S | 转炉终点P | 转炉终点Si | 钢水净重 | 连铸正样C | 连铸正样Mn | 连铸正样S | 连铸正样P | 连铸正样Si | 连铸正样Ceq_val | 连铸正样Cr | 连铸正样Ni_val | 连铸正样Cu_val | 连铸正样Nb_val | 连铸正样V_val | 连铸正样Alt_val | 连铸正样Als_val | 连铸正样Mo_val | 连铸正样Ti_val | 连铸正样N_val | 连铸正样O_val | 连铸正样B_val | 氮化钒铁FeV55N11-A | 低铝硅铁 | 钒氮合金(进口) | 钒铁(FeV50-A) | 钒铁(FeV50-B) | 钒铁(FeV50-B) | 硅铝钙 | 硅铝合金FeAl30Si25 | 硅铝锰合金球 | 硅锰面（硅锰渣） | 硅铁(合格块) | 硅铁FeSi75-B | 石油焦增碳剂 | 锰硅合金FeMn64Si27(合格块) | 锰硅合金FeMn68Si18(合格块) | 碳化硅(55%) | 硅钙碳脱氧剂
7A06878 | 低合金 | HRB400B | 1644 | 0.00065 | 0.0011 | 0.0003 | 0.00014 | 0.004 | 74400 | 0.0023 | 0.0133 | 0.0003 | 0.00019 | 0.0033 | 0.466 | 0.0027 | 0.008 | 0.021 | NULL | 0.033 | 0.0052 | 0.0029 | 0.0026 | 0 | NULL | NULL | NULL | 0 | 0 | 10 | 0 | 0 | 32 | 25 | 0 | 0 | 0 | 0 | 0 | 85 | 1547 | 0 | 88 | 0
7A06877 | 低合金 | HRB400B | 1543 | 0.00077 | 0.0011 | 0.00039 | 0.00021 | 0.004 | 74200 | 0.0023 | 0.0137 | 0.0003 | 0.00027 | 0.0038 | 0.474 | 0.0033 | 0.009 | 0.024 | NULL | 0.031 | 0.0082 | 0.0058 | 0.0029 | 0 | NULL | NULL | NULL | 0 | 0 | 4 | 0 | 0 | 40 | 25 | 0 | 0 | 0 | 0 | 0 | 68 | 1530 | 0 | 132 | 0
7A06876 | 低合金 | HRB400B | 1684 | 0.00035 | 0.0011 | 0.00024 | 0.0002 | 0.004 | 78250 | 0.0023 | 0.013 | 0.00027 | 0.00021 | 0.0035 | 0.463 | 0.0034 | 0.009 | 0.02 | NULL | 0.034 | 0.0052 | 0.0029 | 0.0028 | 0 | NULL | NULL | NULL | 0 | 0 | 4 | 0 | 0 | 40 | 75 | 0 | 0 | 0 | 0 | 0 | 90 | 0 | 1450 | 132 | 0
7A06875 | 低合金 | HRB400B | 1674 | 0.00048 | 0.0012 | 0.00036 | 0.0003 | 0.004 | 73600 | 0.0022 | 0.0131 | 0.00038 | 0.00026 | 0.0037 | 0.454 | 0.0033 | 0.009 | 0.023 | NULL | 0.033 | 0.0045 | 0.0023 | 0.004 | 0 | NULL | NULL | NULL | 0 | 0 | 4 | 0 | 0 | 40 | 50 | 0 | 0 | 0 | 0 | 0 | 85 | 0 | 1450 | 132 | 0
7A06874 | 低合金 | HRB400B | 1800 | 0.00036 | 0.0009 | 0.00028 | 0.00025 | 0.004 | 72400 | 0.0024 | 0.0133 | 0.00027 | 0.00025 | 0.0038 | 0.478 | 0.0037 | 0.01 | 0.019 | NULL | 0.034 | 0.0048 | 0.0026 | 0.0033 | 0 | NULL | NULL | NULL | 0 | 0 | 4 | 0 | 0 | 40 | 75 | 0 | 0 | 0 | 0 | 0 | 90 | 0 | 1450 | 132 | 0
7A06873 | 低合金 | HRB400B | 1660 | 0.00022 | 0.0007 | 0.00038 | 0.00014 | 0.004 | 70350 | 0.0023 | 0.0132 | 0.00035 | 0.00017 | 0.0037 | 0.465 | 0.0027 | 0.009 | 0.023 | NULL | 0.033 | 0.0041 | 0.0019 | 0.0034 | 0 | NULL | NULL | NULL | 0 | 0 | 4 | 0 | 0 | 40 | 75 | 0 | 0 | 0 | 0 | 0 | 90 | 0 | 1450 | 132 | 0
7A06872 | 低合金 | HRB400B | 1654 | 0.0007 | 0.0012 | 0.0002 | 0.00013 | 0.004 | 77800 | 0.0023 | 0.0128 | 0.00035 | 0.00028 | 0.0034 | 0.458 | 0.003 | 0.008 | 0.02 | NULL | 0.032 | 0.0038 | 0.0016 | 0.0019 | 0 | NULL | NULL | NULL | 0 | 0 | 5 | 0 | 0 | 41 | 50 | 0 | 0 | 0 | 0 | 0 | 58 | 0 | 1500 | 132 | 0
7A06871 | 低合金 | HRB400B | 1666 | 0.00063 | 0.0014 | 0.00025 | 0.00031 | 0.004 | 73050 | 0.0024 | 0.0134 | 0.00028 | 0.00026 | 0.0038 | 0.478 | 0.003 | 0.009 | 0.02 | NULL | 0.032 | 0.0044 | 0.0022 | 0.0029 | 0 | NULL | NULL | NULL | 0 | 0 | 4 | 0 | 0 | 40 | 50 | 0 | 0 | 0 | 0 | 0 | 80 | 0 | 1450 | 132 | 0
7A06870 | 低合金 | HRB400B | 1666 | 0.00106 | 0.0009 | 0.00022 | 0.00012 | 0.004 | 74300 | 0.0022 | 0.0135 | 0.00031 | 0.00028 | 0.0038 | 0.46 | 0.003 | 0.008 | 0.02 | NULL | 0.034 | 0.0068 | 0.0044 | 0.0034 | 0 | NULL | NULL | NULL | 0 | 0 | 5 | 0 | 0 | 40 | 25 | 0 | 0 | 0 | 0 | 0 | 58 | 0 | 1580 | 132 | 0
7A06869 | 低合金 | HRB400B | 1658 | 0.00043 | 0.0011 | 0.00028 | 0.00021 | 0.004 | 74850 | 0.0024 | 0.0132 | 0.00028 | 0.00022 | 0.0036 | 0.474 | 0.0025 | 0.008 | 0.018 | NULL | 0.033 | 0.005 | 0.0027 | 0.0022 | 0 | NULL | NULL | NULL | 0 | 0 | 5 | 0 | 0 | 41 | 75 | 0 | 0 | 220 | 0 | 0 | 85 | 0 | 1330 | 132 | 0
7A06868 | 低合金 | HRB400B | 1662 | 0.0005 | 0.0016 | 0.00023 | 0.0003 | 0.004 | 81350 | 0.0023 | 0.0136 | 0.00023 | 0.00034 | 0.0037 | 0.47 | 0.0026 | 0.007 | 0.015 | NULL | 0.031 | 0.0052 | 0.0029 | 0.0026 | 0 | NULL | NULL | NULL | 0 | 0 | 5 | 0 | 0 | 42 | 75 | 0 | 0 | 220 | 0 | 0 | 85 | 0 | 1490 | 132 | 0
7A06867 | 低合金 | HRB400B | 1660 | 0.00042 | 0.0013 | 0.00024 | 0.00027 | 0.004 | 73850 | 0.0023 | 0.0135 | 0.00027 | 0.00031 | 0.0037 | 0.468 | 0.0023 | 0.007 | 0.019 | NULL | 0.033 | 0.0054 | 0.0031 | 0.0026 | 0 | NULL | NULL | NULL | 0 | 0 | 5 | 0 | 0 | 40 | 50 | 0 | 0 | 200 | 0 | 0 | 85 | 0 | 1590 | 132 | 0
7A06866 | 低合金 | HRB400B | 1670 | 0.00072 | 0.0015 | 0.00027 | 0.00033 | 0.004 | 74200 | 0.0023 | 0.0135 | 0.00028 | 0.00027 | 0.0037 | 0.467 | 0.0021 | 0.006 | 0.011 | NULL | 0.033 | 0.0055 | 0.0033 | 0.0025 | 0 | NULL | NULL | NULL | 0 | 0 | 4 | 0 | 0 | 40 | 25 | 0 | 0 | 220 | 0 | 0 | 68 | 0 | 1310 | 0 | 0
7A06865 | 低合金 | HRB400B | 0 | 0.00065 | 0.0015 | 0.00024 | 0.00029 | 0.004 | 67400 | 0.0022 | 0.0129 | 0.00026 | 0.0003 | 0.0035 | 0.448 | 0.0022 | 0.005 | 0.012 | NULL | 0.032 | 0.0052 | 0.0029 | 0.0029 | 0 | NULL | NULL | NULL | 0 | 0 | 5 | 0 | 0 | 41 | 25 | 0 | 0 | 0 | 0 | 0 | 75 | 0 | 1530 | 132 | 0
7A06864 | 低合金 | HRB400B | 1655 | 0.00046 | 0.001 | 0.00032 | 0.00041 | 0.003 | 70000 | 0.0022 | 0.0131 | 0.0003 | 0.00031 | 0.0039 | 0.452 | 0.0024 | 0.007 | 0.016 | NULL | 0.032 | 0.0047 | 0.0024 | 0.003 | 0 | NULL | NULL | NULL | 0 | 0 | 4 | 0 | 0 | 39 | 75 | 0 | 0 | 0 | 0 | 0 | 85 | 0 | 1520 | 132 | 0
7A06862 | 低合金 | HRB400B | 1651 | 0.00041 | 0.0011 | 0.00037 | 0.00028 | 0.003 | 70000 | 0.0023 | 0.0131 | 0.00037 | 0.00029 | 0.0036 | 0.462 | 0.0025 | 0.005 | 0.015 | NULL | 0.032 | 0.004 | 0.0018 | 0.0027 | 0 | NULL | NULL | NULL | 0 | 0 | 5 | 0 | 0 | 40 | 50 | 0 | 0 | 200 | 0 | 0 | 93 | 0 | 1400 | 132 | 0
7A06861 | 低合金 | HRB400B | 1679 | 0.0004 | 0.0013 | 0.00021 | 0.00026 | 0.003 | 70100 | 0.0024 | 0.0136 | 0.00027 | 0.00029 | 0.0037 | 0.481 | 0.0027 | 0.006 | 0.017 | NULL | 0.033 | 0.0039 | 0.0017 | 0.0031 | 0 | NULL | NULL | NULL | 0 | 0 | 4 | 0 | 0 | 38 | 50 | 0 | 0 | 200 | 0 | 0 | 90 | 0 | 1300 | 132 | 0
7A06860 | 低合金 | HRB400B | 1618 | 0.00054 | 0.0012 | 0.00026 | 0.00033 | 0.003 | 67400 | 0.0023 | 0.0131 | 0.00028 | 0.00023 | 0.0036 | 0.462 | 0.0022 | 0.006 | 0.015 | NULL | 0.035 | 0.0054 | 0.0031 | 0.0039 | 0 | NULL | NULL | NULL | 0 | 0 | 7 | 0 | 0 | 44 | 50 | 0 | 0 | 200 | 0 | 0 | 102 | 0 | 1450 | 132 | 0
7A06859 | 低合金 | HRB400B | 1643 | 0.00067 | 0.0011 | 0.00031 | 0.00019 | 0.004 | 64700 | 0.0024 | 0.0129 | 0.00032 | 0.0002 | 0.0037 | 0.469 | 0.0025 | 0.005 | 0.017 | NULL | 0.033 | 0.0044 | 0.0022 | 0.0033 | 0 | NULL | NULL | NULL | 0 | 0 | 4 | 0 | 0 | 40 | 25 | 0 | 0 | 200 | 0 | 0 | 75 | 0 | 1270 | 132 | 0
7A06858 | 低合金 | HRB400B | 1662 | 0.00067 | 0.0012 | 0.00038 | 0.00021 | 0.004 | 69800 | 0.0023 | 0.0131 | 0.00033 | 0.00035 | 0.0036 | 0.462 | 0.0026 | 0.007 | 0.014 | NULL | 0.034 | 0.0039 | 0.0017 | 0.0033 | 0 | NULL | NULL | NULL | 0 | 0 | 7 | 0 | 0 | 44 | 25 | 0 | 0 | 200 | 0 | 0 | 75 | 0 | 1430 | 132 | 0
7A06857 | 低合金 | HRB400B | 1661 | 0.00067 | 0.0014 | 0.00035 | 0.00035 | 0.003 | 63300 | 0.0023 | 0.013 | 0.00029 | 0.00023 | 0.0037 | 0.46 | 0.0024 | 0.006 | 0.018 | NULL | 0.033 | 0.0043 | 0.0021 | 0.0034 | 0 | NULL | NULL | NULL | 0 | 0 | 4 | 0 | 0 | 40 | 25 | 0 | 0 | 200 | 0 | 0 | 75 | 0 | 1280 | 132 | 0
7A06856 | 低合金 | HRB400B | 1646 | 0.00067 | 0.0011 | 0.00035 | 0.00028 | 0.004 | 70100 | 0.0022 | 0.0129 | 0.00037 | 0.00029 | 0.0037 | 0.449 | 0.0027 | 0.005 | 0.015 | NULL | 0.033 | 0.0046 | 0.0023 | 0.0031 | 0 | NULL | NULL | NULL | 0 | 0 | 4 | 0 | 0 | 40 | 0 | 0 | 0 | 200 | 0 | 0 | 70 | 0 | 1340 | 132 | 0
7A06855 | 低合金 | HRB400B | 1645 | 0.00068 | 0.0014 | 0.00026 | 0.00032 | 0.003 | 67500 | 0.0022 | 0.0131 | 0.00039 | 0.00025 | 0.0038 | 0.452 | 0.0025 | 0.006 | 0.017 | NULL | 0.032 | 0.1953 | 0.1559 | 0.0036 | 0 | NULL | NULL | NULL | 0 | 0 | 4 | 0 | 0 | 40 | 25 | 0 | 0 | 200 | 0 | 0 | 68 | 0 | 1330 | 132 | 0
7A06854 | 低合金 | HRB400B | 1642 | 0.00034 | 0.001 | 0.00034 | 0.00022 | 0.003 | 70000 | 0.0024 | 0.013 | 0.00037 | 0.00026 | 0.0037 | 0.47 | 0.0025 | 0.005 | 0.015 | NULL | 0.032 | 0.004 | 0.0018 | 0.0032 | 0 | NULL | NULL | NULL | 0 | 0 | 4 | 0 | 0 | 40 | 50 | 0 | 0 | 200 | 0 | 0 | 93 | 0 | 1300 | 132 | 0
7A06853 | 低合金 | HRB400B | 1648 | 0.00097 | 0.0015 | 0.00018 | 0.00029 | 0.003 | 68400 | 0.0024 | 0.0133 | 0.00035 | 0.00019 | 0.0039 | 0.476 | 0.0024 | 0.008 | 0.017 | NULL | 0.034 | 0.0047 | 0.0025 | 0.0031 | 0 | NULL | NULL | NULL | 0 | 0 | 4 | 0 | 0 | 38 | 25 | 0 | 0 | 200 | 0 | 0 | 51 | 0 | 1230 | 132 | 0
7A06852 | 低合金 | HRB400B | 1662 | 0.00067 | 0.0011 | 0.00041 | 0.00027 | 0.002 | 62900 | 0.0023 | 0.013 | 0.00038 | 0.00022 | 0.0037 | 0.46 | 0.0023 | 0.007 | 0.016 | NULL | 0.032 | 0.0044 | 0.0022 | 0.0028 | 0 | NULL | NULL | NULL | 0 | 0 | 4 | 0 | 0 | 40 | 50 | 0 | 0 | 200 | 0 | 0 | 68 | 0 | 1310 | 132 | 0
7A06851 | 低合金 | HRB400B | 1689 | 0.00138 | 0.0011 | 0.00016 | 0.00021 | 0.002 | 63500 | 0.0024 | 0.0133 | 0.00031 | 0.00022 | 0.0037 | 0.474 | 0.0021 | 0.005 | 0.013 | NULL | 0.032 | 0.0045 | 0.0023 | 0.0034 | 0 | NULL | NULL | NULL | 0 | 0 | 4 | 0 | 0 | 40 | 0 | 0 | 0 | 200 | 0 | 0 | 34 | 0 | 1300 | 132 | 20
7A06850 | 低合金 | HRB400B | 1660 | 0.00065 | 0.0008 | 0.00029 | 0.00015 | 0.002 | 66400 | 0.0024 | 0.013 | 0.00032 | 0.0002 | 0.0036 | 0.47 | 0.0024 | 0.008 | 0.01 | NULL | 0.033 | 0.0044 | 0.0022 | 0.0027 | 0 | NULL | NULL | NULL | 0 | 0 | 4 | 0 | 0 | 38 | 25 | 0 | 0 | 200 | 0 | 0 | 75 | 0 | 1250 | 132 | 0
7A06849 | 低合金 | HRB400B | 1652 | 0.00071 | 0.0009 | 0.0003 | 0.00024 | 0.003 | 71500 | 0.0024 | 0.0134 | 0.00032 | 0.00025 | 0.0036 | 0.476 | 0.0023 | 0.008 | 0.01 | NULL | 0.031 | 0.0038 | 0.0016 | 0.0023 | 0 | NULL | NULL | NULL | 0 | 0 | 10 | 0 | 0 | 32 | 25 | 0 | 0 | 200 | 0 | 0 | 68 | 0 | 1350 | 132 | 0
7A06848 | 低合金 | HRB400B | 1707 | 0.00085 | 0.0013 | 0.00028 | 0.00022 | 0.003 | 72800 | 0.0023 | 0.0135 | 0.00032 | 0.00034 | 0.004 | 0.468 | 0.0022 | 0.006 | 0.013 | NULL | 0.034 | 0.0055 | 0.0032 | 0.0021 | 0 | NULL | NULL | NULL | 0 | 0 | 11 | 0 | 0 | 33 | 0 | 0 | 0 | 0 | 0 | 0 | 51 | 1553 | 0 | 132 | 20
7A06847 | 低合金 | HRB400B | 1668 | 0.00066 | 0.0009 | 0.00036 | 0.00024 | 0.002 | 70000 | 0.0023 | 0.0132 | 0.00032 | 0.00029 | 0.0035 | 0.462 | 0.0018 | 0.006 | 0.012 | NULL | 0.034 | 0.0056 | 0.0033 | 0.0024 | 0 | NULL | NULL | NULL | 0 | 0 | 10 | 0 | 0 | 32 | 25 | 0 | 0 | 0 | 0 | 0 | 68 | 1545 | 0 | 132 | 0
7A06846 | 低合金 | HRB400B | 1677 | 0.00034 | 0.0007 | 0.00043 | 0.00028 | 0.002 | 70600 | 0.0024 | 0.0135 | 0.0003 | 0.00025 | 0.0036 | 0.478 | 0.002 | 0.006 | 0.013 | NULL | 0.034 | 0.004 | 0.0018 | 0.0023 | 0 | NULL | NULL | NULL | 0 | 0 | 10 | 0 | 0 | 32 | 50 | 0 | 0 | 0 | 0 | 0 | 85 | 1508 | 0 | 132 | 0
7A06845 | 低合金 | HRB400B | 1689 | 0.0007 | 0.0011 | 0.00039 | 0.00032 | 0.002 | 74400 | 0.0023 | 0.013 | 0.00032 | 0.00029 | 0.0036 | 0.459 | 0.0022 | 0.005 | 0.012 | NULL | 0.033 | 0.0055 | 0.0032 | 0.0027 | 0 | NULL | NULL | NULL | 0 | 0 | 10 | 0 | 0 | 32 | 25 | 0 | 0 | 0 | 0 | 0 | 68 | 1496 | 0 | 132 | 0
7A06843 | 低合金 | HRB400B | 1667 | 0.00072 | 0.0011 | 0.00027 | 0.00017 | 0 | 70000 | 0.0024 | 0.013 | 0.00031 | 0.00024 | 0.0036 | 0.468 | 0.0017 | 0.006 | 0.017 | NULL | 0.032 | 0.0049 | 0.0027 | 0.0029 | 0 | NULL | NULL | NULL | 0 | 0 | 8 | 0 | 0 | 25 | 50 | 0 | 0 | 0 | 0 | 0 | 68 | 0 | 0 | 132 | 0
7A06836 | 低合金 | HRB400B | 1651 | 0.0003 | 0.0005 | 0.00043 | 0.00016 | 0.003 | 71750 | 0.0023 | 0.0135 | 0.00035 | 0.00029 | 0.0038 | 0.469 | 0.0017 | 0.01 | 0.025 | NULL | 0.038 | 0.0053 | 0.003 | 0.0035 | 0 | NULL | NULL | NULL | 0 | 0 | 4 | 0 | 0 | 40 | 75 | 0 | 0 | 0 | 0 | 0 | 85 | 0 | 1450 | 132 | 0
7A06835 | 低合金 | HRB400B | 1648 | 0.00066 | 0.0011 | 0.00029 | 0.00021 | 0.004 | 74750 | 0.0024 | 0.0128 | 0.0003 | 0.00022 | 0.0036 | 0.465 | 0.002 | 0.004 | 0.01 | NULL | 0.033 | 0.004 | 0.0017 | 0.0022 | 0 | NULL | NULL | NULL | 0 | 0 | 4 | 0 | 0 | 40 | 25 | 0 | 0 | 0 | 0 | 0 | 68 | 0 | 1450 | 132 | 0
7A06834 | 低合金 | HRB400B | 1677 | 0.00073 | 0.0013 | 0.00028 | 0.00032 | 0.003 | 71700 | 0.0024 | 0.0135 | 0.00028 | 0.00024 | 0.0037 | 0.477 | 0.0017 | 0.005 | 0.018 | NULL | 0.032 | 0.0045 | 0.0023 | 0.0023 | 0 | NULL | NULL | NULL | 0 | 0 | 4 | 0 | 0 | 40 | 25 | 0 | 0 | 0 | 0 | 0 | 68 | 0 | 1480 | 132 | 0
7A06833 | 低合金 | HRB400B | 1656 | 0.00054 | 0.0014 | 0.00036 | 0.00033 | 0.002 | 76100 | 0.0023 | 0.0134 | 0.00038 | 0.00032 | 0.0036 | 0.465 | 0.002 | 0.005 | 0.011 | NULL | 0.033 | 0.0051 | 0.0028 | 0.0021 | 0 | NULL | NULL | NULL | 0 | 0 | 32 | 0 | 0 | 0 | 50 | 0 | 0 | 0 | 0 | 0 | 80 | 0 | 1530 | 132 | 0
7A06832 | 低合金 | HRB400B | 1672 | 0.00049 | 0.0014 | 0.00037 | 0.00027 | 0.003 | 72250 | 0.0023 | 0.0128 | 0.00026 | 0.00018 | 0.0035 | 0.454 | 0.0012 | 0.006 | 0.011 | NULL | 0.033 | 0.0053 | 0.003 | 0.0024 | 0 | NULL | NULL | NULL | 0 | 0 | 31 | 0 | 0 | 0 | 50 | 0 | 0 | 0 | 0 | 0 | 85 | 0 | 1540 | 132 | 0
7A06831 | 低合金 | HRB400B | 0 | 0.00019 | 0.0005 | 0.00027 | 0.00015 | 0.003 | 73000 | 0.0024 | 0.0129 | 0.00027 | 0.00019 | 0.0036 | 0.465 | 0.0012 | 0.006 | 0.012 | NULL | 0.032 | 0.0047 | 0.0024 | 0.0028 | 0 | NULL | NULL | NULL | 0 | 0 | 31 | 0 | 0 | 0 | 75 | 0 | 0 | 0 | 0 | 0 | 85 | 0 | 1560 | 132 | 0
7A06830 | 低合金 | HRB400B | 0 | 0.00041 | 0.0009 | 0.00031 | 0.00019 | 0.003 | 73000 | 0.0023 | 0.0135 | 0.00031 | 0.00022 | 0.0037 | 0.467 | 0.0017 | 0.006 | 0.011 | NULL | 0.033 | 0.0065 | 0.0041 | 0.0026 | 0 | NULL | NULL | NULL | 0 | 0 | 5 | 0 | 0 | 40 | 50 | 0 | 0 | 0 | 0 | 0 | 85 | 0 | 1520 | 132 | 0
7A06829 | 低合金 | HRB400B | 1678 | 0.00033 | 0.0009 | 0.00026 | 0.00016 | 0.003 | 72600 | 0.0022 | 0.0132 | 0.00028 | 0.0002 | 0.0036 | 0.451 | 0.0017 | 0.006 | 0.011 | NULL | 0.033 | 0.0056 | 0.0033 | 0.0027 | 0 | NULL | NULL | NULL | 0 | 0 | 5 | 0 | 0 | 38 | 50 | 0 | 0 | 0 | 0 | 0 | 85 | 0 | 1460 | 132 | 0
7A06828 | 低合金 | HRB400B | 1640 | 0.00101 | 0.001 | 0.00035 | 0.00012 | 0.002 | 70500 | 0.0023 | 0.0134 | 0.00027 | 0.00016 | 0.0038 | 0.465 | 0.0016 | 0.005 | 0.01 | NULL | 0.034 | 0.0052 | 0.003 | 0.0034 | 0 | NULL | NULL | NULL | 0 | 0 | 5 | 0 | 0 | 38 | 0 | 0 | 0 | 0 | 0 | 0 | 51 | 0 | 1450 | 132 | 20
7A06827 | 低合金 | HRB400B | 1651 | 0.00072 | 0.0006 | 0.00036 | 0.0001 | 0.002 | 70450 | 0.0024 | 0.0129 | 0.00032 | 0.00017 | 0.0035 | 0.466 | 0.0014 | 0.006 | 0.011 | NULL | 0.034 | 0.0053 | 0.0031 | 0.0026 | 0 | NULL | NULL | NULL | 0 | 0 | 5 | 0 | 0 | 38 | 25 | 0 | 0 | 0 | 0 | 0 | 68 | 0 | 1440 | 132 | 0
7A06826 | 低合金 | HRB400B | 1656 | 0.00076 | 0.0007 | 0.00044 | 0.00012 | 0.002 | 71150 | 0.0023 | 0.0127 | 0.00033 | 0.00014 | 0.0035 | 0.453 | 0.0016 | 0.006 | 0.01 | NULL | 0.034 | 0.0046 | 0.0024 | 0.0023 | 0 | NULL | NULL | NULL | 0 | 0 | 5 | 0 | 0 | 28 | 25 | 0 | 0 | 0 | 0 | 0 | 68 | 0 | 1460 | 132 | 0
7A06825 | 低合金 | HRB400B | 1661 | 0.00069 | 0.0007 | 0.00033 | 0.00016 | 0.002 | 69950 | 0.0023 | 0.0133 | 0.00033 | 0.0002 | 0.0037 | 0.463 | 0.0015 | 0.005 | 0.01 | NULL | 0.033 | 0.0055 | 0.0032 | 0.0035 | 0 | NULL | NULL | NULL | 0 | 0 | 10 | 0 | 0 | 30 | 25 | 0 | 0 | 0 | 0 | 0 | 68 | 0 | 1500 | 132 | 0
7A06824 | 低合金 | HRB400B | 1667 | 0.00073 | 0.001 | 0.00025 | 0.00019 | 0.003 | 70300 | 0.0023 | 0.0133 | 0.00035 | 0.00023 | 0.0035 | 0.463 | 0.0016 | 0.004 | 0.011 | NULL | 0.031 | 0.005 | 0.0027 | 0.0022 | 0 | NULL | NULL | NULL | 0 | 0 | 10 | 0 | 0 | 30 | 25 | 0 | 0 | 0 | 0 | 0 | 51 | 0 | 1400 | 132 | 0
7A06823 | 低合金 | HRB400B | 1693 | 0.00072 | 0.001 | 0.00026 | 0.0002 | 0.003 | 69250 | 0.0024 | 0.0135 | 0.00027 | 0.00021 | 0.0039 | 0.478 | 0.002 | 0.004 | 0.01 | NULL | 0.034 | 0.0059 | 0.0036 | 0.0052 | 0 | NULL | NULL | NULL | 0 | 0 | 32 | 0 | 0 | 0 | 25 | 0 | 0 | 0 | 0 | 0 | 68 | 0 | 1420 | 132 | 0
7A06822 | 低合金 | HRB400B | 1656 | 0.00108 | 0.0013 | 0.00023 | 0.00033 | 0.003 | 75200 | 0.0024 | 0.0133 | 0.00028 | 0.00029 | 0.0037 | 0.473 | 0.0021 | 0.005 | 0.01 | NULL | 0.03 | 0.0047 | 0.0024 | 0.0022 | 0 | NULL | NULL | NULL | 0 | 0 | 10 | 0 | 0 | 30 | 0 | 0 | 0 | 0 | 0 | 0 | 51 | 0 | 1430 | 132 | 20
7A06821 | 低合金 | HRB400B | 1672 | 0.00077 | 0.0007 | 0.00024 | 0.00016 | 0.003 | 72300 | 0.0024 | 0.0134 | 0.00028 | 0.00024 | 0.0035 | 0.476 | 0.0023 | 0.005 | 0.011 | NULL | 0.033 | 0.0057 | 0.0034 | 0.0027 | 0 | NULL | NULL | NULL | 0 | 0 | 10 | 0 | 0 | 30 | 25 | 0 | 0 | 0 | 0 | 0 | 51 | 0 | 1460 | 132 | 0
7A06820 | 低合金 | HRB400B | 1647 | 0.0008 | 0.0006 | 0.00032 | 0.00013 | 0.003 | 70400 | 0.0023 | 0.0133 | 0.00034 | 0.00018 | 0.0038 | 0.466 | 0.0026 | 0.006 | 0.015 | NULL | 0.035 | 0.0047 | 0.0025 | 0.004 | 0 | NULL | NULL | NULL | 0 | 0 | 10 | 0 | 0 | 30 | 25 | 0 | 0 | 0 | 0 | 0 | 51 | 0 | 1460 | 132 | 0
7A06819 | 低合金 | HRB400B | 1677 | 0.00077 | 0.0008 | 0.00025 | 0.00023 | 0.003 | 70450 | 0.0023 | 0.0131 | 0.00025 | 0.00024 | 0.0035 | 0.461 | 0.002 | 0.005 | 0.012 | NULL | 0.033 | 0.0045 | 0.0023 | 0.0026 | 0 | NULL | NULL | NULL | 0 | 0 | 10 | 0 | 0 | 30 | 25 | 0 | 0 | 200 | 0 | 0 | 54 | 0 | 1260 | 132 | 0
7A06818 | 低合金 | HRB400B | 1683 | 0.00086 | 0.0009 | 0.00023 | 0.00021 | 0.003 | 75200 | 0.0024 | 0.0131 | 0.00024 | 0.00024 | 0.0036 | 0.471 | 0.0022 | 0.005 | 0.011 | NULL | 0.033 | 0.0052 | 0.0029 | 0.0026 | 0 | NULL | NULL | NULL | 0 | 0 | 10 | 0 | 0 | 30 | 25 | 0 | 0 | 200 | 0 | 0 | 51 | 0 | 1300 | 132 | 0
7A06817 | 低合金 | HRB400B | 1618 | 0.00093 | 0.0006 | 0.00037 | 0.00016 | 0.003 | 71700 | 0.0024 | 0.0129 | 0.00033 | 0.00019 | 0.0035 | 0.466 | 0.0018 | 0.005 | 0.012 | NULL | 0.034 | 0.0046 | 0.0024 | 0.0026 | 0 | NULL | NULL | NULL | 0 | 0 | 10 | 0 | 0 | 30 | 25 | 0 | 0 | 200 | 0 | 0 | 68 | 0 | 1280 | 132 | 0
7A06816 | 低合金 | HRB400B | 1805 | 0.00077 | 0.0011 | 0.00027 | 0.00027 | 0.003 | 74050 | 0.0023 | 0.0131 | 0.00029 | 0.00029 | 0.0035 | 0.461 | 0.0023 | 0.005 | 0.011 | NULL | 0.031 | 0.0046 | 0.0024 | 0.0025 | 0 | NULL | NULL | NULL | 0 | 0 | 10 | 0 | 0 | 30 | 25 | 0 | 0 | 200 | 0 | 0 | 51 | 0 | 1280 | 132 | 0
7A06815 | 低合金 | HRB400B | 1672 | 0.00076 | 0.0008 | 0.00029 | 0.00018 | 0.003 | 72000 | 0.0024 | 0.0131 | 0.00031 | 0.00021 | 0.0036 | 0.47 | 0.0018 | 0.005 | 0.011 | NULL | 0.031 | 0.004 | 0.0018 | 0.0025 | 0 | NULL | NULL | NULL | 0 | 0 | 9 | 0 | 0 | 29 | 25 | 0 | 0 | 200 | 0 | 0 | 54 | 0 | 1270 | 132 | 0
7A06814 | 低合金 | HRB400B | 1647 | 0.00042 | 0.0009 | 0.00025 | 0.00019 | 0.003 | 72900 | 0.0023 | 0.0133 | 0.00034 | 0.00024 | 0.0036 | 0.465 | 0.0023 | 0.006 | 0.012 | NULL | 0.033 | 0.0051 | 0.0028 | 0.0027 | 0 | NULL | NULL | NULL | 0 | 0 | 10 | 0 | 0 | 30 | 50 | 0 | 0 | 200 | 0 | 0 | 95 | 0 | 1330 | 88 | 0
7A06813 | 低合金 | HRB400B | 1659 | 0.0008 | 0.0012 | 0.00024 | 0.00026 | 0.003 | 73150 | 0.0024 | 0.0135 | 0.00028 | 0.00029 | 0.0036 | 0.478 | 0.0023 | 0.006 | 0.011 | NULL | 0.033 | 0.0046 | 0.0023 | 0.0026 | 0 | NULL | NULL | NULL | 0 | 0 | 10 | 0 | 0 | 32 | 25 | 0 | 0 | 200 | 0 | 0 | 75 | 0 | 1300 | 88 | 0
7A06812 | 低合金 | HRB400B | 1672 | 0.00059 | 0.0011 | 0.00025 | 0.00025 | 0.003 | 74000 | 0.0023 | 0.0138 | 0.00027 | 0.00029 | 0.0036 | 0.474 | 0.0025 | 0.006 | 0.013 | NULL | 0.034 | 0.0041 | 0.0019 | 0.0036 | 0 | NULL | NULL | NULL | 0 | 0 | 10 | 0 | 0 | 32 | 50 | 0 | 0 | 200 | 0 | 0 | 90 | 0 | 1370 | 88 | 0
7A06811 | 低合金 | HRB400B | 1657 | 0.00052 | 0.0009 | 0.00023 | 0.00018 | 0.003 | 75650 | 0.0024 | 0.0134 | 0.00028 | 0.00023 | 0.0039 | 0.475 | 0.0021 | 0.005 | 0.012 | NULL | 0.033 | 0.0047 | 0.0025 | 0.0029 | 0 | NULL | NULL | NULL | 0 | 0 | 10 | 0 | 0 | 33 | 50 | 0 | 0 | 200 | 0 | 0 | 93 | 0 | 1340 | 88 | 0
7A06810 | 低合金 | HRB400B | 1687 | 0.00119 | 0.0014 | 0.00026 | 0.00021 | 0.003 | 68300 | 0.0023 | 0.0132 | 0.00024 | 0.00025 | 0.0035 | 0.462 | 0.002 | 0.006 | 0.01 | NULL | 0.033 | 0.0052 | 0.0029 | 0.0028 | 0 | NULL | NULL | NULL | 0 | 0 | 10 | 0 | 0 | 30 | 0 | 0 | 0 | 200 | 0 | 0 | 40 | 0 | 1300 | 88 | 20
7A06809 | 低合金 | HRB400B | 1664 | 0.00104 | 0.0014 | 0.00022 | 0.00021 | 0.003 | 72800 | 0.0022 | 0.0132 | 0.00025 | 0.00026 | 0.0035 | 0.453 | 0.0022 | 0.006 | 0.012 | NULL | 0.035 | 0.0047 | 0.0025 | 0.003 | 0 | NULL | NULL | NULL | 0 | 0 | 10 | 0 | 0 | 30 | 0 | 0 | 0 | 200 | 0 | 0 | 51 | 0 | 1270 | 88 | 20
7A06808 | 低合金 | HRB400B | 1669 | 0.00069 | 0.0014 | 0.00024 | 0.00026 | 0.003 | 72000 | 0.0023 | 0.0134 | 0.00027 | 0.0003 | 0.0034 | 0.467 | 0.0024 | 0.006 | 0.012 | NULL | 0.036 | 0.0038 | 0.0016 | 0.0031 | 0 | NULL | NULL | NULL | 0 | 0 | 10 | 0 | 0 | 31 | 25 | 0 | 0 | 200 | 0 | 0 | 80 | 0 | 1260 | 88 | 0
7A06807 | 低合金 | HRB400B | 1669 | 0.00071 | 0.0013 | 0.00033 | 0.00027 | 0.003 | 72150 | 0.0022 | 0.0133 | 0.00027 | 0.0003 | 0.0034 | 0.455 | 0.0025 | 0.007 | 0.011 | NULL | 0.034 | 0.0046 | 0.0023 | 0.0028 | 0 | NULL | NULL | NULL | 0 | 0 | 10 | 0 | 0 | 30 | 25 | 0 | 0 | 200 | 0 | 0 | 80 | 0 | 1300 | 88 | 0
7A06806 | 低合金 | HRB400B | 0 | 0.00074 | 0.0009 | 0.00027 | 0.00013 | 0.003 | 71750 | 0.0023 | 0.0137 | 0.00027 | 0.00021 | 0.0036 | 0.471 | 0.0021 | 0.005 | 0.01 | NULL | 0.034 | 0.0044 | 0.0022 | 0.0024 | 0 | NULL | NULL | NULL | 0 | 0 | 10 | 0 | 0 | 30 | 25 | 0 | 0 | 200 | 0 | 0 | 80 | 0 | 1280 | 88 | 0
7A06805 | 低合金 | HRB400B | 1675 | 0.0006 | 0.0011 | 0.00027 | 0.00021 | 0.003 | 71050 | 0.0023 | 0.0135 | 0.00027 | 0.00025 | 0.0035 | 0.467 | 0.0021 | 0.005 | 0.011 | NULL | 0.033 | 0.0048 | 0.0025 | 0.0025 | 0 | NULL | NULL | NULL | 10 | 0 | 0 | 0 | 0 | 31 | 25 | 0 | 0 | 200 | 0 | 0 | 85 | 0 | 1300 | 88 | 0
7A06804 | 低合金 | HRB400B | 1663 | 0.001 | 0.0016 | 0.00028 | 0.0002 | 0.004 | 71500 | 0.0022 | 0.0133 | 0.00032 | 0.00021 | 0.0035 | 0.455 | 0.0024 | 0.009 | 0.012 | NULL | 0.034 | 0.0051 | 0.0028 | 0.0028 | 0 | NULL | NULL | NULL | 0 | 0 | 10 | 0 | 0 | 31 | 0 | 0 | 0 | 200 | 0 | 0 | 51 | 0 | 1300 | 88 | 20
7A06803 | 低合金 | HRB400B | 0 | 0.00088 | 0.0011 | 0.00027 | 0.00013 | 0.003 | 69000 | 0.0022 | 0.0142 | 0.00026 | 0.00017 | 0.0038 | 0.47 | 0.002 | 0.005 | 0.01 | NULL | 0.036 | 0.0044 | 0.0022 | 0.0023 | 0 | NULL | NULL | NULL | 0 | 0 | 10 | 0 | 0 | 32 | 0 | 0 | 0 | 200 | 0 | 0 | 60 | 0 | 1280 | 88 | 20
7A06802 | 低合金 | HRB400B | 1657 | 0.00069 | 0.0008 | 0.00032 | 0.00012 | 0.003 | 77900 | 0.0022 | 0.0134 | 0.00031 | 0.0002 | 0.0035 | 0.456 | 0.0018 | 0.007 | 0.011 | NULL | 0.035 | 0.0051 | 0.0028 | 0.0023 | 0 | NULL | NULL | NULL | 0 | 0 | 11 | 0 | 0 | 33 | 25 | 0 | 0 | 200 | 0 | 0 | 75 | 0 | 1330 | 88 | 0
7A06801 | 低合金 | HRB400B | 1651 | 0.00078 | 0.0014 | 0.00036 | 0.00034 | 0.003 | 67050 | 0.0024 | 0.0139 | 0.00026 | 0.00017 | 0.0038 | 0.484 | 0.0019 | 0.005 | 0.011 | NULL | 0.034 | 0.0049 | 0.0027 | 0.0026 | 0 | NULL | NULL | NULL | 0 | 0 | 10 | 0 | 0 | 30 | 25 | 0 | 0 | 200 | 0 | 0 | 68 | 0 | 1310 | 88 | 0
7A06800 | 低合金 | HRB400B | 1624 | 0.00053 | 0.0009 | 0.00031 | 0.00018 | 0.003 | 74050 | 0.0023 | 0.013 | 0.00028 | 0.00018 | 0.0033 | 0.458 | 0.0017 | 0.005 | 0.011 | NULL | 0.033 | 0.0051 | 0.0029 | 0.0018 | 0 | NULL | NULL | NULL | 0 | 0 | 10 | 0 | 0 | 32 | 50 | 0 | 0 | 200 | 0 | 0 | 102 | 0 | 1320 | 88 | 0
7A06799 | 低合金 | HRB400B | 1669 | 0.0014 | 0.001 | 0.00023 | 0.00026 | 0.003 | 73100 | 0.0023 | 0.0137 | 0.00026 | 0.00028 | 0.0037 | 0.471 | 0.0021 | 0.01 | 0.012 | 0 | 0.035 | 0.0068 | 0.0042 | 0.0016 | 0.001 | NULL | NULL | NULL | 0 | 0 | 10 | 0 | 0 | 32 | 0 | 0 | 0 | 300 | 0 | 0 | 34 | 1278 | 0 | 88 | 20
7A06798 | 低合金 | HRB400B | 1673 | 0.00063 | 0.0011 | 0.00024 | 0.00025 | 0.002 | 73850 | 0.0023 | 0.013 | 0.00029 | 0.00029 | 0.0034 | 0.458 | 0.0019 | 0.005 | 0.011 | 0 | 0.033 | 0.0053 | 0.0033 | 0 | 0.001 | NULL | NULL | NULL | 0 | 0 | 10 | 0 | 0 | 33 | 25 | 0 | 0 | 300 | 0 | 0 | 85 | 0 | 1200 | 88 | 0
7A06797 | 低合金 | HRB400B | 1682 | 0.00097 | 0.0007 | 0.00026 | 0.00017 | 0.002 | 75150 | 0.0023 | 0.0131 | 0.00027 | 0.00027 | 0.0034 | 0.46 | 0.0018 | 0.006 | 0.012 | 0 | 0.033 | 0.0062 | 0.0039 | 0.0017 | 0.001 | NULL | NULL | NULL | 0 | 0 | 11 | 0 | 0 | 33 | 0 | 0 | 0 | 300 | 0 | 0 | 51 | 0 | 1270 | 88 | 20
7A06796 | 低合金 | HRB400B | 1672 | 0.00071 | 0.0012 | 0.00021 | 0.00018 | 0.002 | 75900 | 0.0023 | 0.0131 | 0.00028 | 0.00022 | 0.0036 | 0.46 | 0.0017 | 0.007 | 0.011 | 0 | 0.034 | 0.0065 | 0.004 | 0.0005 | 0.001 | NULL | NULL | NULL | 0 | 0 | 12 | 0 | 0 | 33 | 25 | 0 | 0 | 300 | 0 | 0 | 85 | 1285 | 0 | 88 | 0
7A06795 | 低合金 | HRB400B | 1679 | 0.00061 | 0.0011 | 0.00033 | 0.00029 | 0.002 | 74000 | 0.0024 | 0.0133 | 0.00032 | 0.00029 | 0.0035 | 0.474 | 0.0023 | 0.009 | 0.009 | 0 | 0.034 | 0.0064 | 0.004 | 0.001 | 0.001 | NULL | NULL | NULL | 0 | 0 | 10 | 0 | 0 | 32 | 25 | 0 | 0 | 300 | 0 | 0 | 85 | 1215 | 0 | 88 | 0
7A06794 | 低合金 | HRB400B | 1682 | 0.00067 | 0.001 | 0.00038 | 0.00013 | 0.002 | 70450 | 0.0023 | 0.0129 | 0.00034 | 0.0002 | 0.0035 | 0.457 | 0.0019 | 0.009 | 0.009 | 0 | 0.034 | 0.0064 | 0.004 | 0.0002 | 0.001 | NULL | NULL | NULL | 0 | 0 | 10 | 0 | 0 | 30 | 25 | 0 | 0 | 300 | 0 | 0 | 51 | 1124 | 0 | 88 | 0
7A06793 | 低合金 | HRB400B | 1682 | 0.00082 | 0.0006 | 0.00031 | 0.00014 | 0.002 | 75500 | 0.0023 | 0.0131 | 0.00031 | 0.00023 | 0.0034 | 0.46 | 0.0018 | 0.007 | 0.01 | 0 | 0.034 | 0.0057 | 0.0036 | 0 | 0.001 | NULL | NULL | NULL | 0 | 0 | 10 | 0 | 0 | 30 | 0 | 0 | 0 | 300 | 0 | 0 | 68 | 0 | 1213 | 88 | 20
7A06792 | 低合金 | HRB400B | 1689 | 0.00092 | 0.0012 | 0.00028 | 0.00027 | 0.002 | 75500 | 0.0024 | 0.0134 | 0.00028 | 0.00028 | 0.0033 | 0.475 | 0.0017 | 0.006 | 0.012 | 0 | 0.035 | 0.0058 | 0.0036 | 0 | 0.001 | NULL | NULL | NULL | 0 | 0 | 11 | 0 | 0 | 32 | 0 | 0 | 0 | 300 | 0 | 0 | 51 | 0 | 1220 | 88 | 20
7A06791 | 低合金 | HRB400B | 1667 | 0.00069 | 0.001 | 0.00022 | 0.00016 | 0.002 | 77700 | 0.0023 | 0.0128 | 0.0003 | 0.00025 | 0.0033 | 0.454 | 0.0015 | 0.007 | 0.01 | 0 | 0.034 | 0.0051 | 0.0032 | 0 | 0.001 | NULL | NULL | NULL | 0 | 0 | 11 | 0 | 0 | 32 | 25 | 0 | 0 | 300 | 0 | 0 | 68 | 1230 | 0 | 88 | 0
7A06790 | 低合金 | HRB400B | 1656 | 0.0004 | 0.0008 | 0.00029 | 0.00011 | 0.002 | 73600 | 0.0024 | 0.013 | 0.0003 | 0.00018 | 0.0034 | 0.468 | 0.0014 | 0.006 | 0.011 | 0 | 0.034 | 0.0053 | 0.0033 | 0.0003 | 0.001 | NULL | NULL | NULL | 0 | 0 | 11 | 0 | 0 | 32 | 50 | 0 | 0 | 300 | 0 | 0 | 85 | 1226 | 0 | 88 | 0
7A06789 | 低合金 | HRB400B | 1647 | 0.00042 | 0.0008 | 0.00029 | 0.00016 | 0.003 | 74250 | 0.0023 | 0.0129 | 0.00032 | 0.00021 | 0.0035 | 0.457 | 0.0018 | 0.008 | 0.012 | 0 | 0.036 | 0.0056 | 0.0035 | 0.0015 | 0.001 | NULL | NULL | NULL | 0 | 0 | 11 | 0 | 0 | 32 | 25 | 0 | 0 | 300 | 0 | 0 | 68 | 1252 | 0 | 88 | 0
7A06788 | 低合金 | HRB400B | 1720 | 0.00035 | 0.0009 | 0.00025 | 0.00026 | 0.002 | 73200 | 0.0024 | 0.0133 | 0.00027 | 0.00025 | 0.0037 | 0.473 | 0.0015 | 0.009 | 0.011 | 0 | 0.036 | 0.0065 | 0.004 | 0.0011 | 0.001 | NULL | NULL | NULL | 0 | 0 | 32 | 0 | 0 | 0 | 50 | 0 | 0 | 0 | 0 | 0 | 102 | 1544 | 0 | 88 | 0
7A06787 | 低合金 | HRB400B | 1655 | 0.00061 | 0.0009 | 0.00028 | 0.00016 | 0.002 | 74700 | 0.0024 | 0.0134 | 0.00029 | 0.0002 | 0.0038 | 0.474 | 0.0016 | 0.006 | 0.011 | 0 | 0.032 | 0.0053 | 0.0033 | 0 | 0.001 | NULL | NULL | NULL | 0 | 0 | 9 | 0 | 0 | 29 | 25 | 0 | 0 | 200 | 0 | 0 | 68 | 0 | 1260 | 132 | 0
7A06786 | 低合金 | HRB400B | 1638 | 0.00101 | 0.0006 | 0.00044 | 0.00011 | 0.002 | 70800 | 0.0023 | 0.0131 | 0.00031 | 0.00015 | 0.0037 | 0.458 | 0.0014 | 0.001 | 0.011 | 0 | 0.032 | 0.0065 | 0.0041 | 0.0002 | 0.001 | NULL | NULL | NULL | 0 | 0 | 9 | 0 | 0 | 28 | 25 | 0 | 0 | 200 | 0 | 0 | 51 | 0 | 1320 | 132 | 0
7A06785 | 低合金 | HRB400B | 1678 | 0.00076 | 0.0009 | 0.00027 | 0.00015 | 0.003 | 68500 | 0.0023 | 0.0132 | 0.00032 | 0.00021 | 0.0039 | 0.46 | 0.0015 | 0 | 0.009 | 0 | 0.032 | 0.0052 | 0.0033 | 0 | 0.001 | NULL | NULL | NULL | 0 | 0 | 9 | 0 | 0 | 28 | 25 | 0 | 0 | 200 | 0 | 0 | 68 | 0 | 1200 | 132 | 0
7A06784 | 低合金 | HRB400B | 1664 | 0.00075 | 0.0011 | 0.00029 | 0.00022 | 0.003 | 72900 | 0.0022 | 0.0132 | 0.00026 | 0.00023 | 0.0038 | 0.451 | 0.0015 | 0 | 0.012 | 0 | 0.033 | 0.0054 | 0.0034 | 0 | 0.001 | NULL | NULL | NULL | 0 | 0 | 4 | 0 | 0 | 38 | 25 | 0 | 0 | 200 | 0 | 0 | 68 | 0 | 1290 | 132 | 0
7A06783 | 低合金 | HRB400B | 1687 | 0.00078 | 0.0013 | 0.00026 | 0.00033 | 0.003 | 74000 | 0.0022 | 0.0133 | 0.00025 | 0.0003 | 0.0037 | 0.453 | 0.002 | 0 | 0.012 | 0 | 0.035 | 0.0052 | 0.0032 | 0.0001 | 0.001 | NULL | NULL | NULL | 0 | 0 | 4 | 0 | 0 | 38 | 25 | 0 | 0 | 200 | 0 | 0 | 51 | 0 | 1290 | 132 | 0
7A06782 | 低合金 | HRB400B | 1671 | 0.00094 | 0.0012 | 0.00023 | 0.00028 | 0.003 | 72500 | 0.0024 | 0.0132 | 0.00025 | 0.00026 | 0.0038 | 0.471 | 0.0016 | 0 | 0.012 | 0 | 0.034 | 0.0063 | 0.0039 | 0 | 0.001 | NULL | NULL | NULL | 0 | 0 | 4 | 0 | 0 | 38 | 0 | 0 | 0 | 200 | 0 | 0 | 51 | 0 | 1270 | 132 | 20
7A06781 | 低合金 | HRB400B | 1667 | 0.00077 | 0.0012 | 0.00034 | 0.00032 | 0.005 | 72850 | 0.0024 | 0.0131 | 0.00034 | 0.00033 | 0.0038 | 0.47 | 0.002 | 0 | 0.01 | 0 | 0.035 | 0.0053 | 0.0033 | 0 | 0.001 | NULL | NULL | NULL | 0 | 0 | 4 | 0 | 0 | 39 | 25 | 0 | 0 | 200 | 0 | 0 | 68 | 0 | 1290 | 132 | 0
7A06780 | 低合金 | HRB400B | 1670 | 0.0008 | 0.0011 | 0.00023 | 0.00017 | 0.003 | 74200 | 0.0024 | 0.0134 | 0.00027 | 0.00023 | 0.0037 | 0.475 | 0.0017 | 0.002 | 0.01 | 0 | 0.034 | 0.006 | 0.0037 | 0 | 0.001 | NULL | NULL | NULL | 0 | 0 | 4 | 0 | 0 | 39 | 25 | 0 | 0 | 200 | 0 | 0 | 51 | 0 | 1300 | 132 | 0
7A06779 | 低合金 | HRB400B | 1679 | 0.00076 | 0.0013 | 0.00024 | 0.00021 | 0.003 | 73800 | 0.0022 | 0.0132 | 0.00024 | 0.00025 | 0.0035 | 0.451 | 0.0019 | 0 | 0.01 | 0 | 0.035 | 0.0057 | 0.0036 | 0 | 0.001 | NULL | NULL | NULL | 0 | 0 | 4 | 0 | 0 | 39 | 25 | 0 | 0 | 200 | 0 | 0 | 68 | 0 | 1280 | 132 | 0
7A06778 | 低合金 | HRB400B | 1654 | 0.0007 | 0.0007 | 0.0004 | 0.00012 | 0.003 | 75400 | 0.0023 | 0.0128 | 0.00033 | 0.00017 | 0.0035 | 0.453 | 0.0013 | 0.001 | 0.01 | 0 | 0.035 | 0.0079 | 0.005 | 0 | 0.001 | NULL | NULL | NULL | 0 | 0 | 32 | 0 | 0 | 0 | 50 | 0 | 0 | 200 | 0 | 0 | 68 | 0 | 1320 | 132 | 0
7A06777 | 低合金 | HRB400B | 1687 | 0.00076 | 0.0011 | 0.00021 | 0.00021 | 0.003 | 70300 | 0.0021 | 0.014 | 0.00024 | 0.00028 | 0.0045 | 0.455 | 0.0016 | 0 | 0.01 | 0 | 0.035 | 0.0059 | 0.0037 | 0.0003 | 0.001 | NULL | NULL | NULL | 0 | 0 | 31 | 0 | 0 | 0 | 25 | 0 | 0 | 200 | 0 | 0 | 68 | 0 | 1320 | 132 | 0
7A06776 | 低合金 | HRB400B | 1705 | 0.00076 | 0.0013 | 0.00017 | 0.00032 | 0.003 | 64200 | 0.0022 | 0.014 | 0.00022 | 0.00035 | 0.0044 | 0.465 | 0.0019 | 0 | 0.01 | 0 | 0.036 | 0.0073 | 0.0045 | 0.0004 | 0.001 | NULL | NULL | NULL | 0 | 0 | 33 | 0 | 0 | 0 | 25 | 0 | 0 | 200 | 0 | 0 | 68 | 0 | 1400 | 132 | 0
7A06775 | 低合金 | HRB400B | 1653 | 0.00078 | 0.001 | 0.0002 | 0.00021 | 0.003 | 71750 | 0.0023 | 0.0137 | 0.00021 | 0.00024 | 0.0041 | 0.47 | 0.0017 | 0.001 | 0.011 | 0 | 0.035 | 0.0069 | 0.0043 | 0.0011 | 0.001 | NULL | NULL | NULL | 0 | 0 | 32 | 0 | 0 | 0 | 25 | 0 | 0 | 200 | 0 | 0 | 68 | 0 | 1340 | 132 | 0
7A06774 | 低合金 | HRB400B | 1694 | 0.00038 | 0.0011 | 0.00017 | 0.00023 | 0.003 | 71450 | 0.0023 | 0.0137 | 0.00022 | 0.00033 | 0.0037 | 0.469 | 0.0013 | 0.002 | 0.01 | 0 | 0.037 | 0.0061 | 0.0038 | 0.0007 | 0.001 | NULL | NULL | NULL | 0 | 0 | 32 | 0 | 0 | 0 | 0 | 75 | 0 | 0 | 0 | 0 | 85 | 0 | 1620 | 132 | 0
7A06773 | 低合金 | HRB400B | 1639 | 0.00063 | 0.001 | 0.00022 | 0.00018 | 0.003 | 72050 | 0.0022 | 0.013 | 0.00024 | 0.00021 | 0.0038 | 0.448 | 0.0017 | 0.002 | 0.011 | 0 | 0.034 | 0.0055 | 0.0034 | 0.0012 | 0.001 | NULL | NULL | NULL | 0 | 0 | 4 | 0 | 0 | 39 | 25 | 0 | 0 | 200 | 0 | 0 | 75 | 0 | 1260 | 132 | 0
7A06772 | 低合金 | HRB400B | 1652 | 0.00063 | 0.0011 | 0.00024 | 0.00036 | 0.003 | 71500 | 0.0023 | 0.013 | 0.00029 | 0.00035 | 0.0037 | 0.459 | 0.002 | 0.002 | 0.011 | 0 | 0.035 | 0.066 | 0.0549 | 0.0022 | 0.002 | NULL | NULL | NULL | 0 | 0 | 4 | 0 | 0 | 39 | 50 | 0 | 0 | 200 | 0 | 0 | 75 | 0 | 1220 | 132 | 0
7A06771 | 低合金 | HRB400B | 1645 | 0.0006 | 0.0008 | 0.00027 | 0.00023 | 0.003 | 73400 | 0.0023 | 0.0136 | 0.00028 | 0.00023 | 0.0038 | 0.47 | 0.0023 | 0.006 | 0.012 | NULL | 0.032 | 0.004 | 0.0018 | 0.0037 | 0 | NULL | NULL | NULL | 0 | 0 | 4 | 0 | 0 | 40 | 50 | 0 | 0 | 200 | 0 | 0 | 75 | 0 | 1330 | 132 | 0
7A06770 | 低合金 | HRB400B | 1641 | 0.00051 | 0.0007 | 0.00025 | 0.00014 | 0.003 | 68100 | 0.0024 | 0.0128 | 0.00028 | 0.00017 | 0.0036 | 0.466 | 0.0017 | 0.005 | 0.011 | NULL | 0.033 | 0.0051 | 0.0028 | 0.0034 | 0 | NULL | NULL | NULL | 0 | 0 | 4 | 0 | 0 | 41 | 50 | 0 | 0 | 200 | 0 | 0 | 85 | 0 | 1330 | 132 | 0
7A06769 | 低合金 | HRB400B | 1682 | 0.00065 | 0.0011 | 0.00022 | 0.0003 | 0.003 | 74850 | 0.0022 | 0.013 | 0.00025 | 0.00031 | 0.0035 | 0.455 | 0.0028 | 0.02 | 0.015 | NULL | 0.032 | 0.004 | 0.0018 | 0.0131 | 0 | NULL | NULL | NULL | 0 | 0 | 4 | 0 | 0 | 40 | 25 | 0 | 0 | 200 | 0 | 0 | 75 | 0 | 1310 | 132 | 0
7A06768 | 低合金 | HRB400B | 1658 | 0.0007 | 0.001 | 0.00025 | 0.00035 | 0.003 | 74550 | 0.0023 | 0.0134 | 0.00028 | 0.00031 | 0.0037 | 0.466 | 0.0021 | 0.004 | 0.01 | NULL | 0.032 | 0.005 | 0.0028 | 0.0032 | 0 | NULL | NULL | NULL | 0 | 0 | 4 | 0 | 0 | 41 | 25 | 0 | 0 | 200 | 0 | 0 | 68 | 0 | 1340 | 132 | 0
7A06767 | 低合金 | HRB400B | 1662 | 0 | 0 | 0 | 0 | 0.003 | 71000 | 0.0023 | 0.0128 | 0.00027 | 0.00019 | 0.0037 | 0.455 | 0.0017 | 0.005 | 0.01 | NULL | 0.033 | 0.0054 | 0.0032 | 0.003 | 0 | NULL | NULL | NULL | 0 | 0 | 4 | 0 | 0 | 39 | 25 | 0 | 0 | 0 | 0 | 0 | 68 | 0 | 1480 | 132 | 0
7A06766 | 低合金 | HRB400B | 1688 | 0.00075 | 0.0012 | 0.00024 | 0.00035 | 0 | 63500 | 0.0022 | 0.0133 | 0.00024 | 0.00035 | 0.0037 | 0.455 | 0.0024 | 0.005 | 0.011 | NULL | 0.031 | 0.0046 | 0.0024 | 0.0034 | 0 | NULL | NULL | NULL | 0 | 0 | 4 | 0 | 0 | 40 | 25 | 0 | 0 | 200 | 0 | 0 | 68 | 0 | 1300 | 132 | 0
7A06765 | 低合金 | HRB400B | 1666 | 0.0006 | 0.0009 | 0.00026 | 0.00018 | 0.003 | 73350 | 0.0023 | 0.0129 | 0.00026 | 0.00021 | 0.0037 | 0.457 | 0.0021 | 0.004 | 0.01 | NULL | 0.032 | 0.0044 | 0.0022 | 0.0026 | 0 | NULL | NULL | NULL | 0 | 0 | 4 | 0 | 0 | 40 | 25 | 0 | 0 | 200 | 0 | 0 | 95 | 0 | 1300 | 132 | 0
7A06764 | 低合金 | HRB400B | 0 | 0.00059 | 0.001 | 0.00017 | 0.00014 | 0.003 | 74800 | 0.0023 | 0.013 | 0.00023 | 0.00019 | 0.0037 | 0.458 | 0.002 | 0.004 | 0.01 | NULL | 0.031 | 0.0055 | 0.0033 | 0.003 | 0 | NULL | NULL | NULL | 0 | 0 | 4 | 0 | 0 | 40 | 50 | 0 | 0 | 200 | 0 | 0 | 0 | 0 | 1300 | 132 | 0
7A06763 | 低合金 | HRB400B | 1648 | 0.00053 | 0.0009 | 0.00023 | 0.00013 | 0.003 | 75800 | 0.0023 | 0.0131 | 0.00027 | 0.00019 | 0.0037 | 0.46 | 0.0018 | 0.004 | 0.01 | NULL | 0.032 | 0.0046 | 0.0024 | 0.0029 | 0 | NULL | NULL | NULL | 0 | 0 | 4 | 0 | 0 | 40 | 50 | 0 | 0 | 200 | 0 | 0 | 80 | 0 | 1300 | 132 | 0
7A06762 | 低合金 | HRB400B | 0 | 0.00046 | 0.0008 | 0.00023 | 0.00013 | 0.003 | 73500 | 0.0022 | 0.013 | 0.00027 | 0.00019 | 0.0037 | 0.448 | 0.0017 | 0.005 | 0.01 | NULL | 0.032 | 0.1533 | 0.1227 | 0.0038 | 0 | NULL | NULL | NULL | 0 | 0 | 4 | 0 | 0 | 40 | 50 | 0 | 0 | 200 | 0 | 0 | 90 | 0 | 1300 | 132 | 0
7A06761 | 低合金 | HRB400B | 1803 | 0.0004 | 0.0008 | 0.00025 | 0.00016 | 0.003 | 77200 | 0.0023 | 0.0129 | 0.0003 | 0.00022 | 0.0036 | 0.457 | 0.002 | 0.005 | 0.01 | NULL | 0.032 | 0.004 | 0.0018 | 0.0035 | 0 | NULL | NULL | NULL | 0 | 0 | 5 | 0 | 0 | 41 | 50 | 0 | 0 | 200 | 0 | 0 | 90 | 0 | 1300 | 132 | 0
7A06760 | 低合金 | HRB400B | 1802 | 0.00034 | 0.0008 | 0.00027 | 0.00022 | 0.003 | 71900 | 0.0023 | 0.0129 | 0.0003 | 0.00024 | 0.0037 | 0.457 | 0.0019 | 0.005 | 0.01 | NULL | 0.032 | 0.0053 | 0.003 | 0.0031 | 0 | NULL | NULL | NULL | 0 | 0 | 4 | 0 | 0 | 39 | 50 | 0 | 0 | 200 | 0 | 0 | 92 | 0 | 1300 | 132 | 0
7A06759 | 低合金 | HRB400B | 1645 | 0.0004 | 0.0011 | 0.00033 | 0.00037 | 0.003 | 72200 | 0.0023 | 0.013 | 0.00029 | 0.00022 | 0.0035 | 0.458 | 0.0018 | 0.004 | 0.01 | NULL | 0.032 | 0.0038 | 0.0016 | 0.0027 | 0 | NULL | NULL | NULL | 0 | 0 | 4 | 0 | 0 | 39 | 50 | 0 | 0 | 200 | 0 | 0 | 93 | 0 | 1300 | 132 | 0
7A06758 | 低合金 | HRB400B | 1665 | 0.00077 | 0.0011 | 0.00029 | 0.00015 | 0.003 | 72050 | 0.0024 | 0.0129 | 0.00031 | 0.00022 | 0.0037 | 0.467 | 0.0019 | 0.005 | 0.011 | NULL | 0.032 | 0.0047 | 0.0024 | 0.0031 | 0 | NULL | NULL | NULL | 0 | 0 | 4 | 0 | 0 | 39 | 25 | 0 | 0 | 0 | 0 | 0 | 68 | 1460 | 0 | 88 | 0
7A06757 | 低合金 | HRB400B | 1655 | 0.00073 | 0.0012 | 0.00027 | 0.00024 | 0.003 | 75100 | 0.0023 | 0.013 | 0.00027 | 0.00023 | 0.0038 | 0.459 | 0.002 | 0.005 | 0.011 | NULL | 0.033 | 0.0054 | 0.0031 | 0.0028 | 0 | NULL | NULL | NULL | 0 | 0 | 5 | 0 | 0 | 40 | 25 | 0 | 0 | 0 | 0 | 0 | 68 | 1503 | 0 | 88 | 0
7A06756 | 低合金 | HRB400B | 1651 | 0.00063 | 0.0013 | 0.00026 | 0.00025 | 0.003 | 74350 | 0.0024 | 0.0139 | 0.00028 | 0.00028 | 0.004 | 0.484 | 0.0022 | 0.005 | 0.012 | NULL | 0.032 | 0.0085 | 0.0061 | 0.0025 | 0 | NULL | NULL | NULL | 0 | 0 | 32 | 0 | 0 | 0 | 0 | 50 | 0 | 0 | 0 | 0 | 68 | 1596 | 0 | 132 | 0
7A06755 | 低合金 | HRB400B | 1672 | 0.001 | 0.0014 | 0.00025 | 0.0002 | 0.003 | 74250 | 0.0024 | 0.0134 | 0.00028 | 0.00027 | 0.0039 | 0.475 | 0.0019 | 0.004 | 0.009 | NULL | 0.032 | 0.0081 | 0.0057 | 0.0025 | 0 | NULL | NULL | NULL | 0 | 0 | 31 | 0 | 0 | 0 | 0 | 25 | 0 | 0 | 0 | 0 | 34 | 1534 | 0 | 132 | 0
7A06754 | 低合金 | HRB400B | 1678 | 0.00086 | 0.0016 | 0.00027 | 0.00029 | 0.003 | 75800 | 0.0023 | 0.0128 | 0.00027 | 0.00028 | 0.0035 | 0.455 | 0.002 | 0.005 | 0.01 | NULL | 0.032 | 0.004 | 0.0018 | 0.0027 | 0 | NULL | NULL | NULL | 0 | 0 | 5 | 0 | 0 | 40 | 0 | 0 | 0 | 0 | 0 | 0 | 68 | 1538 | 0 | 88 | 20
7A06753 | 低合金 | HRB400B | 1679 | 0.00091 | 0.0012 | 0.00021 | 0.0003 | 0.003 | 78800 | 0.0024 | 0.0128 | 0.00026 | 0.00025 | 0.0035 | 0.465 | 0.0019 | 0.006 | 0.01 | NULL | 0.032 | 0.0081 | 0.0057 | 0.0022 | 0 | NULL | NULL | NULL | 0 | 0 | 5 | 0 | 0 | 42 | 0 | 0 | 0 | 0 | 0 | 0 | 51 | 1547 | 0 | 132 | 20
7A06752 | 低合金 | HRB400B | 1673 | 0.00083 | 0.0012 | 0.0003 | 0.00026 | 0.003 | 68150 | 0.0024 | 0.0129 | 0.00029 | 0.00027 | 0.0037 | 0.467 | 0.0021 | 0.005 | 0.011 | NULL | 0.032 | 0.0051 | 0.0028 | 0.0026 | 0 | NULL | NULL | NULL | 0 | 0 | 4 | 0 | 0 | 36 | 0 | 0 | 0 | 0 | 0 | 0 | 51 | 0 | 1348 | 132 | 20
7A06751 | 低合金 | HRB400B | 1675 | 0.00065 | 0.0009 | 0.00024 | 0.00017 | 0.003 | 75300 | 0.0023 | 0.0137 | 0.00032 | 0.00021 | 0.0042 | 0.471 | 0.0022 | 0.007 | 0.01 | NULL | 0.033 | 0.0039 | 0.0017 | 0.0033 | 0 | NULL | NULL | NULL | 0 | 0 | 31 | 0 | 0 | 0 | 0 | 50 | 0 | 0 | 0 | 0 | 85 | 0 | 1539 | 132 | 0
7A06750 | 低合金 | HRB400B | 1691 | 0.00074 | 0.0012 | 0.00024 | 0.00024 | 0.003 | 74300 | 0.0022 | 0.0136 | 0.00034 | 0.00028 | 0.004 | 0.46 | 0.0025 | 0.007 | 0.009 | NULL | 0.032 | 0.005 | 0.0027 | 0.003 | 0 | NULL | NULL | NULL | 0 | 0 | 31 | 0 | 0 | 0 | 25 | 0 | 0 | 0 | 0 | 0 | 68 | 0 | 1470 | 88 | 0
7A06749 | 低合金 | HRB400B | 1661 | 0.00099 | 0.0011 | 0.0003 | 0.0002 | 0.002 | 76150 | 0.0024 | 0.013 | 0.00034 | 0.00024 | 0.0035 | 0.469 | 0.0023 | 0.008 | 0.011 | NULL | 0.032 | 0.0039 | 0.0017 | 0.0025 | 0 | NULL | NULL | NULL | 0 | 0 | 5 | 0 | 0 | 41 | 0 | 0 | 0 | 0 | 0 | 0 | 51 | 0 | 1531 | 88 | 20
7A06748 | 低合金 | HRB400B | 1678 | 0.00033 | 0.0008 | 0.00029 | 0.00017 | 0.002 | 73500 | 0.0024 | 0.0132 | 0.00029 | 0.00025 | 0.0033 | 0.473 | 0.0021 | 0.005 | 0.014 | NULL | 0.034 | 0.0048 | 0.0025 | 0.0035 | 0 | NULL | NULL | NULL | 0 | 0 | 5 | 0 | 0 | 40 | 25 | 0 | 0 | 0 | 0 | 0 | 68 | 0 | 1515 | 88 | 0
7A06747 | 低合金 | HRB400B | 1676 | 0.00039 | 0.0009 | 0.00026 | 0.00025 | 0.002 | 75200 | 0.0023 | 0.0135 | 0.00028 | 0.00031 | 0.0035 | 0.467 | 0.002 | 0.006 | 0.012 | NULL | 0.033 | 0.0046 | 0.0024 | 0.0031 | 0 | NULL | NULL | NULL | 0 | 0 | 5 | 0 | 0 | 40 | 50 | 0 | 0 | 0 | 0 | 0 | 85 | 0 | 1600 | 88 | 0
7A06746 | 低合金 | HRB400B | 1672 | 0.00033 | 0.0009 | 0.00024 | 0.0003 | 0.002 | 75950 | 0.0022 | 0.0134 | 0.00028 | 0.00031 | 0.0037 | 0.456 | 0.0023 | 0.006 | 0.013 | NULL | 0.033 | 0.0045 | 0.0023 | 0.0032 | 0 | NULL | NULL | NULL | 0 | 0 | 5 | 0 | 0 | 41 | 50 | 0 | 0 | 0 | 0 | 0 | 102 | 0 | 1539 | 88 | 0
7A06745 | 低合金 | HRB400B | 1715 | 0.00022 | 0.0007 | 0.00026 | 0.0003 | 0.003 | 70050 | 0.0022 | 0.0129 | 0.00029 | 0.00032 | 0.0036 | 0.447 | 0.002 | 0.005 | 0.014 | NULL | 0.033 | 0.0045 | 0.0022 | 0.0028 | 0 | NULL | NULL | NULL | 0 | 0 | 30 | 0 | 0 | 0 | 50 | 0 | 0 | 0 | 0 | 0 | 102 | 0 | 1441 | 88 | 0
7A06744 | 低合金 | HRB400B | 1629 | 0.00051 | 0.001 | 0.00028 | 0.00033 | 0.003 | 75600 | 0.0023 | 0.0132 | 0.00029 | 0.00026 | 0.0038 | 0.463 | 0.0021 | 0.006 | 0.014 | NULL | 0.034 | 0.0084 | 0.006 | 0.0029 | 0 | NULL | NULL | NULL | 0 | 0 | 6 | 0 | 0 | 40 | 50 | 0 | 0 | 0 | 0 | 0 | 102 | 0 | 3105 | 132 | 0
7A06743 | 低合金 | HRB400B | 1645 | 0.00047 | 0.001 | 0.00021 | 0.00022 | 0.002 | 73900 | 0.0023 | 0.013 | 0.00028 | 0.00025 | 0.0038 | 0.46 | 0.0023 | 0.006 | 0.013 | NULL | 0.034 | 0.0044 | 0.0022 | 0.003 | 0 | NULL | NULL | NULL | 0 | 0 | 5 | 0 | 0 | 40 | 50 | 0 | 0 | 0 | 0 | 0 | 80 | 0 | 1450 | 132 | 0
7A06742 | 低合金 | HRB400B | 1703 | 0.0004 | 0.0012 | 0.00021 | 0.00029 | 0.002 | 73800 | 0.0023 | 0.0128 | 0.00023 | 0.00029 | 0.0037 | 0.456 | 0.0021 | 0.006 | 0.012 | NULL | 0.035 | 0.0051 | 0.0028 | 0.0028 | 0 | NULL | NULL | NULL | 0 | 0 | 5 | 0 | 0 | 40 | 50 | 0 | 0 | 0 | 0 | 0 | 70 | 0 | 1500 | 132 | 0
7A06741 | 低合金 | HRB400B | 1674 | 0.00056 | 0.0012 | 0.00021 | 0.00023 | 0.003 | 66300 | 0.0023 | 0.0145 | 0.00023 | 0.00032 | 0.0039 | 0.486 | 0.0027 | 0.005 | 0.011 | NULL | 0.036 | 0.0052 | 0.0029 | 0.0033 | 0 | NULL | NULL | NULL | 0 | 0 | 5 | 0 | 0 | 40 | 50 | 0 | 0 | 0 | 0 | 0 | 58 | 0 | 1450 | 132 | 0
7A06740 | 低合金 | HRB400B | 1684 | 0.00041 | 0.001 | 0.00026 | 0.0003 | 0.003 | 72800 | 0.0023 | 0.0129 | 0.00028 | 0.00031 | 0.0036 | 0.458 | 0.0024 | 0.007 | 0.012 | NULL | 0.032 | 0.0052 | 0.0029 | 0.0026 | 0 | NULL | NULL | NULL | 0 | 0 | 5 | 0 | 0 | 40 | 50 | 0 | 0 | 0 | 0 | 0 | 78 | 0 | 1450 | 132 | 0
7A06739 | 低合金 | HRB400B | 1686 | 0.001 | 0.0012 | 0.00032 | 0.00014 | 0.002 | 70000 | 0.0023 | 0.013 | 0.0003 | 0.0003 | 0.0036 | 0.46 | 0.0025 | 0.005 | 0.013 | NULL | 0.033 | 0.0045 | 0.0023 | 0.0032 | 0 | NULL | NULL | NULL | 0 | 0 | 5 | 0 | 0 | 40 | 0 | 0 | 0 | 0 | 0 | 0 | 40 | 0 | 1450 | 132 | 20
7A06738 | 低合金 | HRB400B | 1667 | 0.00045 | 0.001 | 0.00034 | 0.00028 | 0.002 | 71200 | 0.0023 | 0.013 | 0.00032 | 0.00028 | 0.0037 | 0.46 | 0.0024 | 0.007 | 0.012 | NULL | 0.033 | 0.0052 | 0.0029 | 0.0027 | 0 | NULL | NULL | NULL | 0 | 0 | 5 | 0 | 0 | 40 | 50 | 0 | 0 | 0 | 0 | 0 | 78 | 0 | 1480 | 132 | 0
7A06737 | 低合金 | HRB400B | 1651 | 0.0005 | 0.001 | 0.00029 | 0.00033 | 0.002 | 66600 | 0.0024 | 0.0128 | 0.0003 | 0.00034 | 0.0036 | 0.467 | 0.0027 | 0.007 | 0.014 | NULL | 0.032 | 0.0045 | 0.0022 | 0.0031 | 0 | NULL | NULL | NULL | 0 | 0 | 5 | 0 | 0 | 40 | 50 | 0 | 0 | 0 | 0 | 0 | 78 | 0 | 1450 | 132 | 0
7A06736 | 低合金 | HRB400B | 1666 | 0.00085 | 0.0011 | 0.00024 | 0.00023 | 0.002 | 74200 | 0.0023 | 0.0134 | 0.00029 | 0.00031 | 0.0038 | 0.467 | 0.0028 | 0.007 | 0.015 | NULL | 0.032 | 0.0057 | 0.0034 | 0.0027 | 0 | NULL | NULL | NULL | 0 | 0 | 5 | 0 | 0 | 40 | 25 | 0 | 0 | 0 | 0 | 0 | 51 | 0 | 1570 | 132 | 0
7A06735 | 低合金 | HRB400B | 1609 | 0.00062 | 0.0009 | 0.00029 | 0.00022 | 0.003 | 73100 | 0.0022 | 0.0132 | 0.00029 | 0.00023 | 0.0037 | 0.454 | 0.0024 | 0.007 | 0.014 | NULL | 0.033 | 0.0044 | 0.0021 | 0.0032 | 0 | NULL | NULL | NULL | 0 | 0 | 5 | 0 | 0 | 40 | 50 | 0 | 0 | 0 | 0 | 0 | 85 | 0 | 1580 | 132 | 0
7A06734 | 低合金 | HRB400B | 1656 | 0.00071 | 0.0011 | 0.00017 | 0.00016 | 0.003 | 73900 | 0.0024 | 0.0135 | 0.0003 | 0.00031 | 0.0039 | 0.479 | 0.0027 | 0.007 | 0.016 | NULL | 0.033 | 0.004 | 0.0018 | 0.0033 | 0 | NULL | NULL | NULL | 0 | 0 | 5 | 0 | 0 | 40 | 25 | 0 | 0 | 0 | 0 | 0 | 68 | 0 | 1580 | 132 | 0
7A06733 | 低合金 | HRB400B | 1655 | 0.00065 | 0.0011 | 0.00028 | 0.00029 | 0.002 | 72650 | 0.0023 | 0.0132 | 0.00031 | 0.00025 | 0.0038 | 0.464 | 0.0026 | 0.006 | 0.015 | NULL | 0.033 | 0.0039 | 0.0017 | 0.0033 | 0 | NULL | NULL | NULL | 0 | 0 | 4 | 0 | 0 | 40 | 25 | 0 | 0 | 0 | 0 | 0 | 68 | 0 | 1540 | 132 | 0
7A06732 | 低合金 | HRB400B | 1666 | 0.00078 | 0.0011 | 0.0003 | 0.00031 | 0.002 | 64700 | 0.0024 | 0.013 | 0.00035 | 0.00036 | 0.0038 | 0.471 | 0.0034 | 0.009 | 0.013 | NULL | 0.032 | 0.0044 | 0.0021 | 0.0017 | 0 | NULL | NULL | NULL | 0 | 0 | 4 | 0 | 0 | 40 | 25 | 0 | 0 | 0 | 0 | 0 | 68 | 0 | 1460 | 132 | 0
7A06731 | 低合金 | HRB400B | 1665 | 0.00097 | 0.0016 | 0.00027 | 0.00014 | 0.003 | 74600 | 0.0024 | 0.0125 | 0.00038 | 0.00022 | 0.0037 | 0.461 | 0.0023 | 0.008 | 0.011 | NULL | 0.033 | 0.0044 | 0.0022 | 0.0025 | 0 | NULL | NULL | NULL | 0 | 0 | 5 | 0 | 0 | 39 | 25 | 0 | 0 | 0 | 0 | 0 | 51 | 0 | 1520 | 132 | 0
7A06730 | 低合金 | HRB400B | 1694 | 0 | 0 | 0 | 0 | 0.002 | 72600 | 0.0023 | 0.0132 | 0.00028 | 0.00028 | 0.0038 | 0.462 | 0.002 | 0.006 | 0.013 | NULL | 0.031 | 0.004 | 0.0018 | 0.0031 | 0 | NULL | NULL | NULL | 0 | 0 | 5 | 0 | 0 | 39 | 50 | 0 | 0 | 0 | 0 | 0 | 68 | 0 | 1540 | 0 | 0
7A06729 | 低合金 | HRB400B | 1691 | 0.00058 | 0.0011 | 0.00031 | 0.00023 | 0 | 71500 | 0.0023 | 0.0129 | 0.0003 | 0.00026 | 0.0036 | 0.457 | 0.0021 | 0.005 | 0.011 | NULL | 0.033 | 0.0045 | 0.0022 | 0.003 | 0 | NULL | NULL | NULL | 0 | 0 | 4 | 0 | 0 | 37 | 50 | 0 | 0 | 0 | 0 | 0 | 85 | 0 | 1420 | 132 | 0
7A06728 | 低合金 | HRB400B | 1725 | 0.00047 | 0.0011 | 0.00025 | 0.00026 | 0.004 | 79850 | 0.0024 | 0.013 | 0.00027 | 0.00042 | 0.0033 | 0.47 | 0.0027 | 0.006 | 0.012 | NULL | 0.032 | 0.0039 | 0.0017 | 0.0028 | 0 | NULL | NULL | NULL | 0 | 0 | 30 | 0 | 0 | 0 | 0 | 50 | 0 | 0 | 0 | 0 | 102 | 0 | 1520 | 132 | 0
7A06727 | 低合金 | HRB400D | 1703 | 0.00082 | 0.0013 | 0.00027 | 0.00031 | 0.002 | 67450 | 0.0022 | 0.0131 | 0.00029 | 0.00033 | 0.0037 | 0.452 | 0.0027 | 0.006 | 0.013 | NULL | 0.031 | 0.0062 | 0.0039 | 0.0029 | 0 | NULL | NULL | NULL | 0 | 0 | 7 | 0 | 0 | 28 | 25 | 0 | 0 | 0 | 0 | 0 | 51 | 0 | 1410 | 132 | 0
7A06726 | 低合金 | HRB400D | 1687 | 0.00066 | 0.0012 | 0.00025 | 0.00027 | 0.003 | 75150 | 0.0023 | 0.0132 | 0.00029 | 0.00029 | 0.0038 | 0.463 | 0.0027 | 0.006 | 0.014 | NULL | 0.03 | 0.0067 | 0.0044 | 0.0032 | 0 | NULL | NULL | NULL | 0 | 0 | 9 | 0 | 0 | 30 | 50 | 0 | 0 | 0 | 0 | 0 | 68 | 0 | 1520 | 132 | 0
7A06725 | 低合金 | HRB400D | 1665 | 0.00071 | 0.0008 | 0.0003 | 0.00018 | 0.002 | 76000 | 0.0024 | 0.0137 | 0.00027 | 0.00031 | 0.0039 | 0.482 | 0.0029 | 0.007 | 0.016 | NULL | 0.03 | 0.0059 | 0.0036 | 0.003 | 0 | NULL | NULL | NULL | 0 | 0 | 9 | 0 | 0 | 30 | 25 | 0 | 0 | 0 | 0 | 0 | 68 | 0 | 1580 | 132 | 0
7A06724 | 低合金 | HRB400D | 1639 | 0.00074 | 0.0011 | 0.00023 | 0.0002 | 0.002 | 73750 | 0.0023 | 0.0132 | 0.00027 | 0.00028 | 0.0038 | 0.465 | 0.0033 | 0.007 | 0.017 | NULL | 0.029 | 0.0046 | 0.0024 | 0.0033 | 0 | NULL | NULL | NULL | 0 | 0 | 9 | 0 | 0 | 28 | 25 | 0 | 0 | 0 | 0 | 0 | 68 | 0 | 1470 | 132 | 0
7A06723 | 低合金 | HRB400B | 1689 | 0.00073 | 0.0005 | 0.00025 | 0.00016 | 0.003 | 71300 | 0.0023 | 0.0133 | 0.00028 | 0.0002 | 0.0037 | 0.466 | 0.0023 | 0.01 | 0.019 | NULL | 0.034 | 0.0049 | 0.0027 | 0.0037 | 0 | NULL | NULL | NULL | 0 | 0 | 4 | 0 | 0 | 38 | 50 | 0 | 0 | 0 | 0 | 0 | 68 | 0 | 1480 | 132 | 0
7A06722 | 低合金 | HRB400B | 1653 | 0.00068 | 0.001 | 0.00026 | 0.00029 | 0.002 | 74450 | 0.0023 | 0.013 | 0.00028 | 0.00032 | 0.0037 | 0.462 | 0.0031 | 0.008 | 0.016 | NULL | 0.033 | 0.0046 | 0.0024 | 0.0035 | 0 | NULL | NULL | NULL | 0 | 0 | 4 | 0 | 0 | 39 | 50 | 0 | 0 | 0 | 0 | 0 | 68 | 0 | 1440 | 132 | 0
7A06721 | 低合金 | HRB400B | 1664 | 0.00072 | 0.0011 | 0.00027 | 0.00027 | 0.002 | 70500 | 0.0024 | 0.0128 | 0.0003 | 0.00028 | 0.0037 | 0.468 | 0.003 | 0.01 | 0.017 | NULL | 0.032 | 0.0052 | 0.0029 | 0.0036 | 0 | NULL | NULL | NULL | 0 | 0 | 4 | 0 | 0 | 38 | 50 | 0 | 0 | 0 | 0 | 0 | 68 | 0 | 1450 | 132 | 0
7A06720 | 低合金 | HRB400B | 1678 | 0.00068 | 0.0009 | 0.00029 | 0.00028 | 0.003 | 71550 | 0.0023 | 0.0129 | 0.00031 | 0.00031 | 0.0036 | 0.46 | 0.0033 | 0.01 | 0.014 | NULL | 0.033 | 0.005 | 0.0027 | 0.0034 | 0 | NULL | NULL | NULL | 0 | 0 | 4 | 0 | 0 | 38 | 50 | 0 | 0 | 0 | 0 | 0 | 68 | 0 | 1420 | 132 | 0
7A06719 | 低合金 | HRB400B | 1666 | 0.0007 | 0.001 | 0.00026 | 0.0002 | 0.002 | 72150 | 0.0024 | 0.0129 | 0.00029 | 0.00025 | 0.0036 | 0.471 | 0.003 | 0.008 | 0.017 | NULL | 0.032 | 0.0042 | 0.002 | 0.0042 | 0 | NULL | NULL | NULL | 0 | 0 | 4 | 0 | 0 | 38 | 25 | 0 | 0 | 0 | 0 | 0 | 68 | 0 | 1420 | 132 | 0
7A06718 | 低合金 | HRB400B | 0 | 0.00069 | 0.001 | 0.00021 | 0.00013 | 0.002 | 68800 | 0.0023 | 0.0129 | 0.00024 | 0.0002 | 0.0036 | 0.46 | 0.0029 | 0.008 | 0.02 | NULL | 0.034 | 0.0054 | 0.0031 | 0.0034 | 0 | NULL | NULL | NULL | 0 | 0 | 4 | 0 | 0 | 38 | 50 | 0 | 0 | 0 | 0 | 0 | 68 | 0 | 1400 | 132 | 0
7A06717 | 低合金 | HRB400B | 1682 | 0.00067 | 0.0011 | 0.00022 | 0.00017 | 0.002 | 72000 | 0.0024 | 0.0135 | 0.00026 | 0.00029 | 0.0034 | 0.48 | 0.003 | 0.009 | 0.019 | NULL | 0.032 | 0.0053 | 0.003 | 0.0039 | 0 | NULL | NULL | NULL | 0 | 0 | 4 | 0 | 0 | 38 | 25 | 0 | 0 | 0 | 0 | 0 | 68 | 0 | 1400 | 132 | 0
7A06716 | 低合金 | HRB400B | 1674 | 0.00076 | 0.0012 | 0.00024 | 0.00019 | 0.002 | 73200 | 0.0024 | 0.013 | 0.00026 | 0.00022 | 0.0037 | 0.471 | 0.0028 | 0.008 | 0.015 | NULL | 0.034 | 0.0045 | 0.0023 | 0.0035 | 0 | NULL | NULL | NULL | 0 | 0 | 5 | 0 | 0 | 39 | 25 | 0 | 0 | 0 | 0 | 0 | 68 | 0 | 1440 | 132 | 0
7A06715 | 低合金 | HRB400B | 1804 | 0.00066 | 0.001 | 0.00027 | 0.00014 | 0.002 | 73200 | 0.0024 | 0.0131 | 0.00029 | 0.00019 | 0.0037 | 0.472 | 0.0024 | 0.006 | 0.015 | NULL | 0.034 | 0.0047 | 0.0025 | 0.0034 | 0 | NULL | NULL | NULL | 0 | 0 | 5 | 0 | 0 | 40 | 25 | 0 | 0 | 0 | 0 | 0 | 68 | 0 | 1440 | 132 | 0
7A06714 | 低合金 | HRB400B | 1673 | 0.00059 | 0.001 | 0.00034 | 0.0002 | 0.002 | 71350 | 0.0023 | 0.0133 | 0.00033 | 0.00022 | 0.0038 | 0.465 | 0.0023 | 0.005 | 0.013 | NULL | 0.032 | 0.0048 | 0.0025 | 0.0031 | 0 | NULL | NULL | NULL | 0 | 0 | 4 | 0 | 0 | 39 | 50 | 0 | 0 | 0 | 0 | 0 | 95 | 0 | 1440 | 132 | 0
7A06713 | 低合金 | HRB400B | 1682 | 0.00042 | 0.0013 | 0.00032 | 0.00038 | 0.002 | 71800 | 0.0024 | 0.0143 | 0.00032 | 0.00033 | 0.004 | 0.491 | 0.0021 | 0.006 | 0.015 | NULL | 0.034 | 0.0054 | 0.0032 | 0.0029 | 0 | NULL | NULL | NULL | 0 | 0 | 4 | 0 | 0 | 39 | 50 | 0 | 0 | 0 | 0 | 0 | 92 | 0 | 1600 | 132 | 0
7A06712 | 低合金 | HRB400B | 0 | 0.00054 | 0.0009 | 0.00029 | 0.00017 | 0.003 | 69350 | 0.0022 | 0.013 | 0.00031 | 0.00025 | 0.0035 | 0.45 | 0.0019 | 0.006 | 0.013 | 0 | 0.036 | 0.006 | 0.0037 | 0.0043 | 0.002 | NULL | NULL | NULL | 0 | 0 | 31 | 0 | 0 | 0 | 50 | 0 | 0 | 0 | 0 | 0 | 80 | 0 | 1390 | 132 | 0
7A06711 | 低合金 | HRB400B | 1672 | 0.00072 | 0.0012 | 0.0003 | 0.00023 | 0.003 | 73550 | 0.0023 | 0.0129 | 0.00028 | 0.00027 | 0.0037 | 0.459 | 0.0023 | 0.009 | 0.013 | 0 | 0.035 | 0.0059 | 0.0037 | 0.0037 | 0.002 | NULL | NULL | NULL | 0 | 0 | 4 | 0 | 0 | 39 | 25 | 0 | 0 | 0 | 0 | 0 | 68 | 0 | 1430 | 132 | 0
7A06710 | 低合金 | Q345B | 1659 | 0 | 0 | 0 | 0 | 0.003 | 75800 | 0.0019 | 0.0137 | 0.00027 | 0.00031 | 0.0032 | 0.429 | 0.0019 | 0.005 | 0.012 | NULL | 0.027 | 0.0053 | 0.0033 | 0.003 | NULL | NULL | NULL | 0.0002 | 0 | 0 | 25 | 0 | 0 | 0 | 75 | 0 | 0 | 0 | 0 | 0 | 85 | 0 | 1570 | 0 | 0
7A06709 | 低合金 | Q345B | 1683 | 0.00071 | 0.001 | 0.00029 | 0.00022 | 0 | 73000 | 0.0018 | 0.0132 | 0.00023 | 0.00026 | 0.003 | 0.411 | 0.0021 | 0.007 | 0.015 | NULL | 0.026 | 0.0052 | 0.0032 | 0.003 | NULL | NULL | NULL | 0.0003 | 0 | 0 | 23 | 0 | 0 | 0 | 0 | 75 | 0 | 0 | 0 | 0 | 68 | 0 | 1470 | 0 | 0
7A06708 | 低合金 | HRB400B | 1657 | 0.00048 | 0.0011 | 0.00026 | 0.00033 | 0.003 | 72650 | 0.0024 | 0.0142 | 0.00029 | 0.00034 | 0.0041 | 0.49 | 0.0025 | 0.006 | 0.013 | NULL | 0.033 | 0.0047 | 0.0025 | 0.004 | 0 | NULL | NULL | NULL | 0 | 0 | 4 | 0 | 0 | 40 | 50 | 0 | 0 | 200 | 0 | 0 | 85 | 0 | 1300 | 132 | 0
7A06707 | 低合金 | HRB400B | 1679 | 0.00041 | 0.0012 | 0.00022 | 0.00033 | 0.003 | 73750 | 0.0024 | 0.0135 | 0.00029 | 0.00041 | 0.0036 | 0.478 | 0.0023 | 0.006 | 0.013 | NULL | 0.031 | 0.0054 | 0.0031 | 0.0031 | 0 | NULL | NULL | NULL | 0 | 0 | 4 | 0 | 0 | 40 | 50 | 0 | 0 | 200 | 0 | 0 | 85 | 0 | 1300 | 132 | 0
7A06706 | 低合金 | HRB400B | 0 | 0.00073 | 0.0012 | 0.00028 | 0.00026 | 0.003 | 70950 | 0.0022 | 0.0142 | 0.00028 | 0.00031 | 0.0037 | 0.471 | 0.0026 | 0.005 | 0.013 | NULL | 0.034 | 0.0051 | 0.0029 | 0.0032 | 0 | NULL | NULL | NULL | 0 | 0 | 32 | 0 | 0 | 0 | 25 | 0 | 0 | 200 | 0 | 0 | 68 | 0 | 1300 | 132 | 0
7A06705 | 低合金 | HRB400B | 0 | 0.00072 | 0.0013 | 0.00025 | 0.00016 | 0.003 | 74300 | 0.0024 | 0.0136 | 0.00034 | 0.00023 | 0.0038 | 0.481 | 0.0028 | 0.007 | 0.014 | NULL | 0.032 | 0.0047 | 0.0025 | 0.0031 | 0 | NULL | NULL | NULL | 0 | 0 | 4 | 0 | 0 | 40 | 25 | 0 | 0 | 200 | 0 | 0 | 70 | 0 | 1300 | 132 | 0
7A06704 | 低合金 | Q345B | 0 | 0.00075 | 0.0013 | 0.00021 | 0.00019 | 0.003 | 72900 | 0.0017 | 0.0132 | 0.00027 | 0.00023 | 0.0032 | 0.402 | 0.0024 | 0.007 | 0.015 | NULL | 0.027 | 0.0051 | 0.0032 | 0.004 | NULL | NULL | NULL | 0.0004 | 0 | 0 | 23 | 0 | 0 | 0 | 0 | 75 | 0 | 0 | 0 | 0 | 60 | 0 | 1500 | 0 | 0
7A06703 | 低合金 | Q345B | 1677 | 0.0007 | 0.0013 | 0.00034 | 0.00026 | 0.002 | 75400 | 0.0017 | 0.0136 | 0.00028 | 0.00024 | 0.0032 | 0.41 | 0.0024 | 0.009 | 0.018 | NULL | 0.028 | 0.0056 | 0.0037 | 0.004 | NULL | NULL | NULL | 0.0005 | 0 | 0 | 24 | 0 | 0 | 0 | 0 | 75 | 0 | 0 | 0 | 0 | 68 | 0 | 1530 | 0 | 0
7A06702 | 低合金 | Q345B | 1710 | 0.00077 | 0.0012 | 0.00029 | 0.00032 | 0.003 | 76250 | 0.0018 | 0.0142 | 0.00028 | 0.00032 | 0.0035 | 0.43 | 0.0026 | 0.006 | 0.014 | NULL | 0.028 | 0.0045 | 0.0025 | 0.004 | NULL | NULL | NULL | 0.0003 | 0 | 0 | 23 | 0 | 0 | 0 | 0 | 75 | 0 | 0 | 0 | 0 | 68 | 0 | 1450 | 0 | 0
7A06701 | 低合金 | HRB400B | 1672 | 0.00051 | 0.0011 | 0.00027 | 0.00033 | 0.002 | 70000 | 0.0022 | 0.0134 | 0.00031 | 0.00027 | 0.0038 | 0.458 | 0.0026 | 0.006 | 0.016 | NULL | 0.035 | 0.0043 | 0.0021 | 0.004 | 0 | NULL | NULL | NULL | 0 | 0 | 4 | 0 | 0 | 40 | 25 | 0 | 0 | 0 | 0 | 0 | 75 | 0 | 1450 | 132 | 0
7A06700 | 低合金 | HRB400B | 1684 | 0.00065 | 0.0013 | 0.00027 | 0.00034 | 0.002 | 74600 | 0.0023 | 0.0138 | 0.00028 | 0.0004 | 0.0037 | 0.475 | 0.003 | 0.006 | 0.014 | NULL | 0.035 | 0.0088 | 0.0064 | 0.0041 | 0 | NULL | NULL | NULL | 0 | 0 | 5 | 0 | 0 | 40 | 25 | 0 | 0 | 0 | 0 | 0 | 68 | 0 | 1450 | 132 | 0
7A06699 | 低合金 | HRB400B | 1679 | 0.00084 | 0.0014 | 0.0002 | 0.00031 | 0.002 | 72600 | 0.0023 | 0.0141 | 0.00029 | 0.00033 | 0.004 | 0.48 | 0.0028 | 0.006 | 0.014 | NULL | 0.035 | 0.0046 | 0.0024 | 0.004 | 0 | NULL | NULL | NULL | 0 | 0 | 5 | 0 | 0 | 40 | 25 | 0 | 0 | 0 | 0 | 0 | 60 | 0 | 1500 | 132 | 0
7A06698 | 低合金 | HRB400B | 1686 | 0.00085 | 0.001 | 0.00025 | 0.00021 | 0.002 | 72250 | 0.0023 | 0.0132 | 0.00031 | 0.00036 | 0.0037 | 0.465 | 0.0032 | 0.006 | 0.014 | NULL | 0.034 | 0.0059 | 0.0036 | 0.0035 | 0 | NULL | NULL | NULL | 0 | 0 | 5 | 0 | 0 | 40 | 25 | 0 | 0 | 0 | 0 | 0 | 58 | 0 | 1500 | 132 | 0
7A06697 | 低合金 | Q345B | 1680 | 0.00065 | 0.0011 | 0.00032 | 0.00031 | 0.002 | 72200 | 0.0016 | 0.0138 | 0.00029 | 0.00037 | 0.003 | 0.403 | 0.0029 | 0.008 | 0.017 | NULL | 0.027 | 0.0044 | 0.0025 | 0.003 | NULL | NULL | NULL | 0.0003 | 0 | 0 | 23 | 0 | 0 | 0 | 0 | 50 | 0 | 0 | 0 | 0 | 51 | 0 | 1450 | 0 | 0
7A06696 | 低合金 | Q345B | 1680 | 0.0007 | 0.0012 | 0.00028 | 0.00017 | 0.002 | 72200 | 0.0016 | 0.0136 | 0.00028 | 0.00028 | 0.0033 | 0.4 | 0.0028 | 0.007 | 0.015 | NULL | 0.026 | 0.0056 | 0.0036 | 0.004 | NULL | NULL | NULL | 0.0002 | 0 | 0 | 21 | 0 | 0 | 0 | 0 | 50 | 0 | 0 | 0 | 0 | 51 | 0 | 1450 | 0 | 0
7A06695 | 低合金 | HRB400B | 1673 | 0.00061 | 0.0012 | 0.00032 | 0.00028 | 0.002 | 73050 | 0.0022 | 0.0134 | 0.00033 | 0.0003 | 0.0038 | 0.458 | 0.003 | 0.006 | 0.015 | NULL | 0.034 | 0.004 | 0.0018 | 0.0037 | 0 | NULL | NULL | NULL | 0 | 0 | 5 | 0 | 0 | 40 | 25 | 0 | 0 | 0 | 0 | 0 | 68 | 0 | 1450 | 132 | 0
7A06694 | 低合金 | HRB400B | 1672 | 0.00067 | 0.0011 | 0.00032 | 0.00028 | 0.002 | 75850 | 0.0024 | 0.0131 | 0.00031 | 0.00025 | 0.0035 | 0.471 | 0.0021 | 0.005 | 0.014 | NULL | 0.033 | 0.0038 | 0.0016 | 0.0035 | 0 | NULL | NULL | NULL | 0 | 0 | 5 | 0 | 0 | 40 | 25 | 0 | 0 | 0 | 0 | 0 | 68 | 0 | 1540 | 132 | 0
7A06693 | 低合金 | HRB400B | 1666 | 0.00035 | 0.0009 | 0.00032 | 0.0002 | 0.003 | 74300 | 0.0024 | 0.013 | 0.00031 | 0.00025 | 0.0036 | 0.471 | 0.0026 | 0.007 | 0.017 | NULL | 0.033 | 0.0038 | 0.0016 | 0.0037 | 0 | NULL | NULL | NULL | 0 | 0 | 5 | 0 | 0 | 40 | 50 | 0 | 0 | 0 | 0 | 0 | 85 | 0 | 1520 | 132 | 0
7A06692 | 低合金 | HRB400B | 1639 | 0.00037 | 0.001 | 0.00029 | 0.00024 | 0.002 | 71850 | 0.0023 | 0.0131 | 0.00032 | 0.00028 | 0.0036 | 0.463 | 0.0028 | 0.007 | 0.015 | NULL | 0.033 | 0.0038 | 0.0016 | 0.0037 | 0 | NULL | NULL | NULL | 0 | 0 | 4 | 0 | 0 | 40 | 50 | 0 | 0 | 0 | 0 | 0 | 82 | 0 | 1480 | 132 | 0
7A06691 | 低合金 | Q345B | 1656 | 0.00071 | 0.0011 | 0.00033 | 0.00019 | 0.002 | 72100 | 0.0017 | 0.0129 | 0.00028 | 0.00021 | 0.0031 | 0.397 | 0.002 | 0.008 | 0.017 | NULL | 0.026 | 0.0051 | 0.0032 | 0.004 | NULL | NULL | NULL | 0.0003 | 0 | 0 | 23 | 0 | 0 | 0 | 0 | 125 | 0 | 0 | 0 | 0 | 85 | 0 | 1530 | 0 | 0
7A06690 | 低合金 | Q345B | 1802 | 0.00066 | 0.0009 | 0.00027 | 0.00021 | 0.002 | 71600 | 0.0018 | 0.0137 | 0.00027 | 0.00022 | 0.0035 | 0.42 | 0.0021 | 0.008 | 0.017 | NULL | 0.027 | 0.0062 | 0.0043 | 0.003 | NULL | NULL | NULL | 0.0003 | 0 | 0 | 23 | 0 | 0 | 0 | 0 | 125 | 0 | 0 | 0 | 0 | 85 | 0 | 1520 | 0 | 0
7A06689 | 低合金 | Q345B | 0 | 0.00016 | 0.0007 | 0.00024 | 0.0002 | 0.002 | 74000 | 0.0017 | 0.0131 | 0.00025 | 0.00026 | 0.0033 | 0.4 | 0.0019 | 0.007 | 0.014 | NULL | 0.027 | 0.0041 | 0.0021 | 0.004 | NULL | NULL | NULL | 0.0002 | 0 | 0 | 24 | 0 | 0 | 0 | 0 | 125 | 0 | 0 | 0 | 0 | 85 | 0 | 1550 | 0 | 0
7A06688 | 低合金 | HRB400B | 0 | 0 | 0 | 0 | 0 | 0.002 | 70500 | 0.0024 | 0.0133 | 0.0003 | 0.00018 | 0.0037 | 0.475 | 0.0021 | 0.006 | 0.018 | NULL | 0.034 | 0.0044 | 0.0022 | 0.0036 | 0 | NULL | NULL | NULL | 0 | 0 | 30 | 0 | 0 | 0 | 50 | 0 | 0 | 0 | 0 | 0 | 80 | 0 | 1530 | 132 | 0
7A06687 | 低合金 | HRB400B | 1672 | 0.00067 | 0.0011 | 0.00031 | 0.00026 | 0 | 72400 | 0.0024 | 0.0128 | 0.00034 | 0.00031 | 0.0035 | 0.47 | 0.0034 | 0.007 | 0.016 | NULL | 0.035 | 0.0037 | 0.0015 | 0.0031 | 0 | NULL | NULL | NULL | 0 | 0 | 4 | 0 | 0 | 38 | 50 | 0 | 0 | 200 | 0 | 0 | 68 | 0 | 1200 | 132 | 0
7A06686 | 低合金 | HRB400B | 1645 | 0.00069 | 0.0009 | 0.00039 | 0.00023 | 0.002 | 75050 | 0.0024 | 0.0128 | 0.00036 | 0.00026 | 0.0037 | 0.469 | 0.0034 | 0.01 | 0.015 | NULL | 0.032 | 0.0049 | 0.0027 | 0.0033 | 0 | NULL | NULL | NULL | 0 | 0 | 5 | 0 | 0 | 40 | 50 | 0 | 0 | 200 | 0 | 0 | 68 | 0 | 1240 | 132 | 0
7A06685 | 低合金 | HRB400B | 1663 | 0.0007 | 0.0008 | 0.00035 | 0.0002 | 0.002 | 73200 | 0.0023 | 0.0131 | 0.00035 | 0.00024 | 0.0037 | 0.463 | 0.0029 | 0.006 | 0.014 | NULL | 0.036 | 0.0037 | 0.0015 | 0.0041 | 0 | NULL | NULL | NULL | 0 | 0 | 5 | 0 | 0 | 39 | 25 | 0 | 0 | 200 | 0 | 0 | 68 | 0 | 1240 | 132 | 0
7A06684 | 低合金 | HRB400B | 1674 | 0.00079 | 0.0008 | 0.00038 | 0.00018 | 0.002 | 74800 | 0.0023 | 0.0129 | 0.00031 | 0.00022 | 0.0035 | 0.46 | 0.0031 | 0.011 | 0.014 | NULL | 0.034 | 0.1758 | 0.1405 | 0.004 | 0 | NULL | NULL | NULL | 0 | 0 | 11 | 0 | 0 | 32 | 25 | 0 | 0 | 200 | 0 | 0 | 64 | 0 | 1240 | 132 | 0
7A06683 | 低合金 | HRB400B | 1692 | 0.00047 | 0.0008 | 0.00029 | 0.00019 | 0.003 | 73700 | 0.0023 | 0.0134 | 0.00032 | 0.00027 | 0.0035 | 0.468 | 0.0026 | 0.011 | 0.015 | NULL | 0.036 | 0.0039 | 0.0017 | 0.0033 | 0 | NULL | NULL | NULL | 0 | 0 | 32 | 0 | 0 | 0 | 75 | 0 | 0 | 0 | 0 | 0 | 85 | 0 | 1570 | 132 | 0
7A06682 | 低合金 | HRB400D | 1683 | #VALUE! | #VALUE! | #VALUE! | #VALUE! | 0.002 | 74650 | 0.0023 | 0.0137 | 0.00031 | 0.0002 | 0.0039 | 0.472 | 0.0026 | 0.007 | 0.015 | NULL | 0.032 | 0.0089 | 0.0065 | 0.0037 | 0 | NULL | NULL | NULL | 0 | 0 | 30 | 0 | 0 | 0 | 0 | 50 | 0 | 200 | 0 | 0 | 85 | 0 | 1420 | 132 | 0
7A06681 | 低合金 | HRB400D | 1662 | 0.00068 | 0.0008 | 0.00029 | 0.00013 | #VALUE! | 69000 | 0.0022 | 0.0145 | 0.00034 | 0.00018 | 0.0042 | 0.477 | 0.0027 | 0.006 | 0.016 | NULL | 0.034 | 0.0058 | 0.0035 | 0.0049 | 0 | NULL | NULL | NULL | 0 | 0 | 30 | 0 | 0 | 0 | 0 | 50 | 0 | 200 | 0 | 0 | 68 | 0 | 1420 | 132 | 0
7A06680 | 低合金 | HRB400D | 1668 | 0.00066 | 0.0009 | 0.00029 | 0.00015 | 0.002 | 74500 | 0.0023 | 0.0141 | 0.00033 | 0.00022 | 0.0039 | 0.48 | 0.003 | 0.008 | 0.017 | NULL | 0.033 | 0.0039 | 0.0017 | 0.0039 | 0 | NULL | NULL | NULL | 0 | 0 | 30 | 0 | 0 | 0 | 0 | 50 | 0 | 200 | 0 | 0 | 68 | 0 | 1420 | 132 | 0
7A06679 | 低合金 | HRB400D | 1664 | 0.00077 | 0.0008 | 0.00028 | 0.00014 | 0.002 | 69350 | 0.0025 | 0.0146 | 0.00031 | 0.0002 | 0.0043 | 0.51 | 0.0034 | 0.011 | 0.016 | NULL | 0.035 | 0.004 | 0.0018 | 0.0035 | 0 | NULL | NULL | NULL | 0 | 0 | 30 | 0 | 0 | 0 | 0 | 25 | 0 | 200 | 0 | 0 | 58 | 0 | 1320 | 132 | 0
7A06678 | 低合金 | HRB400D | 1664 | 0.00067 | 0.0008 | 0.00025 | 0.00016 | 0.002 | 73800 | 0.0024 | 0.0133 | 0.00028 | 0.00023 | 0.0036 | 0.476 | 0.0028 | 0.008 | 0.015 | NULL | 0.031 | 0.0054 | 0.0031 | 0.0034 | 0 | NULL | NULL | NULL | 0 | 0 | 9 | 0 | 0 | 30 | 0 | 50 | 0 | 200 | 0 | 0 | 85 | 0 | 1280 | 132 | 0
7A06677 | 低合金 | HRB400D | 1658 | 0.00088 | 0.0009 | 0.00028 | 0.00014 | 0.002 | 72550 | 0.0024 | 0.0133 | 0.00026 | 0.00017 | 0.0039 | 0.475 | 0.0028 | 0.007 | 0.016 | NULL | 0.03 | 0.006 | 0.0037 | 0.0035 | 0 | NULL | NULL | NULL | 0 | 0 | 9 | 0 | 0 | 30 | 25 | 0 | 0 | 200 | 0 | 0 | 54 | 0 | 1300 | 132 | 0
7A06676 | 低合金 | HRB400D | 1799 | 0.00067 | 0.0012 | 0.00029 | 0.00027 | 0.003 | 75250 | 0.0024 | 0.0131 | 0.00032 | 0.00029 | 0.0038 | 0.471 | 0.0027 | 0.006 | 0.013 | NULL | 0.03 | 0.006 | 0.0037 | 0.0034 | 0 | NULL | NULL | NULL | 0 | 0 | 8 | 0 | 0 | 30 | 50 | 0 | 0 | 200 | 0 | 0 | 68 | 0 | 1320 | 132 | 0
7A06675 | 低合金 | HRB400D | 1654 | 0.00067 | 0.001 | 0.00023 | 0.00023 | 0.003 | 77600 | 0.0024 | 0.0136 | 0.00028 | 0.00025 | 0.0039 | 0.48 | 0.0024 | 0.007 | 0.013 | NULL | 0.033 | 0.0048 | 0.0026 | 0.0032 | 0 | NULL | NULL | NULL | 0 | 0 | 10 | 0 | 0 | 32 | 25 | 0 | 0 | 200 | 0 | 0 | 68 | 0 | 1400 | 132 | 0
7A06674 | 低合金 | HRB400D | 1660 | 0.0005 | 0.0014 | 0.00029 | 0.00036 | 0.002 | 69050 | 0.0025 | 0.0141 | 0.00028 | 0.00036 | 0.0039 | 0.499 | 0.0026 | 0.006 | 0.013 | NULL | 0.033 | 0.0043 | 0.002 | 0.0035 | 0 | NULL | NULL | NULL | 0 | 0 | 9 | 0 | 0 | 28 | 50 | 0 | 0 | 200 | 0 | 0 | 95 | 0 | 1310 | 88 | 0
7A06673 | 低合金 | HRB400D | 1641 | 0.00069 | 0.0013 | 0.00027 | 0.00028 | 0.002 | 73450 | 0.0024 | 0.0138 | 0.00032 | 0.00035 | 0.0039 | 0.484 | 0.0027 | 0.004 | 0.014 | 0 | 0.032 | 0.1676 | 0.1335 | 0.0022 | 0.002 | NULL | NULL | NULL | 0 | 0 | 9 | 0 | 0 | 29 | 50 | 0 | 0 | 200 | 0 | 0 | 68 | 0 | 1340 | 132 | 0
7A06672 | 低合金 | HRB400D | 1686 | 0.0005 | 0.0011 | 0.00027 | 0.00027 | 0.002 | 74050 | 0.0023 | 0.0128 | 0.00029 | 0.00029 | 0.0036 | 0.456 | 0.0025 | 0.005 | 0.016 | 0 | 0.031 | 0.007 | 0.0044 | 0.002 | 0.002 | NULL | NULL | NULL | 0 | 0 | 9 | 0 | 0 | 28 | 50 | 0 | 0 | 200 | 0 | 0 | 85 | 0 | 1260 | 132 | 0
7A06671 | 低合金 | HRB400D | 1659 | 0 | 0 | 0 | 0 | 0.002 | 62800 | 0.0024 | 0.0136 | 0.00031 | 0.00034 | 0.0038 | 0.481 | 0.0028 | 0.007 | 0.015 | 0 | 0.033 | 0.0063 | 0.0039 | 0.003 | 0.002 | NULL | NULL | NULL | 0 | 0 | 9 | 0 | 0 | 28 | 50 | 0 | 0 | 200 | 0 | 0 | 80 | 0 | 1330 | 132 | 0
7A06670 | 低合金 | HRB400D | 0 | 0.00071 | 0.0008 | 0.00032 | 0.00027 | 0 | 74550 | 0.0022 | 0.0131 | 0.0003 | 0.00028 | 0.0037 | 0.452 | 0.0027 | 0.006 | 0.015 | 0 | 0.032 | 0.0063 | 0.0039 | 0.0035 | 0.002 | NULL | NULL | NULL | 0 | 0 | 9 | 0 | 0 | 28 | 25 | 0 | 0 | 200 | 0 | 0 | 68 | 0 | 1300 | 132 | 0
7A06669 | 低合金 | HRB400D | 1640 | 0.00064 | 0.0011 | 0.00038 | 0.0002 | 0.002 | 69200 | 0.0023 | 0.0137 | 0.00036 | 0.00026 | 0.0038 | 0.473 | 0.0028 | 0.007 | 0.018 | 0 | 0.033 | 0.0066 | 0.0041 | 0.0043 | 0.003 | NULL | NULL | NULL | 0 | 0 | 9 | 0 | 0 | 28 | 25 | 0 | 0 | 200 | 0 | 0 | 80 | 0 | 1300 | 132 | 0
7A06668 | 低合金 | HRB400D | 1651 | 0.0006 | 0.0011 | 0.00032 | 0.00017 | 0.002 | 69950 | 0.0024 | 0.0132 | 0.00034 | 0.00022 | 0.0037 | 0.474 | 0.0026 | 0.003 | 0.017 | 0 | 0.032 | 0.0108 | 0.0068 | 0.0038 | 0.002 | NULL | NULL | NULL | 0 | 0 | 9 | 0 | 0 | 28 | 25 | 0 | 0 | 200 | 0 | 0 | 80 | 0 | 1280 | 132 | 0
7A06667 | 低合金 | HRB400D | 1641 | 0.00069 | 0.0016 | 0.00033 | 0.0003 | 0.002 | 73200 | 0.0024 | 0.0138 | 0.00033 | 0.00033 | 0.0038 | 0.484 | 0.0029 | 0.007 | 0.015 | 0 | 0.031 | 0.0063 | 0.004 | 0.0029 | 0.002 | NULL | NULL | NULL | 0 | 0 | 9 | 0 | 0 | 28 | 25 | 0 | 0 | 200 | 0 | 0 | 80 | 0 | 1320 | 132 | 0
7A06666 | 低合金 | HRB400D | 1656 | 0.00056 | 0.0012 | 0.00026 | 0.00014 | 0.003 | 71550 | 0.0023 | 0.0137 | 0.00028 | 0.00021 | 0.0039 | 0.472 | 0.0026 | 0.007 | 0.016 | 0 | 0.032 | 0.2433 | 0.1909 | 0.0028 | 0.002 | NULL | NULL | NULL | 0 | 0 | 9 | 0 | 0 | 28 | 50 | 0 | 0 | 200 | 0 | 0 | 95 | 0 | 1310 | 132 | 0
7A06665 | 低合金 | HRB400D | 1638 | 0.00045 | 0.0013 | 0.00038 | 0.00048 | 0.003 | 70800 | 0.0023 | 0.0139 | 0.00034 | 0.00033 | 0.0037 | 0.474 | 0.0022 | 0.006 | 0.017 | 0 | 0.032 | 0.0062 | 0.0038 | 0.0021 | 0.001 | NULL | NULL | NULL | 0 | 0 | 9 | 0 | 0 | 28 | 50 | 0 | 0 | 200 | 0 | 0 | 95 | 0 | 1300 | 132 | 0
7A06664 | 低合金 | HRB400D | 1693 | 0.00072 | 0.0011 | 0.00032 | 0.00028 | 0.003 | 70900 | 0.0024 | 0.014 | 0.00033 | 0.00032 | 0.0039 | 0.487 | 0.0024 | 0.006 | 0.014 | 0 | 0.033 | 0.0069 | 0.0043 | 0.0034 | 0.002 | NULL | NULL | NULL | 0 | 0 | 9 | 0 | 0 | 28 | 25 | 0 | 0 | 200 | 0 | 0 | 80 | 0 | 1320 | 132 | 0
7A06663 | 低合金 | HRB400D | 1679 | 0.00053 | 0.001 | 0.0003 | 0.00022 | 0.002 | 73300 | 0.0023 | 0.0132 | 0.00036 | 0.00025 | 0.0038 | 0.464 | 0.0025 | 0.006 | 0.014 | 0 | 0.033 | 0.0069 | 0.0043 | 0.0054 | 0.002 | NULL | NULL | NULL | 0 | 0 | 9 | 0 | 0 | 28 | 50 | 0 | 0 | 200 | 0 | 0 | 85 | 0 | 1330 | 132 | 0
7A06662 | 低合金 | HRB400D | 1653 | 0.0007 | 0.0009 | 0.00038 | 0.00024 | 0.002 | 74550 | 0.0023 | 0.013 | 0.00037 | 0.00023 | 0.0033 | 0.458 | 0.0019 | 0.004 | 0.014 | 0 | 0.031 | 0.0062 | 0.0039 | 0.0014 | 0.001 | NULL | NULL | NULL | 0 | 0 | 9 | 0 | 0 | 28 | 50 | 0 | 0 | 200 | 0 | 0 | 75 | 0 | 1330 | 88 | 0
7A06661 | 低合金 | HRB400D | 1684 | 0.00072 | 0.0007 | 0.00026 | 0.00022 | 0.002 | 67050 | 0.0023 | 0.0133 | 0.00035 | 0.00024 | 0.0035 | 0.462 | 0.0016 | 0.004 | 0.01 | 0 | 0.032 | 0.0064 | 0.004 | 0.0011 | 0.001 | NULL | NULL | NULL | 0 | 0 | 8 | 0 | 0 | 27 | 25 | 0 | 0 | 0 | 0 | 0 | 68 | 0 | 1390 | 88 | 0
7A06660 | 低合金 | HRB400D | 1682 | 0.00066 | 0.0011 | 0.00024 | 0.00022 | 0.002 | 70850 | 0.0023 | 0.0132 | 0.00033 | 0.00022 | 0.0035 | 0.463 | 0.0023 | 0.004 | 0.017 | 0 | 0.034 | 0.0068 | 0.0042 | 0.0028 | 0.001 | NULL | NULL | NULL | 0 | 0 | 8 | 0 | 0 | 30 | 25 | 0 | 0 | 0 | 0 | 0 | 68 | 0 | 1505 | 88 | 0
7A06659 | 低合金 | HRB400D | 1691 | 0.00094 | 0.0013 | 0.00029 | 0.0002 | 0.002 | 71700 | 0.0023 | 0.0132 | 0.00035 | 0.00028 | 0.0034 | 0.463 | 0.0023 | 0.005 | 0.017 | 0 | 0.033 | 0.0062 | 0.0039 | 0.0012 | 0.001 | NULL | NULL | NULL | 0 | 0 | 9 | 0 | 0 | 30 | 0 | 0 | 0 | 0 | 0 | 0 | 51 | 0 | 1450 | 88 | 20
7A06658 | 低合金 | HRB400D | 1692 | 0.00063 | 0.0012 | 0.00035 | 0.00033 | 0.002 | 75400 | 0.0024 | 0.0132 | 0.00035 | 0.00033 | 0.0037 | 0.473 | 0.0027 | 0.005 | 0.018 | 0 | 0.03 | 0.0055 | 0.0034 | 0.0006 | 0.001 | NULL | NULL | NULL | 0 | 0 | 9 | 0 | 0 | 29 | 0 | 0 | 0 | 0 | 0 | 0 | 51 | 0 | 1503 | 88 | 20
7A06657 | 低合金 | HRB400D | 1666 | 0.00066 | 0.0013 | 0.00027 | 0.00026 | 0.002 | 72300 | 0.0024 | 0.0134 | 0.00035 | 0.00031 | 0.0037 | 0.477 | 0.0025 | 0.007 | 0.016 | 0 | 0.032 | 0.006 | 0.0038 | 0.003 | 0.001 | NULL | NULL | NULL | 0 | 0 | 9 | 0 | 0 | 29 | 25 | 0 | 0 | 0 | 0 | 0 | 85 | 0 | 1418 | 88 | 0
7A06656 | 低合金 | HRB400D | 1664 | 0.00069 | 0.0009 | 0.00034 | 0.00026 | 0.002 | 76300 | 0.0024 | 0.0131 | 0.00031 | 0.00028 | 0.0036 | 0.472 | 0.003 | 0.007 | 0.013 | 0 | 0.03 | 0.0054 | 0.0034 | 0.0019 | 0.001 | NULL | NULL | NULL | 0 | 0 | 9 | 0 | 0 | 29 | 25 | 0 | 0 | 0 | 0 | 0 | 85 | 0 | 1498 | 88 | 0
7A06655 | 低合金 | HRB400D | 1672 | 0.00061 | 0.0011 | 0.00034 | 0.00028 | 0.002 | 78150 | 0.0022 | 0.0137 | 0.0003 | 0.00028 | 0.0037 | 0.465 | 0.0035 | 0.009 | 0.019 | 0 | 0.034 | 0.0077 | 0.0048 | 0.0058 | 0.002 | NULL | NULL | NULL | 0 | 0 | 10 | 0 | 0 | 30 | 25 | 0 | 0 | 0 | 0 | 0 | 68 | 0 | 1580 | 88 | 0
7A06654 | 低合金 | HRB400D | 1657 | 0.00084 | 0.0011 | 0.00023 | 0.00022 | 0.002 | 78600 | 0.0023 | 0.0137 | 0.00033 | 0.00032 | 0.0037 | 0.474 | 0.0031 | 0.006 | 0.021 | 0 | 0.034 | 0.0069 | 0.0043 | 0.0027 | 0.001 | NULL | NULL | NULL | 0 | 0 | 10 | 0 | 0 | 30 | 0 | 0 | 0 | 0 | 0 | 0 | 51 | 0 | 1581 | 88 | 0
7A06653 | 低合金 | HRB400D | 1688 | 0.00074 | 0.0013 | 0.00029 | 0.00022 | 0.002 | 74600 | 0.0023 | 0.0132 | 0.00034 | 0.00027 | 0.0034 | 0.463 | 0.0024 | 0.005 | 0.017 | 0 | 0.033 | 0.0061 | 0.0038 | 0.0026 | 0.001 | NULL | NULL | NULL | 0 | 0 | 9 | 0 | 0 | 29 | 25 | 0 | 0 | 0 | 0 | 0 | 68 | 0 | 1568 | 88 | 0
7A06652 | 低合金 | HRB400D | 1672 | 0.00078 | 0.0013 | 0.00027 | 0.00028 | 0.002 | 72700 | 0.0023 | 0.0138 | 0.00037 | 0.00032 | 0.0038 | 0.474 | 0.0026 | 0.006 | 0.016 | 0 | 0.032 | 0.0061 | 0.0038 | 0.003 | 0.001 | NULL | NULL | NULL | 0 | 0 | 9 | 0 | 0 | 29 | 25 | 0 | 0 | 0 | 0 | 0 | 68 | 0 | 1513 | 88 | 0
7A06651 | 低合金 | HRB400D | 1693 | 0.00079 | 0.0009 | 0.00031 | 0.00026 | 0.003 | 76100 | 0.0022 | 0.0134 | 0.00037 | 0.00033 | 0.0036 | 0.459 | 0.0031 | 0.007 | 0.02 | 0 | 0.032 | 0.0063 | 0.0039 | 0.0036 | 0.001 | NULL | NULL | NULL | 0 | 0 | 9 | 0 | 0 | 29 | 25 | 0 | 0 | 0 | 0 | 0 | 68 | 0 | 1579 | 88 | 0
7A06650 | 低合金 | HRB400D | 1662 | 0.00068 | 0.0009 | 0.0004 | 0.00027 | 0.002 | 72200 | 0.0023 | 0.0139 | 0.00036 | 0.00034 | 0.0036 | 0.478 | 0.0033 | 0.007 | 0.022 | 0 | 0.032 | 0.1211 | 0.0977 | 0.0049 | 0.002 | NULL | NULL | NULL | 0 | 0 | 9 | 0 | 0 | 29 | 25 | 0 | 0 | 0 | 0 | 0 | 85 | 0 | 1550 | 88 | 0
7A06649 | 低合金 | HRB400D | 1696 | 0.00035 | 0.0008 | 0.00032 | 0.00027 | 0.002 | 73450 | 0.0024 | 0.0137 | 0.00033 | 0.0003 | 0.0035 | 0.483 | 0.0025 | 0.007 | 0.021 | 0 | 0.033 | 0.0408 | 0.035 | 0.0034 | 0.001 | NULL | NULL | NULL | 0 | 0 | 28 | 0 | 0 | 0 | 75 | 0 | 0 | 0 | 0 | 0 | 102 | 0 | 1560 | 132 | 0
7A06648 | 低合金 | HRB400B | 1660 | 0.00063 | 0.0009 | 0.00032 | 0.0003 | 0.002 | 75900 | 0.0023 | 0.0132 | 0.00033 | 0.00027 | 0.0035 | 0.465 | 0.0026 | 0.006 | 0.019 | 0 | 0.033 | 0.006 | 0.0038 | 0.0027 | 0.001 | NULL | NULL | NULL | 0 | 0 | 31 | 0 | 0 | 0 | 0 | 50 | 0 | 0 | 0 | 0 | 85 | 0 | 1550 | 132 | 0
7A06647 | 低合金 | HRB400B | 1658 | 0.00057 | 0.0008 | 0.00034 | 0.00018 | 0.002 | 74600 | 0.0023 | 0.0139 | 0.00033 | 0.00022 | 0.004 | 0.476 | 0.0024 | 0.006 | 0.02 | 0 | 0.034 | 0.0065 | 0.0041 | 0.0027 | 0.002 | NULL | NULL | NULL | 0 | 0 | 31 | 0 | 0 | 0 | 0 | 75 | 0 | 0 | 0 | 0 | 102 | 0 | 1584 | 88 | 0
7A06646 | 低合金 | HRB400B | 1655 | 0.00096 | 0.0009 | 0.00023 | 0.00014 | 0.002 | 73300 | 0.0024 | 0.0135 | 0.00036 | 0.00023 | 0.0042 | 0.48 | 0.003 | 0.006 | 0.021 | 0 | 0.035 | 0.0079 | 0.0056 | 0.0028 | 0.002 | NULL | NULL | NULL | 0 | 0 | 30 | 0 | 0 | 0 | 0 | 50 | 0 | 0 | 0 | 0 | 51 | 0 | 1450 | 132 | 0
7A06645 | 低合金 | HRB400B | 1675 | 0.00092 | 0.0011 | 0.00024 | 0.00022 | 0.002 | 71600 | 0.0024 | 0.0137 | 0.00034 | 0.00024 | 0.0042 | 0.483 | 0.0029 | 0.007 | 0.018 | 0 | 0.032 | 0.0068 | 0.0042 | 0.0023 | 0.002 | NULL | NULL | NULL | 0 | 0 | 30 | 0 | 0 | 0 | 0 | 50 | 0 | 0 | 0 | 0 | 51 | 0 | 1450 | 132 | 0
7A06644 | 低合金 | HRB400B | 1676 | 0.0004 | 0.0007 | 0.00038 | 0.00033 | 0.001 | 73500 | 0.0024 | 0.0129 | 0.00036 | 0.00036 | 0.0036 | 0.471 | 0.0031 | 0.009 | 0.019 | 0 | 0.035 | 0.0065 | 0.004 | 0.0027 | 0.001 | NULL | NULL | NULL | 0 | 0 | 0 | 0 | 0 | 48 | 50 | 0 | 0 | 0 | 0 | 0 | 85 | 0 | 1450 | 132 | 0
7A06643 | 低合金 | HRB400B | 1726 | 0.00028 | 0.0007 | 0.00034 | 0.00016 | 0.002 | 72500 | 0.0023 | 0.0132 | 0.00039 | 0.00025 | 0.0039 | 0.465 | 0.0026 | 0.008 | 0.019 | 0 | 0.036 | 0.0059 | 0.0037 | 0.0032 | 0.001 | NULL | NULL | NULL | 0 | 0 | 32 | 0 | 0 | 0 | 75 | 0 | 0 | 0 | 0 | 0 | 90 | 0 | 1500 | 132 | 0
7A06642 | 低合金 | HRB500D | 1656 | 0.00089 | 0.0009 | 0.00033 | 0.00014 | 0.002 | 70250 | 0.0022 | 0.0144 | 0.00035 | 0.0002 | 0.0048 | 0.485 | 0.0029 | 0.004 | 0.018 | NULL | 0.082 | 0.0063 | 0.0039 | 0.0042 | 0.0026 | NULL | NULL | 0.0005 | 0 | 0 | 76 | 0 | 0 | 0 | 0 | 25 | 0 | 0 | 0 | 120 | 85 | 0 | 1550 | 0 | 0
7A06641 | 低合金 | HRB500D | 1692 | 0.00069 | 0.0008 | 0.00024 | 0.00015 | 0.002 | 73800 | 0.0022 | 0.0147 | 0.0004 | 0.00025 | 0.0048 | 0.49 | 0.0027 | 0.006 | 0.016 | NULL | 0.085 | 0.0076 | 0.0048 | 0.0069 | 0.0024 | NULL | NULL | 0.0006 | 0 | 0 | 80 | 0 | 0 | 0 | 0 | 50 | 0 | 0 | 0 | 120 | 102 | 0 | 1600 | 0 | 0
7A06640 | 低合金 | HRB500D | 1651 | 0.00104 | 0.0009 | 0.00036 | 0.00014 | 0.002 | 69400 | 0.0022 | 0.0141 | 0.00033 | 0.00018 | 0.0046 | 0.48 | 0.0025 | 0.008 | 0.017 | NULL | 0.08 | 0.0072 | 0.0045 | 0.0054 | 0.0028 | NULL | NULL | 0.0005 | 0 | 0 | 73 | 0 | 0 | 0 | 0 | 25 | 0 | 0 | 0 | 120 | 70 | 0 | 1480 | 0 | 0
7A06639 | 低合金 | HRB500D | 1650 | 0.00078 | 0.0008 | 0.00031 | 0.00011 | 0.002 | 68200 | 0.0023 | 0.0144 | 0.0003 | 0.00018 | 0.0047 | 0.495 | 0.0024 | 0.005 | 0.017 | NULL | 0.086 | 0.0077 | 0.0048 | 0.0059 | 0.0024 | NULL | NULL | 0.0005 | 0 | 0 | 75 | 0 | 0 | 0 | 0 | 50 | 0 | 0 | 0 | 120 | 92 | 0 | 1520 | 0 | 0
7A06638 | 低合金 | HRB500D | 1659 | 0.00121 | 0.0011 | 0.00031 | 0.00021 | 0.002 | 243250 | 0.0022 | 0.0145 | 0.00031 | 0.00024 | 0.0046 | 0.488 | 0.0029 | 0.007 | 0.016 | NULL | 0.085 | 0.0072 | 0.0045 | 0.0048 | 0.0027 | NULL | NULL | 0.0005 | 0 | 120 | 77 | 0 | 0 | 0 | 0 | 25 | 0 | 0 | 0 | 0 | 58 | 0 | 1530 | 0 | 0
7A06637 | 低合金 | HRB500D | 1678 | 0.00124 | 0.0011 | 0.00035 | 0.00022 | 0.002 | 68800 | 0.0022 | 0.0146 | 0.00033 | 0.00025 | 0.0047 | 0.489 | 0.003 | 0.004 | 0.018 | NULL | 0.085 | 0.0071 | 0.0044 | 0.0055 | 0.003 | NULL | NULL | 0.0005 | 0 | 0 | 76 | 0 | 0 | 0 | 0 | 25 | 0 | 0 | 0 | 120 | 58 | 0 | 1510 | 0 | 0
7A06636 | 低合金 | HRB500D | 1800 | 0.00089 | 0.0011 | 0.00037 | 0.0002 | 0.002 | 72750 | 0.0022 | 0.0149 | 0.00034 | 0.00024 | 0.0048 | 0.493 | 0.0033 | 0.006 | 0.019 | NULL | 0.073 | 0.0066 | 0.0041 | 0.0055 | 0.0025 | NULL | NULL | 0.0005 | 0 | 0 | 69 | 0 | 0 | 0 | 0 | 25 | 0 | 0 | 0 | 130 | 85 | 0 | 1650 | 0 | 0
7A06635 | 低合金 | HRB500D | 1655 | 0.00066 | 0.0008 | 0.00031 | 0.00011 | 0.002 | 72900 | 0.0024 | 0.0149 | 0.00032 | 0.00017 | 0.0049 | 0.511 | 0.0027 | 0.008 | 0.02 | NULL | 0.073 | 0.0068 | 0.0042 | 0.0035 | 0.0023 | NULL | NULL | 0.0005 | 0 | 0 | 69 | 0 | 0 | 0 | 0 | 50 | 0 | 0 | 0 | 130 | 105 | 0 | 1680 | 0 | 0
7A06634 | 低合金 | HRB500D | 1671 | 0.00127 | 0.0013 | 0.00031 | 0.00031 | 0.002 | 69400 | 0.0021 | 0.0144 | 0.00034 | 0.00034 | 0.0048 | 0.475 | 0.0031 | 0.003 | 0.017 | NULL | 0.085 | 0.0073 | 0.0045 | 0.0025 | 0.0024 | NULL | NULL | 0.0005 | 0 | 0 | 77 | 0 | 0 | 0 | 0 | 25 | 0 | 0 | 0 | 140 | 56 | 0 | 1550 | 0 | 0
7A06633 | 低合金 | HRB500D | 1662 | 0.00065 | 0.001 | 0.00037 | 0.00023 | 0.002 | 70500 | 0.0022 | 0.0145 | 0.00037 | 0.00026 | 0.0049 | 0.487 | 0.003 | 0.006 | 0.015 | NULL | 0.086 | 0.0067 | 0.0041 | 0.0045 | 0.0022 | NULL | NULL | 0.0005 | 0 | 0 | 78 | 0 | 0 | 0 | 0 | 50 | 0 | 0 | 0 | 150 | 102 | 0 | 1600 | 0 | 0
7A06632 | 低合金 | HRB500D | 0 | 0.00081 | 0.0008 | 0.00033 | 0.00019 | 0.002 | 71700 | 0.0023 | 0.0141 | 0.00031 | 0.00023 | 0.0047 | 0.489 | 0.0026 | 0.006 | 0.018 | NULL | 0.083 | 0.0063 | 0.0039 | 0.0038 | 0.0018 | NULL | NULL | 0.0005 | 0 | 0 | 77 | 0 | 0 | 0 | 0 | 25 | 0 | 0 | 0 | 150 | 85 | 0 | 1600 | 0 | 0
7A06631 | 低合金 | HRB500D | 1632 | 0.00031 | 0.0006 | 0.00042 | 0.00017 | 0.003 | 69100 | 0.0022 | 0.0148 | 0.00033 | 0.00019 | 0.0049 | 0.491 | 0.0024 | 0.008 | 0.024 | NULL | 0.083 | 0.008 | 0.005 | 0.0057 | 0.0017 | NULL | NULL | 0.0006 | 0 | 0 | 75 | 0 | 0 | 0 | 0 | 75 | 0 | 0 | 0 | 150 | 102 | 0 | 1600 | 0 | 0
7A06630 | 低合金 | HRB500D | 0 | 0.00075 | 0.0008 | 0.00034 | 0.00014 | 0.002 | 74650 | 0.0022 | 0.0138 | 0.00032 | 0.00019 | 0.0046 | 0.474 | 0.0026 | 0.005 | 0.017 | NULL | 0.083 | 0.0072 | 0.0045 | 0.0058 | 0.0018 | NULL | NULL | 0.0005 | 0 | 0 | 78 | 0 | 0 | 0 | 0 | 50 | 0 | 0 | 0 | 150 | 85 | 0 | 1600 | 0 | 0
7A06629 | 低合金 | HRB500D | 1660 | 0.0007 | 0.0008 | 0.00033 | 0.00015 | 0.002 | 72350 | 0.0022 | 0.0144 | 0.00033 | 0.00019 | 0.0049 | 0.485 | 0.0026 | 0.007 | 0.017 | NULL | 0.084 | 0.0072 | 0.0045 | 0.0062 | 0.0021 | NULL | NULL | 0.0006 | 0 | 0 | 78 | 0 | 0 | 0 | 0 | 50 | 0 | 0 | 0 | 150 | 85 | 0 | 1600 | 0 | 0
7A06628 | 低合金 | HRB500D | 1632 | 0.0007 | 0.0007 | 0.00038 | 0.00016 | 0.002 | 73050 | 0.0023 | 0.0144 | 0.00036 | 0.00021 | 0.0047 | 0.495 | 0.0027 | 0.006 | 0.02 | NULL | 0.082 | 0.0074 | 0.0046 | 0.0059 | 0.0027 | NULL | NULL | 0.0007 | 0 | 0 | 78 | 0 | 0 | 0 | 0 | 50 | 0 | 0 | 0 | 150 | 85 | 0 | 1600 | 0 | 0
7A06627 | 低合金 | HRB500D | 1663 | 0.0008 | 0.0009 | 0.00041 | 0.00018 | 0.002 | 74000 | 0.0022 | 0.0139 | 0.00037 | 0.00023 | 0.0047 | 0.479 | 0.0028 | 0.008 | 0.02 | NULL | 0.082 | 0.0061 | 0.0038 | 0.0076 | 0.0023 | NULL | NULL | 0.0008 | 0 | 0 | 78 | 0 | 0 | 0 | 0 | 25 | 0 | 0 | 0 | 150 | 85 | 0 | 1600 | 0 | 0
7A06626 | 低合金 | HRB500D | 0 | 0.00069 | 0.0009 | 0.00032 | 0.00012 | 0.002 | 69650 | 0.0022 | 0.0137 | 0.00027 | 0.00018 | 0.0046 | 0.473 | 0.0026 | 0.009 | 0.018 | NULL | 0.082 | 0.2379 | 0.1868 | 0.0076 | 0.0027 | NULL | NULL | 0.0007 | 0 | 0 | 73 | 0 | 0 | 0 | 0 | 50 | 0 | 0 | 0 | 150 | 102 | 0 | 1460 | 0 | 0
7A06625 | 低合金 | HRB500D | 1639 | 0.00074 | 0.0008 | 0.00039 | 0.00014 | 0.002 | 72800 | 0.0022 | 0.0147 | 0.0004 | 0.00018 | 0.005 | 0.49 | 0.0027 | 0.005 | 0.015 | NULL | 0.085 | 0.0082 | 0.0051 | 0.006 | 0.0024 | NULL | NULL | 0.0006 | 0 | 0 | 78 | 0 | 0 | 0 | 0 | 50 | 0 | 0 | 0 | 150 | 85 | 0 | 1600 | 0 | 0
7A06624 | 低合金 | HRB500D | 1655 | 0.00079 | 0.0007 | 0.00038 | 0.00014 | 0.002 | 72050 | 0.0021 | 0.014 | 0.00035 | 0.00018 | 0.0047 | 0.467 | 0.0024 | 0.004 | 0.015 | NULL | 0.084 | 0.0069 | 0.0043 | 0.0041 | 0.0017 | NULL | NULL | 0.0006 | 0 | 0 | 76 | 0 | 0 | 0 | 0 | 50 | 0 | 0 | 0 | 150 | 85 | 0 | 1560 | 0 | 0
7A06623 | 低合金 | HRB500D | 1672 | 0.00071 | 0.0009 | 0.00027 | 0.00016 | 0.002 | 74000 | 0.0022 | 0.0143 | 0.0003 | 0.0002 | 0.0049 | 0.484 | 0.0029 | 0.009 | 0.016 | NULL | 0.083 | 0.0069 | 0.0043 | 0.0069 | 0.0022 | NULL | NULL | 0.0005 | 0 | 0 | 77 | 0 | 0 | 0 | 0 | 50 | 0 | 0 | 0 | 160 | 85 | 0 | 1600 | 0 | 0
7A06622 | 低合金 | HRB500D | 1645 | 0.00054 | 0.0008 | 0.00038 | 0.00015 | 0.002 | 72950 | 0.0021 | 0.0139 | 0.00036 | 0.00019 | 0.0047 | 0.466 | 0.0029 | 0.005 | 0.016 | NULL | 0.081 | 0.0057 | 0.0036 | 0.0051 | 0.0017 | NULL | NULL | 0.0005 | 0 | 0 | 75 | 0 | 0 | 0 | 0 | 50 | 0 | 0 | 0 | 160 | 102 | 0 | 1560 | 0 | 0
7A06621 | 低合金 | HRB500D | 0 | 0.00074 | 0.001 | 0.00029 | 0.00012 | 0.002 | 73100 | 0.0022 | 0.0144 | 0.0003 | 0.00018 | 0.005 | 0.495 | 0.0065 | 0.03 | 0.017 | NULL | 0.084 | 0.0072 | 0.0045 | 0.0081 | 0.0024 | NULL | NULL | 0.0005 | 0 | 0 | 78 | 0 | 0 | 0 | 0 | 50 | 0 | 0 | 0 | 160 | 85 | 0 | 1600 | 0 | 0
7A06620 | 低合金 | HRB500D | 1672 | 0.00065 | 0.0012 | 0.00032 | 0.00028 | 0.002 | 74850 | 0.0022 | 0.0148 | 0.00031 | 0.00028 | 0.0051 | 0.492 | 0.003 | 0.004 | 0.015 | NULL | 0.083 | 0.0063 | 0.0039 | 0.0053 | 0.0024 | NULL | NULL | 0.0006 | 0 | 0 | 79 | 0 | 0 | 0 | 0 | 50 | 0 | 0 | 0 | 180 | 102 | 0 | 1620 | 0 | 0
7A06618 | 低合金 | HRB500D | 1693 | 0.00058 |  | 0.00035 |  | 0.003 | 69950 | 0.0021 | 0.0146 | 0.0003 | 0.00025 | 0.0048 | 0.477 | 0.0029 | 0.004 | 0.014 | NULL | 0.082 | 0.0041 | 0.002 | 0 | 0.001 | NULL | NULL | 0.0001 | 0 | 0 | 77 | 0 | 0 | 0 | 0 | 50 | 0 | 0 | 0 | 170 | 102 | 0 | 1520 | 0 | 0
7A06617 | 低合金 | HRB500D | 1705 | 0.00044 |  | 0.00029 |  | 0.002 | 75750 | 0.0021 | 0.0143 | 0.00033 | 0.00028 | 0.0047 | 0.472 | 0.0032 | 0.004 | 0.016 | NULL | 0.081 | 0.0054 | 0.0033 | 0 | 0 | NULL | NULL | 0.0002 | 0 | 0 | 80 | 0 | 0 | 0 | 0 | 50 | 0 | 0 | 0 | 160 | 102 | 0 | 1552 | 0 | 0
7A06616 | 低合金 | HRB500D | 1744 | 0.00032 |  | 0.00033 |  | 0.002 | 73650 | 0.0022 | 0.0143 | 0.00034 | 0.0003 | 0.0046 | 0.482 | 0.0028 | 0.003 | 0.016 | NULL | 0.082 | 0.007 | 0.0049 | 0 | 0.001 | NULL | NULL | 0.0002 | 0 | 0 | 78 | 0 | 0 | 0 | 0 | 100 | 0 | 0 | 187 | 0 | 119 | 0 | 1645 | 0 | 0
7A06615 | 低合金 | HRB400B | 1672 | 0.00069 |  | 0.00026 |  | 0.001 | 73300 | 0.0023 | 0.0132 | 0.00035 | 0.00026 | 0.0035 | 0.463 | 0.0025 | 0.006 | 0.015 | NULL | 0.033 | 0.0043 | 0.0021 | 0 | 0 | NULL | NULL | NULL | 0 | 0 | 5 | 0 | 0 | 40 | 25 | 0 | 0 | 0 | 0 | 0 | 68 | 0 | 1496 | 88 | 0
7A06614 | 低合金 | HRB400B | 1680 | 0.0008 |  | 0.00038 |  | 0.002 | 73900 | 0.0024 | 0.0134 | 0.00039 | 0.00035 | 0.0036 | 0.477 | 0.0026 | 0.004 | 0.013 | NULL | 0.035 | 0.0044 | 0.0021 | 0 | 0 | NULL | NULL | NULL | 0 | 0 | 5 | 0 | 0 | 40 | 0 | 0 | 0 | 0 | 0 | 0 | 68 | 0 | 1560 | 88 | 20
7A06613 | 低合金 | HRB400B | 1669 | 0.00105 |  | 0.00024 |  | 0.002 | 73800 | 0.0023 | 0.0134 | 0.00034 | 0.00024 | 0.0036 | 0.467 | 0.0024 | 0.005 | 0.014 | NULL | 0.035 | 0.0031 | 0.0009 | 0 | 0 | NULL | NULL | NULL | 0 | 0 | 5 | 0 | 0 | 40 | 0 | 0 | 0 | 0 | 0 | 0 | 51 | 0 | 1539 | 88 | 20
7A06612 | 低合金 | HRB400B | 1684 | 0.00094 |  | 0.00028 |  | 0.002 | 74450 | 0.0023 | 0.0129 | 0.0003 | 0.00031 | 0.0036 | 0.458 | 0.0022 | 0.004 | 0.014 | NULL | 0.033 | 0.0039 | 0.0017 | 0 | 0 | NULL | NULL | NULL | 0 | 0 | 11 | 0 | 0 | 31 | 0 | 0 | 0 | 0 | 0 | 0 | 51 | 0 | 1468 | 88 | 20
7A06611 | 低合金 | HRB400B | 1680 | 0.00079 |  | 0.0003 |  | 0.002 | 74000 | 0.0024 | 0.0133 | 0.00029 | 0.00031 | 0.0036 | 0.475 | 0.0026 | 0.007 | 0.017 | NULL | 0.034 | 0.0037 | 0.0015 | 0 | 0 | NULL | NULL | NULL | 0 | 0 | 11 | 0 | 0 | 30 | 0 | 0 | 0 | 0 | 0 | 0 | 68 | 0 | 1516 | 88 | 20
7A06610 | 低合金 | HRB400B | 1677 | 0.00067 |  | 0.0002 |  | 0.003 | 74150 | 0.0023 | 0.0133 | 0.00028 | 0.00033 | 0.0036 | 0.466 | 0.0028 | 0.006 | 0.015 | NULL | 0.033 | 0.0036 | 0.0014 | 0 | 0 | NULL | NULL | NULL | 0 | 0 | 5 | 0 | 0 | 40 | 25 | 0 | 0 | 0 | 0 | 0 | 85 | 0 | 1522 | 88 | 0
7A06609 | 低合金 | HRB400B | 1679 | 0.00089 |  | 0.00022 |  | 0.002 | 74650 | 0.0023 | 0.0129 | 0.00029 | 0.00026 | 0.0034 | 0.459 | 0.0026 | 0.006 | 0.016 | NULL | 0.033 | 0.0036 | 0.0014 | 0.0001 | 0 | NULL | NULL | NULL | 0 | 0 | 4 | 0 | 0 | 39 | 0 | 0 | 0 | 0 | 0 | 0 | 51 | 0 | 1464 | 88 | 20
7A06608 | 低合金 | HRB400B | 1645 | 0.00073 |  | 0.00019 |  | 0.002 | 70800 | 0.0023 | 0.013 | 0.0003 | 0.00017 | 0.0034 | 0.459 | 0.0021 | 0.006 | 0.016 | NULL | 0.034 | 0.003 | 0.0008 | 0 | 0 | NULL | NULL | NULL | 0 | 0 | 4 | 0 | 0 | 40 | 25 | 0 | 0 | 0 | 0 | 0 | 68 | 0 | 1473 | 88 | 0
7A06607 | 低合金 | HRB400D | 1663 | 0.00065 |  | 0.00028 |  | 0.002 | 71150 | 0.0023 | 0.0136 | 0.00034 | 0.00026 | 0.0035 | 0.47 | 0.0027 | 0.007 | 0.017 | NULL | 0.032 | 0.0212 | 0.0187 | 0 | 0.001 | NULL | NULL | NULL | 0 | 0 | 9 | 0 | 0 | 29 | 25 | 0 | 0 | 0 | 0 | 0 | 85 | 0 | 1506 | 88 | 0
7A06606 | 低合金 | HRB400D | 1660 | 0.00064 |  | 0.00021 |  | 0.002 | 71800 | 0.0024 | 0.0131 | 0.00033 | 0.00022 | 0.0034 | 0.471 | 0.0027 | 0.006 | 0.014 | NULL | 0.031 | 0.0037 | 0.0015 | 0 | 0 | NULL | NULL | NULL | 0 | 0 | 9 | 0 | 0 | 29 | 25 | 0 | 0 | 0 | 0 | 0 | 68 | 0 | 1509 | 88 | 0
7A06605 | 低合金 | HRB400D | 1676 | 0.00075 |  | 0.00027 |  | 0.002 | 72250 | 0.0023 | 0.0132 | 0.00031 | 0.00023 | 0.0035 | 0.464 | 0.0033 | 0.007 | 0.015 | NULL | 0.031 | 0.0044 | 0.0022 | 0 | 0 | NULL | NULL | NULL | 0 | 0 | 10 | 0 | 0 | 30 | 25 | 0 | 0 | 0 | 0 | 0 | 68 | 0 | 1600 | 88 | 0
7A06604 | 低合金 | HRB400D | 1666 | 0.00069 |  | 0.00029 |  | 0.002 | 75550 | 0.0024 | 0.0133 | 0.00035 | 0.00024 | 0.0033 | 0.475 | 0.0027 | 0.007 | 0.017 | NULL | 0.032 | 0.0043 | 0.0021 | 0 | 0 | NULL | NULL | NULL | 0 | 0 | 9 | 0 | 0 | 29 | 25 | 0 | 0 | 0 | 0 | 0 | 85 | 0 | 1520 | 88 | 0
7A06603 | 低合金 | HRB400D | 1679 | 0.0009 |  | 0.00026 |  | 0.002 | 71050 | 0.0024 | 0.0132 | 0.00027 | 0.00018 | 0.0034 | 0.472 | 0.0023 | 0.005 | 0.013 | NULL | 0.031 | 0.0038 | 0.0016 | 0.0001 | 0 | NULL | NULL | NULL | 0 | 0 | 9 | 0 | 0 | 29 | 0 | 0 | 0 | 0 | 0 | 0 | 51 | 0 | 1492 | 88 | 20
7A06602 | 低合金 | HRB400D | 1667 | 0.00094 |  | 0.00025 |  | 0.002 | 71600 | 0.0023 | 0.0134 | 0.00036 | 0.00028 | 0.0039 | 0.467 | 0.0029 | 0.007 | 0.016 | NULL | 0.03 | 0.0041 | 0.0019 | 0.0002 | 0 | NULL | NULL | NULL | 0 | 0 | 9 | 0 | 0 | 29 | 25 | 0 | 0 | 0 | 0 | 0 | 51 | 0 | 1500 | 132 | 0
7A06601 | 低合金 | HRB400D | 1651 | 0.00058 |  | 0.00033 |  | 0.002 | 73500 | 0.0023 | 0.0134 | 0.00033 | 0.00023 | 0.004 | 0.467 | 0.0025 | 0.007 | 0.018 | NULL | 0.033 | 0.0169 | 0.0141 | 0.0003 | 0 | NULL | NULL | NULL | 0 | 0 | 28 | 0 | 0 | 0 | 75 | 0 | 0 | 0 | 0 | 0 | 90 | 0 | 1500 | 132 | 0
7A06600 | 低合金 | HRB400B | 1663 | 0.0004 |  | 0.00036 |  | 0.002 | 71050 | 0.0023 | 0.0129 | 0.00034 | 0.00031 | 0.0038 | 0.461 | 0.0036 | 0.007 | 0.018 | NULL | 0.034 | 0.0044 | 0.0021 | 0 | 0 | NULL | NULL | NULL | 0 | 0 | 0 | 0 | 0 | 47 | 50 | 0 | 0 | 0 | 0 | 0 | 85 | 0 | 1450 | 132 | 0
7A06599 | 低合金 | HRB400B | 1667 | 0.00071 |  | 0.00027 |  | 0.002 | 73650 | 0.0023 | 0.0131 | 0.0003 | 0.00031 | 0.0038 | 0.467 | 0.0044 | 0.007 | 0.016 | NULL | 0.035 | 0.0044 | 0.0021 | 0 | 0 | NULL | NULL | NULL | 0 | 0 | 0 | 0 | 0 | 48 | 25 | 0 | 0 | 0 | 0 | 0 | 51 | 0 | 1450 | 132 | 0
7A06598 | 低合金 | HRB400D | 1658 | 0.00072 |  | 0.00031 |  | 0.002 | 72300 | 0.0023 | 0.0132 | 0.00031 | 0.00029 | 0.0039 | 0.463 | 0.0026 | 0.005 | 0.015 | NULL | 0.031 | 0.0042 | 0.002 | 0 | 0 | NULL | NULL | NULL | 0 | 0 | 9 | 0 | 0 | 29 | 25 | 0 | 0 | 0 | 0 | 0 | 58 | 0 | 1480 | 132 | 0
7A06597 | 低合金 | HRB400D | 1647 | 0.00065 |  | 0.00035 |  | 0.002 | 72050 | 0.0024 | 0.0131 | 0.00031 | 0.00026 | 0.0038 | 0.47 | 0.0021 | 0.006 | 0.018 | NULL | 0.031 | 0.0047 | 0.0024 | 0.0001 | 0 | NULL | NULL | NULL | 0 | 0 | 9 | 0 | 0 | 29 | 50 | 0 | 0 | 0 | 0 | 0 | 68 | 0 | 1500 | 132 | 0
7A06596 | 低合金 | HRB400D | 1656 | 0.00039 |  | 0.00036 |  | 0.002 | 71750 | 0.0023 | 0.0131 | 0.00036 | 0.0003 | 0.0039 | 0.461 | 0.0025 | 0.006 | 0.016 | NULL | 0.031 | 0.004 | 0.0018 | 0 | 0 | NULL | NULL | NULL | 0 | 0 | 9 | 0 | 0 | 30 | 75 | 0 | 0 | 0 | 0 | 0 | 85 | 0 | 1550 | 132 | 0
7A06595 | 低合金 | HRB400D | 1652 | 0.00056 |  | 0.00036 |  | 0.002 | 74300 | 0.0024 | 0.0128 | 0.00034 | 0.00026 | 0.0038 | 0.467 | 0.003 | 0.006 | 0.015 | NULL | 0.03 | 0.004 | 0.0018 | 0 | 0 | NULL | NULL | NULL | 0 | 0 | 9 | 0 | 0 | 29 | 50 | 0 | 0 | 0 | 0 | 0 | 70 | 0 | 1480 | 132 | 0
7A06594 | 低合金 | HRB400D | 1666 | 0.00052 |  | 0.00039 |  | 0.002 | 74900 | 0.0024 | 0.0136 | 0.00032 | 0.00027 | 0.004 | 0.479 | 0.0023 | 0.005 | 0.015 | NULL | 0.032 | 0.0037 | 0.0015 | 0 | 0 | NULL | NULL | NULL | 0 | 0 | 9 | 0 | 0 | 30 | 50 | 0 | 0 | 0 | 0 | 0 | 90 | 0 | 1610 | 132 | 0
7A06593 | 低合金 | HRB400D | 1668 | 0.00067 |  | 0.00039 |  | 0.002 | 74000 | 0.0024 | 0.0131 | 0.00035 | 0.00025 | 0.0037 | 0.472 | 0.0029 | 0.006 | 0.018 | NULL | 0.031 | 0.0036 | 0.0014 | 0 | 0 | NULL | NULL | NULL | 0 | 0 | 9 | 0 | 0 | 30 | 25 | 0 | 0 | 0 | 0 | 0 | 68 | 0 | 1620 | 132 | 0
7A06592 | 低合金 | HRB400D | 1652 | 0.00103 |  | 0.00026 |  | 0.002 | 76050 | 0.0024 | 0.0133 | 0.00039 | 0.00025 | 0.004 | 0.475 | 0.0028 | 0.006 | 0.015 | NULL | 0.031 | 0.0032 | 0.001 | 0.0001 | 0 | NULL | NULL | NULL | 0 | 0 | 9 | 0 | 0 | 30 | 0 | 0 | 0 | 0 | 0 | 0 | 34 | 0 | 1510 | 132 | 20
7A06591 | 低合金 | HRB400D | 1663 | 0.00033 |  | 0.00033 |  | 0.001 | 75100 | 0.0023 | 0.0129 | 0.00034 | 0.00032 | 0.0037 | 0.458 | 0.0027 | 0.005 | 0.013 | NULL | 0.031 | 0.0044 | 0.0021 | 0 | 0 | NULL | NULL | NULL | 0 | 0 | 9 | 0 | 0 | 30 | 50 | 0 | 0 | 0 | 0 | 0 | 85 | 0 | 1580 | 132 | 0
7A06590 | 低合金 | HRB400D | 1671 | 0.00082 |  | 0.00029 |  | 0.002 | 75800 | 0.0022 | 0.0136 | 0.00032 | 0.00033 | 0.0039 | 0.461 | 0.0031 | 0.006 | 0.016 | NULL | 0.032 | 0.0215 | 0.019 | 0.0003 | 0.002 | NULL | NULL | NULL | 0 | 0 | 9 | 0 | 0 | 28 | 0 | 0 | 0 | 0 | 0 | 0 | 51 | 0 | 1530 | 132 | 20
7A06589 | 低合金 | HRB400D | 1666 | 0.00048 |  | 0.00036 |  | 0.003 | 72500 | 0.0024 | 0.0133 | 0.00036 | 0.00036 | 0.0038 | 0.476 | 0.003 | 0.005 | 0.016 | NULL | 0.032 | 0.0044 | 0.0021 | 0.0001 | 0 | NULL | NULL | NULL | 0 | 0 | 9 | 0 | 0 | 29 | 50 | 0 | 0 | 0 | 0 | 0 | 78 | 0 | 1540 | 132 | 0
7A06588 | 低合金 | HRB400D | 1656 | 0.0008 |  | 0.00024 |  | 0.002 | 74450 | 0.0024 | 0.0138 | 0.00028 | 0.00021 | 0.004 | 0.484 | 0.0027 | 0.007 | 0.016 | NULL | 0.034 | 0.0036 | 0.0014 | 0.0001 | 0 | NULL | NULL | NULL | 0 | 0 | 9 | 0 | 0 | 30 | 0 | 0 | 0 | 0 | 0 | 0 | 68 | 0 | 1490 | 132 | 20
7A06587 | 低合金 | HRB400D | 1640 | 0.00063 |  | 0.00033 |  | 0.002 | 71100 | 0.0024 | 0.0136 | 0.00034 | 0.00024 | 0.0039 | 0.48 | 0.0027 | 0.006 | 0.014 | NULL | 0.031 | 0.0049 | 0.0026 | 0.0003 | 0 | NULL | NULL | NULL | 0 | 0 | 9 | 0 | 0 | 30 | 50 | 0 | 0 | 0 | 0 | 0 | 68 | 0 | 1520 | 132 | 0
7A06586 | 低合金 | HRB400D | 1648 | 0.00068 |  | 0.00033 |  | 0.003 | 73650 | 0.0022 | 0.0131 | 0.00034 | 0.00025 | 0.0036 | 0.451 | 0.0024 | 0.006 | 0.013 | NULL | 0.03 | 0.0044 | 0.0022 | 0.0001 | 0 | NULL | NULL | NULL | 0 | 0 | 9 | 0 | 0 | 28 | 50 | 0 | 0 | 0 | 0 | 0 | 68 | 0 | 1480 | 132 | 0
7A06585 | 低合金 | HRB400D | 1676 | 0.00071 |  | 0.00036 |  | 0.003 | 73750 | 0.0023 | 0.0133 | 0.00036 | 0.00034 | 0.0038 | 0.465 | 0.0029 | 0.004 | 0.015 | NULL | 0.032 | 0.0042 | 0.002 | 0.0003 | 0 | NULL | NULL | NULL | 0 | 0 | 9 | 0 | 0 | 29 | 25 | 0 | 0 | 0 | 0 | 0 | 68 | 0 | 1520 | 132 | 0
7A06584 | 低合金 | HRB400D | 1656 | 0.00068 |  | 0.00033 |  | 0.003 | 73550 | 0.0023 | 0.0132 | 0.00032 | 0.00021 | 0.0037 | 0.461 | 0.0022 | 0.004 | 0.012 | NULL | 0.03 | 0.0044 | 0.0022 | 0.0005 | 0 | NULL | NULL | NULL | 0 | 0 | 8 | 0 | 0 | 27 | 50 | 0 | 0 | 0 | 0 | 0 | 68 | 0 | 1400 | 132 | 0
7A06583 | 低合金 | HRB400D | 1606 | 0.00058 |  | 0.00036 |  | 0.002 | 68200 | 0.0024 | 0.0134 | 0.00034 | 0.00024 | 0.0039 | 0.477 | 0.0027 | 0.006 | 0.016 | NULL | 0.031 | 0.0036 | 0.0014 | 0.0007 | 0 | NULL | NULL | NULL | 0 | 0 | 9 | 0 | 0 | 28 | 50 | 0 | 0 | 0 | 0 | 0 | 68 | 0 | 1520 | 132 | 0
7A06582 | 低合金 | HRB400D | 1669 | 0.00071 |  | 0.00033 |  | 0.002 | 71250 | 0.0024 | 0.013 | 0.00036 | 0.00028 | 0.0037 | 0.47 | 0.0025 | 0.005 | 0.012 | NULL | 0.031 | 0.0037 | 0.0015 | 0.0005 | 0 | NULL | NULL | NULL | 0 | 0 | 9 | 0 | 0 | 29 | 50 | 0 | 0 | 0 | 0 | 0 | 68 | 0 | 1520 | 132 | 0
7A06581 | 低合金 | HRB400D | 1678 | 0.00067 |  | 0.00027 |  | 0.002 | 73650 | 0.0022 | 0.0133 | 0.00027 | 0.0002 | 0.0037 | 0.453 | 0.002 | 0.005 | 0.012 | NULL | 0.032 | 0.0048 | 0.0026 | 0.0008 | 0 | NULL | NULL | NULL | 0 | 0 | 29 | 0 | 0 | 0 | 25 | 0 | 0 | 0 | 0 | 0 | 68 | 0 | 1520 | 132 | 0
7A06580 | 低合金 | HRB400D | 1652 | 0.00069 |  | 0.00033 |  | 0.002 | 73550 | 0.0024 | 0.0133 | 0.0003 | 0.00024 | 0.0038 | 0.473 | 0.0021 | 0.004 | 0.012 | NULL | 0.031 | 0.0044 | 0.0022 | 0 | 0 | NULL | NULL | NULL | 0 | 0 | 9 | 0 | 0 | 39 | 25 | 0 | 0 | 0 | 0 | 0 | 68 | 0 | 1480 | 132 | 0
7A06579 | 低合金 | HRB400D | 1648 | 0.00065 |  | 0.00036 |  | 0.002 | 72400 | 0.0024 | 0.0134 | 0.00035 | 0.00026 | 0.004 | 0.476 | 0.0026 | 0.005 | 0.013 | NULL | 0.032 | 0.0045 | 0.0023 | 0.0004 | 0 | NULL | NULL | NULL | 0 | 0 | 9 | 0 | 0 | 28 | 25 | 0 | 0 | 0 | 0 | 0 | 68 | 0 | 1440 | 132 | 0
7A06578 | 低合金 | HRB400D | 1804 | 0.00061 |  | 0.00031 |  | 0.003 | 69850 | 0.0023 | 0.0135 | 0.00029 | 0.0003 | 0.0039 | 0.469 | 0.0029 | 0.007 | 0.017 | NULL | 0.034 | 0.0045 | 0.0023 | 0.0004 | 0 | NULL | NULL | NULL | 0 | 0 | 10 | 0 | 0 | 30 | 25 | 0 | 0 | 0 | 0 | 0 | 85 | 0 | 1480 | 132 | 0
7A06577 | 低合金 | HRB400D | 1658 | 0.00045 |  | 0.00028 |  | 0.003 | 74050 | 0.0023 | 0.0133 | 0.00024 | 0.00029 | 0.0037 | 0.464 | 0.002 | 0.006 | 0.014 | NULL | 0.032 | 0.0049 | 0.0026 | 0.0003 | 0 | NULL | NULL | NULL | 0 | 0 | 30 | 0 | 0 | 0 | 50 | 0 | 0 | 0 | 0 | 0 | 85 | 0 | 1550 | 132 | 0
7A06576 | 低合金 | HRB400D | 1658 | 0.00045 |  | 0.00032 |  | 0.003 | 73950 | 0.0022 | 0.0134 | 0.0003 | 0.00032 | 0.0037 | 0.458 | 0.0021 | 0.005 | 0.014 | NULL | 0.043 | 0.5185 | 0.4244 | 0.0012 | 0 | NULL | NULL | NULL | 0 | 0 | 35 | 0 | 0 | 0 | 50 | 0 | 0 | 0 | 0 | 0 | 0 | 0 | 1610 | 132 | 0
7A06575 | 低合金 | HRB400D | 1666 | 0.00045 |  | 0.00026 |  | 0.003 | 72600 | 0.0023 | 0.0137 | 0.00028 | 0.00035 | 0.0038 | 0.47 | 0.0021 | 0.005 | 0.012 | NULL | 0.033 | 0.0051 | 0.0028 | 0 | 0 | NULL | NULL | NULL | 0 | 0 | 10 | 0 | 0 | 30 | 50 | 0 | 0 | 0 | 0 | 0 | 85 | 0 | 1600 | 132 | 0
7A06574 | 低合金 | HRB400D | 1650 | 0.00048 |  | 0.00031 |  | 0.003 | 74850 | 0.0023 | 0.0129 | 0.0003 | 0.00021 | 0.0036 | 0.456 | 0.0019 | 0.004 | 0.012 | NULL | 0.03 | 0.0045 | 0.0023 | 0.0001 | 0 | NULL | NULL | NULL | 0 | 0 | 9 | 0 | 0 | 29 | 50 | 0 | 0 | 0 | 0 | 0 | 85 | 0 | 1480 | 132 | 0
7A06573 | 低合金 | HRB400D | 1639 | 0.00054 |  | 0.00037 |  | 0.003 | 74500 | 0.0024 | 0.0131 | 0.00035 | 0.00033 | 0.0037 | 0.469 | 0.0019 | 0.002 | 0.01 | NULL | 0.031 | 0.0046 | 0.0023 | 0 | 0 | NULL | NULL | NULL | 0 | 0 | 9 | 0 | 0 | 30 | 50 | 0 | 0 | 0 | 0 | 0 | 85 | 0 | 1500 | 132 | 0
7A06572 | 低合金 | HRB400D | 1640 | 0.00054 |  | 0.00032 |  | 0.003 | 73400 | 0.0023 | 0.0137 | 0.00034 | 0.00021 | 0.0038 | 0.461 | 0.0024 | 0.006 | 0.014 | NULL | 0.032 | 0.0052 | 0.0029 | 0.0008 | 0 | NULL | NULL | NULL | 0 | 0 | 9 | 0 | 0 | 28 | 50 | 0 | 0 | 200 | 0 | 0 | 85 | 0 | 1320 | 132 | 0
7A06571 | 低合金 | HRB400D | 1655 | 0.00054 |  | 0.00035 |  | 0.003 | 73100 | 0.0023 | 0.0131 | 0.00033 | 0.00023 | 0.004 | 0.46 | 0.0023 | 0.006 | 0.015 | NULL | 0.031 | 0.0045 | 0.0023 | 0.0001 | 0 | NULL | NULL | NULL | 0 | 0 | 9 | 0 | 0 | 28 | 50 | 0 | 0 | 200 | 0 | 0 | 85 | 0 | 1300 | 132 | 0
7A06570 | 低合金 | HRB400D | 1648 | 0.00068 |  | 0.00033 |  | 0.002 | 71950 | 0.0024 | 0.0134 | 0.00034 | 0.00023 | 0.004 | 0.475 | 0.0022 | 0.005 | 0.012 | NULL | 0.031 | 0.0053 | 0.003 | 0 | 0 | NULL | NULL | NULL | 0 | 0 | 9 | 0 | 0 | 28 | 25 | 0 | 0 | 200 | 0 | 0 | 68 | 0 | 1500 | 132 | 0
7A06569 | 低合金 | HRB400D | 1655 | 0.00049 |  | 0.0003 |  | 0.002 | 73400 | 0.0023 | 0.0132 | 0.00032 | 0.00021 | 0.0036 | 0.461 | 0.0021 | 0.005 | 0.013 | NULL | 0.031 | 0.0044 | 0.0022 | 0.0008 | 0 | NULL | NULL | NULL | 0 | 0 | 9 | 0 | 0 | 28 | 50 | 0 | 0 | 200 | 0 | 0 | 80 | 0 | 1300 | 132 | 0
7A06568 | 低合金 | HRB400D | 1653 | 0.00068 |  | 0.00035 |  | 0.002 | 72000 | 0.0024 | 0.0133 | 0.00033 | 0.00022 | 0.0038 | 0.474 | 0.0024 | 0.005 | 0.014 | NULL | 0.03 | 0.0042 | 0.002 | 0.0002 | 0 | NULL | NULL | NULL | 0 | 0 | 9 | 0 | 0 | 28 | 25 | 0 | 0 | 200 | 0 | 0 | 68 | 0 | 1320 | 132 | 0
7A06567 | 低合金 | HRB400D | 1634 | 0.00065 |  | 0.00039 |  | 0.003 | 63600 | 0.0024 | 0.0135 | 0.00035 | 0.00024 | 0.0037 | 0.475 | 0.0017 | 0.003 | 0.01 | NULL | 0.03 | 0.0043 | 0.0021 | 0.0001 | 0 | NULL | NULL | NULL | 0 | 0 | 9 | 0 | 0 | 28 | 25 | 0 | 0 | 200 | 0 | 0 | 85 | 0 | 1300 | 132 | 0
7A06566 | 低合金 | HRB400D | 1638 | 0.00051 |  | 0.00039 |  | 0.003 | 73500 | 0.0024 | 0.0131 | 0.00038 | 0.00025 | 0.0038 | 0.47 | 0.0022 | 0.005 | 0.014 | NULL | 0.03 | 0.0038 | 0.0016 | 0.0006 | 0 | NULL | NULL | NULL | 0 | 0 | 9 | 0 | 0 | 28 | 50 | 0 | 0 | 200 | 0 | 0 | 85 | 0 | 1320 | 132 | 0
7A06565 | 低合金 | HRB400D | 1663 | 0.00058 |  | 0.00038 |  | 0.003 | 74800 | 0.0023 | 0.0136 | 0.00034 | 0.0003 | 0.0038 | 0.469 | 0.0026 | 0.006 | 0.015 | NULL | 0.03 | 0.0036 | 0.0014 | 0.0002 | 0.001 | NULL | NULL | NULL | 0 | 0 | 9 | 0 | 0 | 28 | 50 | 0 | 0 | 200 | 0 | 0 | 80 | 0 | 1320 | 132 | 0
7A06564 | 低合金 | HRB400D | 1648 | 0.00065 |  | 0.00033 |  | 0.003 | 68050 | 0.0023 | 0.0134 | 0.00033 | 0.0003 | 0.0036 | 0.467 | 0.0028 | 0.006 | 0.017 | NULL | 0.031 | 0.3195 | 0.2565 | 0.0007 | 0.001 | NULL | NULL | NULL | 0 | 0 | 9 | 0 | 0 | 28 | 25 | 0 | 0 | 200 | 0 | 0 | 68 | 0 | 1300 | 132 | 0
7A06563 | 低合金 | HRB400D | 1656 | 0.00058 |  | 0.00031 |  | 0.003 | 64300 | 0.0024 | 0.0132 | 0.00035 | 0.00019 | 0.0038 | 0.471 | 0.0021 | 0.005 | 0.014 | NULL | 0.03 | 0.0049 | 0.0026 | 0.0001 | 0 | NULL | NULL | NULL | 0 | 0 | 0 | 0 | 0 | 28 | 50 | 0 | 0 | 200 | 0 | 0 | 75 | 0 | 1300 | 132 | 0
7A06562 | 低合金 | HRB400D | 1655 | 0.0003 |  | 0.00029 |  | 0.003 | 73750 | 0.0023 | 0.0134 | 0.00033 | 0.00031 | 0.0037 | 0.465 | 0.0023 | 0.005 | 0.014 | NULL | 0.031 | 0.0047 | 0.0025 | 0.0002 | 0 | NULL | NULL | NULL | 0 | 0 | 9 | 0 | 0 | 28 | 50 | 0 | 0 | 200 | 0 | 0 | 102 | 0 | 1320 | 132 | 0
7A06561 | 低合金 | HRB400D | 1653 | 0.00047 |  | 0.00032 |  | 0.003 | 74600 | 0.0024 | 0.0138 | 0.00031 | 0.00032 | 0.004 | 0.483 | 0.0026 | 0.005 | 0.015 | NULL | 0.03 | 0.0043 | 0.0021 | 0.0008 | 0 | NULL | NULL | NULL | 0 | 0 | 9 | 0 | 0 | 28 | 50 | 0 | 0 | 200 | 0 | 0 | 90 | 0 | 1350 | 132 | 0
7A06560 | 低合金 | HRB400D | 1639 | 0.00076 |  | 0.00039 |  | 0.003 | 68650 | 0.0023 | 0.0133 | 0.00033 | 0.0003 | 0.0038 | 0.465 | 0.0029 | 0.005 | 0.017 | NULL | 0.031 | 0.0044 | 0.0022 | 0.0007 | 0 | NULL | NULL | NULL | 0 | 0 | 9 | 0 | 0 | 28 | 25 | 0 | 0 | 200 | 0 | 0 | 60 | 0 | 1300 | 132 | 0
7A06559 | 低合金 | HRB400D | 1634 | 0.00045 |  | 0.00033 |  | 0.003 | 72900 | 0.0023 | 0.0136 | 0.00033 | 0.00028 | 0.004 | 0.47 | 0.0027 | 0.005 | 0.014 | NULL | 0.03 | 0.0032 | 0.001 | 0.0006 | 0 | NULL | NULL | NULL | 0 | 0 | 9 | 0 | 0 | 30 | 50 | 0 | 0 | 200 | 0 | 0 | 95 | 0 | 1340 | 132 | 0
7A06558 | 低合金 | HRB400D | 1695 | 0.00027 |  | 0.00028 |  | 0.003 | 75500 | 0.0023 | 0.0137 | 0.00029 | 0.00028 | 0.0038 | 0.47 | 0.0021 | 0.005 | 0.014 | NULL | 0.031 | 0.0038 | 0.0016 | 0.0005 | 0 | NULL | NULL | NULL | 0 | 0 | 10 | 0 | 0 | 26 | 50 | 0 | 0 | 200 | 0 | 0 | 110 | 0 | 1330 | 88 | 0
7A06557 | 低合金 | HRB400D | 1677 | 0.00084 |  | 0.00035 |  | 0.003 | 71100 | 0.0024 | 0.0134 | 0.00029 | 0.00018 | 0.0038 | 0.475 | 0.002 | 0.006 | 0.013 | NULL | 0.032 | 0.0045 | 0.0022 | 0.0001 | 0 | NULL | NULL | NULL | 0 | 0 | 10 | 0 | 0 | 32 | 0 | 0 | 0 | 0 | 0 | 0 | 68 | 0 | 1458 | 88 | 20
7A06556 | 低合金 | HRB400D | 1715 | 0.00063 |  | 0.00034 |  | 0.003 | 70600 | 0.0024 | 0.0135 | 0.00032 | 0.00027 | 0.0039 | 0.477 | 0.0022 | 0.006 | 0.014 | NULL | 0.032 | 0.0044 | 0.0021 | 0 | 0 | NULL | NULL | NULL | 0 | 0 | 10 | 0 | 0 | 32 | 25 | 0 | 0 | 0 | 0 | 0 | 85 | 0 | 1498 | 88 | 0
7A06555 | 低合金 | HRB400D | 1703 | 0.00038 |  | 0.00029 |  | 0.003 | 74850 | 0.0023 | 0.0133 | 0.00029 | 0.00029 | 0.0036 | 0.464 | 0.002 | 0.006 | 0.016 | NULL | 0.032 | 0.0043 | 0.0021 | 0 | 0 | NULL | NULL | NULL | 0 | 0 | 27 | 0 | 0 | 0 | 75 | 0 | 0 | 0 | 0 | 0 | 102 | 0 | 2975 | 88 | 0
7A06554 | 低合金 | HRB400B | 1656 | 0.00062 |  | 0.00036 |  | 0.003 | 70350 | 0.0024 | 0.0128 | 0.00028 | 0.00017 | 0.0035 | 0.464 | 0.0022 | 0.006 | 0.013 | NULL | 0.035 | 0.0042 | 0.0019 | 0.0001 | 0 | NULL | NULL | NULL | 0 | 0 | 0 | 0 | 0 | 48 | 25 | 0 | 0 | 0 | 0 | 0 | 85 | 0 | 1490 | 88 | 0
7A06553 | 低合金 | HRB400B | 1667 | 0.00036 |  | 0.00026 |  | 0.003 | 72900 | 0.0023 | 0.0131 | 0.00028 | 0.0002 | 0.0035 | 0.461 | 0.0019 | 0.006 | 0.015 | NULL | 0.036 | 0.0042 | 0.0019 | 0 | 0 | NULL | NULL | NULL | 0 | 0 | 32 | 0 | 0 | 0 | 50 | 0 | 0 | 0 | 0 | 0 | 85 | 0 | 1583 | 88 | 0
7A06552 | 低合金 | HRB400B | 1680 | 0.00099 |  | 0.00028 |  | 0.003 | 73700 | 0.0024 | 0.013 | 0.00028 | 0.00021 | 0.0036 | 0.469 | 0.0019 | 0.006 | 0.014 | NULL | 0.036 | 0.0084 | 0.006 | 0.0012 | 0 | NULL | NULL | NULL | 0 | 0 | 0 | 0 | 0 | 48 | 0 | 0 | 0 | 0 | 0 | 0 | 51 | 0 | 1472 | 88 | 20
7A06551 | 低合金 | HRB400B | 1679 | 0.00042 |  | 0.00032 |  | 0.002 | 73000 | 0.0024 | 0.0131 | 0.00033 | 0.00033 | 0.0034 | 0.472 | 0.0023 | 0.005 | 0.013 | NULL | 0.036 | 0.0083 | 0.0059 | 0.0011 | 0 | NULL | NULL | NULL | 0 | 0 | 0 | 0 | 0 | 49 | 50 | 0 | 0 | 0 | 0 | 0 | 85 | 0 | 1500 | 88 | 0
7A06550 | 低合金 | HRB400B | 1679 | 0.0007 |  | 0.00033 |  | 0.002 | 74600 | 0.0023 | 0.013 | 0.00033 | 0.0003 | 0.0035 | 0.461 | 0.0029 | 0.006 | 0.015 | NULL | 0.035 | 0.0041 | 0.0019 | 0.0012 | 0 | NULL | NULL | NULL | 0 | 0 | 0 | 0 | 0 | 49 | 25 | 0 | 0 | 0 | 0 | 0 | 68 | 0 | 1530 | 88 | 0
7A06549 | 低合金 | HRB400B | 1664 | 0.00069 |  | 0.00035 |  | 0.002 | 74000 | 0.0023 | 0.013 | 0.00032 | 0.00019 | 0.0036 | 0.461 | 0.0029 | 0.007 | 0.018 | NULL | 0.035 | 0.005 | 0.0027 | 0 | 0 | NULL | NULL | NULL | 0 | 0 | 0 | 0 | 0 | 48 | 25 | 0 | 0 | 0 | 0 | 0 | 68 | 0 | 1506 | 88 | 0
7A06548 | 低合金 | HRB400B | 1669 | 0.00081 |  | 0.00021 |  | 0.002 | 74200 | 0.0024 | 0.0131 | 0.00032 | 0.00031 | 0.0034 | 0.471 | 0.0025 | 0.006 | 0.014 | NULL | 0.034 | 0.0046 | 0.0023 | 0 | 0 | NULL | NULL | NULL | 0 | 0 | 0 | 0 | 0 | 48 | 0 | 0 | 0 | 0 | 0 | 0 | 68 | 0 | 1526 | 88 | 20
7A06547 | 低合金 | HRB400B | 1656 | 0.00067 |  | 0.00036 |  | 0.002 | 74050 | 0.0023 | 0.0129 | 0.00036 | 0.00025 | 0.0036 | 0.458 | 0.0026 | 0.006 | 0.016 | NULL | 0.035 | 0.0044 | 0.0022 | 0.0001 | 0 | NULL | NULL | NULL | 0 | 0 | 0 | 0 | 0 | 49 | 25 | 0 | 0 | 0 | 0 | 0 | 85 | 0 | 1490 | 88 | 0
7A06546 | 低合金 | HRB400B | 1677 | 0.00033 |  | 0.00028 |  | 0.002 | 74300 | 0.0024 | 0.013 | 0.00029 | 0.0002 | 0.0033 | 0.469 | 0.0021 | 0.008 | 0.017 | NULL | 0.032 | 0.0036 | 0.0014 | 0.0006 | 0 | NULL | NULL | NULL | 0 | 0 | 4 | 0 | 0 | 39 | 0 | 0 | 0 | 0 | 0 | 0 | 68 | 0 | 1490 | 88 | 20
7A06545 | 低合金 | HRB400B | 1666 | 0.00062 |  | 0.0003 |  | 0.002 | 72300 | 0.0024 | 0.0135 | 0.00032 | 0.0003 | 0.0036 | 0.479 | 0.0031 | 0.007 | 0.017 | NULL | 0.032 | 0.0053 | 0.003 | 0.0008 | 0 | NULL | NULL | NULL | 0 | 0 | 5 | 0 | 0 | 42 | 25 | 0 | 0 | 0 | 0 | 0 | 68 | 0 | 1593 | 88 | 0
7A06544 | 低合金 | HRB400B | 1683 | 0.00049 |  | 0.00031 |  | 0.002 | 76550 | 0.0024 | 0.0132 | 0.0003 | 0.00021 | 0.0034 | 0.472 | 0.0024 | 0.006 | 0.014 | NULL | 0.032 | 0.0038 | 0.0016 | 0 | 0 | NULL | NULL | NULL | 0 | 0 | 4 | 0 | 0 | 38 | 25 | 0 | 0 | 0 | 0 | 0 | 85 | 0 | 1470 | 88 | 0
7A06543 | 低合金 | HRB400B | 1672 | 0.00043 |  | 0.00032 |  | 0.003 | 75400 | 0.0024 | 0.0136 | 0.00037 | 0.00034 | 0.0039 | 0.479 | 0.0023 | 0.006 | 0.015 | NULL | 0.032 | 0.005 | 0.0027 | 0 | 0 | NULL | NULL | NULL | 0 | 0 | 0 | 0 | 0 | 47 | 50 | 0 | 0 | 0 | 0 | 0 | 85 | 0 | 1450 | 132 | 0
7A06542 | 低合金 | HRB400B | 1671 | 0.00066 |  | 0.00033 |  | 0.002 | 72550 | 0.0023 | 0.0131 | 0.00033 | 0.00036 | 0.0037 | 0.462 | 0.0025 | 0.007 | 0.017 | NULL | 0.033 | 0.0048 | 0.0026 | 0 | 0 | NULL | NULL | NULL | 0 | 0 | 0 | 0 | 0 | 47 | 25 | 0 | 0 | 0 | 0 | 0 | 68 | 0 | 1450 | 132 | 0
7A06541 | 低合金 | HRB400B | 1671 | 0.00069 |  | 0.0003 |  | 0.002 | 72650 | 0.0024 | 0.013 | 0.00033 | 0.00031 | 0.0036 | 0.47 | 0.0026 | 0.007 | 0.016 | NULL | 0.032 | 0.0041 | 0.0018 | 0 | 0 | NULL | NULL | NULL | 0 | 0 | 0 | 0 | 0 | 48 | 0 | 0 | 0 | 0 | 0 | 0 | 58 | 0 | 1450 | 132 | 20
7A06540 | 低合金 | HRB400B | 1666 | 0.00091 |  | 0.00027 |  | 0.002 | 72700 | 0.0024 | 0.013 | 0.00036 | 0.00021 | 0.0037 | 0.47 | 0.0023 | 0.008 | 0.018 | NULL | 0.034 | 0.0045 | 0.0023 | 0.0002 | 0 | NULL | NULL | NULL | 0 | 0 | 0 | 0 | 0 | 48 | 25 | 0 | 0 | 0 | 0 | 0 | 51 | 0 | 1450 | 132 | 0
7A06539 | 低合金 | HRB400B | 1661 | 0.001 |  | 0.00022 |  | 0.002 | 71600 | 0.0024 | 0.0137 | 0.00034 | 0.00024 | 0.0042 | 0.482 | 0.0025 | 0.008 | 0.016 | NULL | 0.032 | 0.0044 | 0.0021 | 0 | 0 | NULL | NULL | NULL | 0 | 0 | 31 | 0 | 0 | 0 | 0 | 50 | 0 | 0 | 0 | 20 | 51 | 0 | 1500 | 132 | 0
7A06538 | 低合金 | HRB400B | 1677 | 0.00035 |  | 0.00034 |  | 0.002 | 74800 | 0.0024 | 0.0134 | 0.00038 | 0.00027 | 0.004 | 0.477 | 0.0027 | 0.009 | 0.019 | NULL | 0.033 | 0.0045 | 0.0022 | 0 | 0 | NULL | NULL | NULL | 0 | 0 | 30 | 0 | 0 | 0 | 0 | 75 | 0 | 0 | 0 | 20 | 90 | 0 | 1450 | 132 | 0
7A06537 | 低合金 | HRB400B | 1662 | 0.00044 |  | 0.00037 |  | 0.002 | 74650 | 0.0023 | 0.0136 | 0.00039 | 0.00022 | 0.0044 | 0.469 | 0.0024 | 0.007 | 0.016 | NULL | 0.031 | 0.0038 | 0.0016 | 0.0003 | 0 | NULL | NULL | NULL | 0 | 0 | 30 | 0 | 0 | 0 | 0 | 75 | 0 | 0 | 0 | 20 | 85 | 0 | 1500 | 0 | 0
7A06536 | 低合金 | HRB400B | 1691 | 0.00073 |  | 0.00034 |  | 0.002 | 64200 | 0.0024 | 0.0138 | 0.00036 | 0.00027 | 0.0041 | 0.482 | 0.0023 | 0.006 | 0.013 | NULL | 0.032 | 0.0045 | 0.0023 | 0 | 0 | NULL | NULL | NULL | 0 | 0 | 30 | 0 | 0 | 0 | 0 | 50 | 0 | 0 | 0 | 0 | 60 | 0 | 1450 | 132 | 0
7A06535 | 低合金 | HRB400B | 1682 | 0.00101 |  | 0.00027 |  | 0.002 | 72300 | 0.0025 | 0.0139 | 0.00036 | 0.00021 | 0.0043 | 0.494 | 0.0022 | 0.007 | 0.019 | NULL | 0.033 | 0.0056 | 0.0034 | 0.0001 | 0 | NULL | NULL | NULL | 0 | 0 | 30 | 0 | 0 | 0 | 0 | 25 | 0 | 0 | 0 | 0 | 44 | 0 | 1470 | 132 | 0
7A06534 | 低合金 | HRB400B | 1681 | 0.00058 |  | 0.00035 |  | 0.002 | 70250 | 0.0024 | 0.0135 | 0.00036 | 0.00027 | 0.0039 | 0.479 | 0.0026 | 0.007 | 0.018 | NULL | 0.034 | 0.0039 | 0.0017 | 0.0002 | 0 | NULL | NULL | NULL | 0 | 0 | 31 | 0 | 0 | 0 | 50 | 0 | 0 | 0 | 0 | 0 | 75 | 0 | 1480 | 132 | 0
7A06533 | 低合金 | HRB400B | 1679 | 0.00052 |  | 0.00042 |  | 0.002 | 73150 | 0.0023 | 0.013 | 0.0004 | 0.00029 | 0.0037 | 0.459 | 0.0022 | 0.006 | 0.014 | NULL | 0.033 | 0.0044 | 0.0021 | 0.0005 | 0 | NULL | NULL | NULL | 0 | 0 | 32 | 0 | 0 | 0 | 50 | 0 | 0 | 0 | 0 | 0 | 78 | 0 | 1500 | 132 | 0
7A06532 | 低合金 | HRB400B | 1677 | 0.00032 |  | 0.00031 |  | 0.002 | 75200 | 0.0024 | 0.0129 | 0.00032 | 0.00022 | 0.0035 | 0.467 | 0.0017 | 0.005 | 0.011 | NULL | 0.034 | 0.0036 | 0.0014 | 0.0002 | 0 | NULL | NULL | NULL | 0 | 0 | 0 | 0 | 0 | 49 | 50 | 0 | 0 | 0 | 0 | 0 | 95 | 0 | 1540 | 132 | 0
7A06531 | 低合金 | HRB400B | 1668 | 0.00022 |  | 0.00029 |  | 0.002 | 76250 | 0.0023 | 0.0131 | 0.00035 | 0.0003 | 0.0035 | 0.46 | 0.0019 | 0.007 | 0.015 | NULL | 0.033 | 0.0043 | 0.0021 | 0 | 0 | NULL | NULL | NULL | 0 | 0 | 0 | 0 | 0 | 49 | 50 | 0 | 0 | 0 | 0 | 0 | 92 | 0 | 1540 | 132 | 0
7A06530 | 低合金 | HRB400B | 1725 | 0.00036 |  | 0.00027 |  | 0.002 | 73450 | 0.0023 | 0.0135 | 0.00031 | 0.00028 | 0.0038 | 0.468 | 0.0022 | 0.006 | 0.013 | 0 | 0.034 | 0.0056 | 0.0035 | 0.0025 | 0.001 | NULL | NULL | NULL | 0 | 0 | 31 | 0 | 0 | 0 | 75 | 0 | 0 | 0 | 0 | 0 | 90 | 0 | 1540 | 132 | 0
7A06529 | 低合金 | HRB400B | 1668 | 0.00054 |  | 0.00036 |  | 0.003 | 74550 | 0.0023 | 0.0134 | 0.00037 | 0.00025 | 0.0037 | 0.469 | 0.0028 | 0.008 | 0.017 | 0 | 0.036 | 0.0063 | 0.0039 | 0.0035 | 0.002 | NULL | NULL | NULL | 0 | 0 | 11 | 0 | 0 | 31 | 50 | 0 | 0 | 0 | 0 | 0 | 70 | 0 | 1490 | 132 | 0
7A06528 | 低合金 | HRB400B | 1683 | 0.00063 |  | 0.00033 |  | 0.002 | 72350 | 0.0022 | 0.0131 | 0.00035 | 0.0003 | 0.0032 | 0.453 | 0.0031 | 0.002 | 0.016 | 0 | 0.033 | 0.0057 | 0.0035 | 0.0053 | 0.001 | NULL | NULL | NULL | 0 | 0 | 10 | 0 | 0 | 29 | 50 | 0 | 0 | 0 | 0 | 0 | 80 | 0 | 1400 | 88 | 0
7A06527 | 低合金 | HRB400B | 1674 | 0.00033 |  | 0.00034 |  | 0.002 | 71050 | 0.0022 | 0.0139 | 0.00031 | 0.00032 | 0.0032 | 0.466 | 0.0027 | 0.007 | 0.016 | 0 | 0.034 | 0.006 | 0.0037 | 0.0048 | 0.002 | NULL | NULL | NULL | 0 | 0 | 10 | 0 | 0 | 30 | 50 | 0 | 0 | 0 | 0 | 0 | 98 | 0 | 1500 | 88 | 0
7A06526 | 低合金 | HRB400B | 1644 | 0.00065 |  | 0.00026 |  | 0.002 | 72950 | 0.0023 | 0.0136 | 0.00028 | 0.00024 | 0.0038 | 0.472 | 0.0027 | 0.008 | 0.015 | 0 | 0.035 | 0.0063 | 0.0039 | 0.0058 | 0.002 | NULL | NULL | NULL | 0 | 0 | 11 | 0 | 0 | 29 | 50 | 0 | 0 | 0 | 0 | 0 | 75 | 0 | 1410 | 88 | 0
7A06525 | 低合金 | HRB400B | 1654 | 0.00065 |  | 0.00032 |  | 0.002 | 69300 | 0.0023 | 0.0135 | 0.00029 | 0.00027 | 0.0037 | 0.469 | 0.0024 | 0.008 | 0.015 | 0 | 0.033 | 0.0072 | 0.0045 | 0.0042 | 0.002 | NULL | NULL | NULL | 0 | 0 | 11 | 0 | 0 | 29 | 50 | 0 | 0 | 0 | 0 | 0 | 93 | 0 | 1480 | 88 | 0
7A06524 | 低合金 | HRB400B | 1629 | 0.0007 |  | 0.00031 |  | 0.002 | 71350 | 0.0023 | 0.0135 | 0.00036 | 0.0003 | 0.0038 | 0.471 | 0.0031 | 0.009 | 0.016 | 0 | 0.035 | 0.0066 | 0.0041 | 0.0068 | 0.002 | NULL | NULL | NULL | 0 | 0 | 11 | 0 | 0 | 31 | 25 | 0 | 0 | 0 | 0 | 0 | 75 | 0 | 1440 | 88 | 0
7A06523 | 低合金 | HRB400B | 1672 | 0.00061 |  | 0.00036 |  | 0.003 | 67700 | 0.0022 | 0.0137 | 0.00038 | 0.00029 | 0.0036 | 0.465 | 0.0032 | 0.01 | 0.015 | 0 | 0.035 | 0.0063 | 0.0039 | 0.0074 | 0.002 | NULL | NULL | NULL | 0 | 0 | 11 | 0 | 0 | 33 | 25 | 0 | 0 | 0 | 0 | 0 | 93 | 0 | 1560 | 88 | 0
7A06522 | 低合金 | HRB400B | 1800 | 0.00067 |  | 0.00033 |  | 0.003 | 76050 | 0.0023 | 0.0129 | 0.00034 | 0.00025 | 0.0034 | 0.461 | 0.0026 | 0.01 | 0.016 | 0 | 0.036 | 0.0068 | 0.0042 | 0.0073 | 0.002 | NULL | NULL | NULL | 0 | 0 | 12 | 0 | 0 | 34 | 25 | 0 | 0 | 0 | 0 | 0 | 85 | 0 | 1580 | 88 | 0
7A06521 | 低合金 | HRB400B | 1662 | 0.00053 |  | 0.00028 |  | 0.003 | 77000 | 0.0023 | 0.0135 | 0.00031 | 0.0002 | 0.0036 | 0.471 | 0.0023 | 0.01 | 0.016 | 0 | 0.037 | 0.0068 | 0.0042 | 0.0074 | 0.002 | NULL | NULL | NULL | 0 | 0 | 11 | 0 | 0 | 32 | 50 | 0 | 0 | 0 | 0 | 0 | 85 | 0 | 1490 | 88 | 0
7A06520 | 低合金 | HRB400B | 1688 | 0.00061 |  | 0.00022 |  | 0.003 | 70800 | 0.0023 | 0.0136 | 0.00029 | 0.00026 | 0.0038 | 0.472 | 0.0028 | 0.009 | 0.016 | 0 | 0.035 | 0.006 | 0.0037 | 0.0049 | 0.001 | NULL | NULL | NULL | 0 | 0 | 11 | 0 | 0 | 32 | 50 | 0 | 0 | 0 | 0 | 0 | 75 | 0 | 1520 | 132 | 0
7A06519 | 低合金 | HRB400B | 1662 | 0.00065 |  | 0.00029 |  | 0.002 | 73850 | 0.0023 | 0.0137 | 0.00029 | 0.00025 | 0.0039 | 0.475 | 0.003 | 0.009 | 0.017 | 0 | 0.036 | 0.006 | 0.0038 | 0.0061 | 0.002 | NULL | NULL | NULL | 0 | 0 | 11 | 0 | 0 | 30 | 25 | 0 | 0 | 0 | 0 | 0 | 75 | 0 | 1500 | 132 | 0
7A06518 | 低合金 | HRB400B | 1647 | 0.00051 |  | 0.00027 |  | 0.002 | 72300 | 0.0024 | 0.0134 | 0.00033 | 0.00031 | 0.0038 | 0.479 | 0.0032 | 0.01 | 0.018 | 0 | 0.037 | 0.0066 | 0.0041 | 0.0054 | 0.002 | NULL | NULL | NULL | 0 | 0 | 11 | 0 | 0 | 32 | 50 | 0 | 0 | 0 | 0 | 0 | 85 | 0 | 1520 | 132 | 0
7A06517 | 低合金 | HRB400B | 1667 | 0.0005 |  | 0.00033 |  | 0.002 | 71900 | 0.0022 | 0.0131 | 0.00035 | 0.00026 | 0.0036 | 0.454 | 0.0029 | 0.009 | 0.019 | 0 | 0.037 | 0.0062 | 0.0038 | 0.0065 | 0.002 | NULL | NULL | NULL | 0 | 0 | 11 | 0 | 0 | 30 | 50 | 0 | 0 | 0 | 0 | 0 | 85 | 0 | 1520 | 132 | 0
7A06516 | 低合金 | HRB400B | 1654 | 0.00073 |  | 0.00031 |  | 0.002 | 73400 | 0.0023 | 0.0136 | 0.0003 | 0.00021 | 0.0037 | 0.471 | 0.0026 | 0.01 | 0.017 | 0 | 0.036 | 0.0058 | 0.0036 | 0.0043 | 0.001 | NULL | NULL | NULL | 0 | 0 | 11 | 0 | 0 | 32 | 25 | 0 | 0 | 0 | 0 | 0 | 68 | 0 | 1550 | 132 | 0
7A06515 | 低合金 | HRB400B | 1689 | 0.00071 |  | 0.00032 |  | 0.002 | 73100 | 0.0024 | 0.0137 | 0.00028 | 0.0002 | 0.0038 | 0.485 | 0.0029 | 0.01 | 0.022 | 0 | 0.036 | 0.007 | 0.0044 | 0.0077 | 0.002 | NULL | NULL | NULL | 0 | 0 | 10 | 0 | 0 | 32 | 25 | 0 | 0 | 0 | 0 | 0 | 68 | 0 | 1570 | 132 | 0
7A06514 | 低合金 | HRB400B | 1803 | 0.00021 |  | 0.00034 |  | 0.002 | 69250 | 0.0023 | 0.0132 | 0.00034 | 0.00021 | 0.0038 | 0.464 | 0.002 | 0.008 | 0.016 | 0 | 0.037 | 0.0059 | 0.0037 | 0.006 | 0.002 | NULL | NULL | NULL | 0 | 0 | 11 | 0 | 0 | 33 | 50 | 0 | 0 | 0 | 0 | 0 | 100 | 0 | 1600 | 132 | 0
7A06513 | 低合金 | HRB400B | 1663 | 0.00094 |  | 0.00033 |  | 0.002 | 74700 | 0.0024 | 0.013 | 0.00031 | 0.0002 | 0.0037 | 0.471 | 0.0022 | 0.007 | 0.016 | 0 | 0.036 | 0.0054 | 0.0034 | 0.0046 | 0.001 | NULL | NULL | NULL | 0 | 0 | 11 | 0 | 0 | 32 | 0 | 0 | 0 | 0 | 0 | 0 | 51 | 0 | 1451 | 132 | 20
7A06512 | 低合金 | HRB400B | 1682 | 0.00094 |  | 0.00029 |  | 0.002 | 71850 | 0.0023 | 0.0132 | 0.00031 | 0.00024 | 0.0038 | 0.465 | 0.0026 | 0.01 | 0.016 | 0 | 0.035 | 0.0058 | 0.0036 | 0.0036 | 0.001 | NULL | NULL | NULL | 0 | 0 | 11 | 0 | 0 | 32 | 0 | 0 | 0 | 0 | 0 | 0 | 34 | 0 | 1526 | 132 | 20
7A06511 | 低合金 | HRB400B | 1715 | 0.00042 |  | 0.00027 |  | 0.002 | 73300 | 0.0023 | 0.0135 | 0.00028 | 0.00027 | 0.0039 | 0.469 | 0.0024 | 0.007 | 0.017 | 0 | 0.036 | 0.0053 | 0.0033 | 0.0021 | 0.001 | NULL | NULL | NULL | 0 | 0 | 33 | 0 | 0 | 0 | 75 | 0 | 0 | 0 | 0 | 0 | 85 | 0 | 1611 | 132 | 0
7A06510 | 低合金 | HRB400B | 1651 | 0.00079 |  | 0.00031 |  | 0.002 | 73950 | 0.0023 | 0.0135 | 0.00029 | 0.00021 | 0.0038 | 0.468 | 0.0024 | 0.006 | 0.017 | 0 | 0.033 | 0.0057 | 0.0036 | 0.002 | 0.001 | NULL | NULL | NULL | 0 | 0 | 32 | 0 | 0 | 0 | 0 | 25 | 0 | 0 | 0 | 0 | 51 | 0 | 1568 | 132 | 0
7A06509 | 低合金 | HRB400B | 1680 | 0.0009 |  | 0.00025 |  | 0.002 | 74300 | 0.0022 | 0.0136 | 0.00027 | 0.0003 | 0.004 | 0.461 | 0.0028 | 0.009 | 0.018 | 0 | 0.033 | 0.0053 | 0.0033 | 0.001 | 0.001 | NULL | NULL | NULL | 0 | 0 | 32 | 0 | 0 | 0 | 0 | 0 | 0 | 0 | 0 | 0 | 51 | 0 | 1569 | 132 | 20
7A06508 | 低合金 | HRB500B | 1653 | 0.00062 |  | 0.00026 |  | 0.002 | 74400 | 0.0021 | 0.0143 | 0.00036 | 0.00019 | 0.0046 | 0.473 | 0.0025 | 0.005 | 0.017 | NULL | 0.086 | 0.0075 | 0.0047 | 0.0033 | 0.0012 | NULL | NULL | 0.0004 | 0 | 0 | 80 | 0 | 0 | 0 | 0 | 50 | 0 | 0 | 0 | 150 | 102 | 0 | 1564 | 0 | 0
7A06507 | 低合金 | HRB400B | 1652 | 0.00055 |  | 0.00039 |  | 0.002 | 74200 | 0.0024 | 0.0139 | 0.00033 | 0.00031 | 0.0042 | 0.484 | 0.0024 | 0.006 | 0.014 | 0 | 0.032 | 0.0062 | 0.0039 | 0.0007 | 0.001 | NULL | NULL | NULL | 0 | 0 | 31 | 0 | 0 | 0 | 0 | 50 | 0 | 0 | 0 | 0 | 85 | 0 | 1518 | 132 | 0
7A06506 | 低合金 | HRB400B | 1671 | 0.00067 |  | 0.00026 |  | 0.002 | 72850 | 0.0023 | 0.0134 | 0.00031 | 0.00029 | 0.0043 | 0.467 | 0.0026 | 0.005 | 0.017 | 0 | 0.034 | 0.0057 | 0.0035 | 0.0019 | 0.001 | NULL | NULL | NULL | 0 | 0 | 31 | 0 | 0 | 0 | 0 | 50 | 0 | 0 | 0 | 0 | 68 | 0 | 1567 | 132 | 0
7A06505 | 低合金 | HRB400B | 1673 | 0.00067 |  | 0.00022 |  | 0.002 | 75050 | 0.0023 | 0.0134 | 0.0003 | 0.00025 | 0.0038 | 0.467 | 0.0026 | 0.005 | 0.019 | 0 | 0.035 | 0.0051 | 0.0032 | 0.0016 | 0.001 | NULL | NULL | NULL | 0 | 0 | 30 | 0 | 0 | 0 | 0 | 50 | 0 | 0 | 0 | 0 | 68 | 0 | 1445 | 132 | 0
7A06504 | 低合金 | HRB400B | 1684 | 0.00074 |  | 0.00027 |  | 0.001 | 71000 | 0.0022 | 0.0133 | 0.00031 | 0.00027 | 0.0037 | 0.456 | 0.0025 | 0.007 | 0.021 | 0 | 0.037 | 0.0078 | 0.0049 | 0.0026 | 0.003 | NULL | NULL | NULL | 0 | 0 | 11 | 0 | 0 | 34 | 0 | 50 | 0 | 0 | 0 | 0 | 68 | 0 | 1512 | 132 | 0
7A06503 | 低合金 | HRB400B | 1659 | 0.00063 |  | 0.00032 |  | 0.002 | 71400 | 0.0023 | 0.0135 | 0.00033 | 0.00036 | 0.004 | 0.472 | 0.0033 | 0.009 | 0.02 | 0 | 0.037 | 0.006 | 0.0038 | 0.0045 | 0.001 | NULL | NULL | NULL | 0 | 0 | 12 | 0 | 0 | 34 | 0 | 50 | 0 | 0 | 0 | 0 | 68 | 0 | 1625 | 132 | 0
7A06502 | 低合金 | HRB400B | 1676 | 0.0011 |  | 0.00023 |  | 0.002 | 78800 | 0.0023 | 0.0134 | 0.00031 | 0.00027 | 0.0038 | 0.468 | 0.0025 | 0.007 | 0.019 | 0 | 0.036 | 0.0053 | 0.0033 | 0.0019 | 0.001 | NULL | NULL | NULL | 47 | 0 | 0 | 0 | 0 | 0 | 0 | 25 | 0 | 0 | 0 | 0 | 34 | 0 | 1560 | 132 | 0
7A06501 | 低合金 | HRB400B | 1647 | 0.00073 |  | 0.00031 |  | 0.002 | 77850 | 0.0023 | 0.0133 | 0.00031 | 0.00023 | 0.0038 | 0.466 | 0.0026 | 0.008 | 0.018 | 0 | 0.035 | 0.0056 | 0.0035 | 0.0022 | 0.001 | NULL | NULL | NULL | 48 | 0 | 0 | 0 | 0 | 0 | 0 | 50 | 0 | 0 | 0 | 0 | 68 | 0 | 1570 | 132 | 0
7A06500 | 低合金 | HRB400B | 1683 | 0.0007 |  | 0.00022 |  | 0.002 | 120050 | 0.0024 | 0.0139 | 0.00028 | 0.00029 | 0.0041 | 0.487 | 0.0028 | 0.007 | 0.019 | 0 | 0.036 | 0.0054 | 0.0034 | 0.0031 | 0.001 | NULL | NULL | NULL | 46 | 0 | 0 | 0 | 0 | 0 | 0 | 50 | 0 | 0 | 0 | 0 | 68 | 0 | 1549 | 132 | 0
7A06499 | 低合金 | HRB400B | 1647 | 0.00108 |  | 0.00028 |  | 0.002 | 73450 | 0.0023 | 0.0128 | 0.00032 | 0.00025 | 0.0033 | 0.458 | 0.0027 | 0.008 | 0.02 | 0 | 0.035 | 0.0057 | 0.0035 | 0.0029 | 0.001 | NULL | NULL | NULL | 6 | 0 | 0 | 0 | 0 | 40 | 0 | 0 | 0 | 0 | 0 | 0 | 34 | 0 | 1431 | 88 | 20
7A06498 | 低合金 | HRB500B | 1641 | 0.00045 |  | 0.00038 |  | 0.002 | 67850 | 0.0022 | 0.014 | 0.00037 | 0.00027 | 0.0049 | 0.478 | 0.0025 | 0.005 | 0.017 | NULL | 0.086 | 0.0064 | 0.004 | 0.004 | 0.0013 | NULL | NULL | 0.0005 | 0 | 0 | 79 | 0 | 0 | 0 | 0 | 50 | 0 | 0 | 0 | 180 | 102 | 0 | 1549 | 0 | 0
7A06497 | 低合金 | HRB500B | 1671 | 0.00043 |  | 0.0003 |  | 0.001 | 71700 | 0.0023 | 0.0147 | 0.00034 | 0.0003 | 0.0053 | 0.501 | 0.003 | 0.007 | 0.021 | NULL | 0.085 | 0.0073 | 0.0046 | 0.0041 | 0.0018 | NULL | NULL | 0.0005 | 0 | 0 | 78 | 0 | 0 | 0 | 0 | 75 | 0 | 0 | 0 | 120 | 119 | 0 | 1550 | 0 | 0
7A06496 | 低合金 | HRB500D | 1662 | 0.00068 |  | 0.00025 |  | 0.003 | 72200 | 0.0022 | 0.0143 | 0.00029 | 0.00022 | 0.0046 | 0.482 | 0.0022 | 0.005 | 0.02 | NULL | 0.081 | 0.0053 | 0.0033 | 0.0033 | 0.0015 | NULL | NULL | 0.0005 | 0 | 0 | 77 | 0 | 0 | 0 | 0 | 50 | 0 | 0 | 0 | 120 | 102 | 0 | 1550 | 0 | 0
7A06495 | 低合金 | HRB500D | 1651 | 0.00057 |  | 0.00036 |  | 0.003 | 73200 | 0.0023 | 0.014 | 0.00036 | 0.00026 | 0.0045 | 0.488 | 0.0026 | 0.006 | 0.022 | NULL | 0.081 | 0.0053 | 0.0033 | 0.0047 | 0.0017 | NULL | NULL | 0.0006 | 0 | 0 | 77 | 0 | 0 | 0 | 0 | 75 | 0 | 0 | 0 | 120 | 119 | 0 | 1550 | 0 | 0
7A06494 | 低合金 | HRB500D | 1645 | 0.00049 |  | 0.00034 |  | 0.002 | 71800 | 0.0023 | 0.0141 | 0.00036 | 0.00024 | 0.0047 | 0.49 | 0.0029 | 0.006 | 0.024 | NULL | 0.081 | 0.01 | 0.0066 | 0.005 | 0.0024 | NULL | NULL | 0.0005 | 0 | 0 | 76 | 0 | 0 | 0 | 0 | 50 | 0 | 0 | 0 | 120 | 110 | 0 | 1550 | 0 | 0
7A06493 | 低合金 | HRB500D | 1682 | 0.00072 |  | 0.00027 |  | 0.003 | 71100 | 0.0022 | 0.0145 | 0.0003 | 0.00026 | 0.0047 | 0.487 | 0.0028 | 0.007 | 0.021 | NULL | 0.086 | 0.0057 | 0.0035 | 0.0055 | 0.0018 | NULL | NULL | 0.0005 | 0 | 0 | 79 | 0 | 0 | 0 | 0 | 50 | 0 | 0 | 0 | 120 | 100 | 0 | 1550 | 0 | 0
7A06492 | 低合金 | HRB500D | 1682 | 0.00059 |  | 0.00035 |  | 0.003 | 70100 | 0.0022 | 0.014 | 0.00033 | 0.00032 | 0.0043 | 0.476 | 0.0033 | 0.005 | 0.019 | NULL | 0.069 | 0.0058 | 0.0036 | 0.0049 | 0.002 | NULL | NULL | 0.0005 | 0 | 0 | 67 | 0 | 0 | 0 | 0 | 50 | 0 | 0 | 0 | 120 | 102 | 0 | 1600 | 0 | 0
7A06491 | 低合金 | HRB500D | 1663 | 0.0005 |  | 0.00035 |  | 0.003 | 74600 | 0.0022 | 0.0143 | 0.00033 | 0.00025 | 0.0044 | 0.481 | 0.0028 | 0.009 | 0.024 | NULL | 0.071 | 0.0057 | 0.0035 | 0.0064 | 0.0019 | NULL | NULL | 0.0005 | 0 | 0 | 66 | 0 | 0 | 0 | 0 | 75 | 0 | 0 | 0 | 120 | 112 | 0 | 1550 | 0 | 0
7A06490 | 低合金 | HRB500D | 0 | 0.0006 |  | 0.0003 |  | 0.003 | 71900 | 0.0022 | 0.0143 | 0.0003 | 0.00025 | 0.0044 | 0.478 | 0.002 | 0.003 | 0.014 | NULL | 0.073 | 0.0055 | 0.0034 | 0.0016 | 0.0018 | NULL | NULL | 0.0005 | 0 | 0 | 69 | 0 | 0 | 0 | 0 | 50 | 0 | 0 | 0 | 120 | 105 | 0 | 1550 | 0 | 0
7A06489 | 低合金 | HRB500D | 1689 | 0.00065 |  | 0.0004 |  | 0.003 | 72150 | 0.0022 | 0.0142 | 0.00041 | 0.0003 | 0.0044 | 0.48 | 0.0026 | 0.007 | 0.013 | NULL | 0.085 | 0.006 | 0.0038 | 0.0029 | 0.0021 | NULL | NULL | 0.0005 | 0 | 0 | 78 | 0 | 0 | 0 | 0 | 50 | 0 | 0 | 0 | 140 | 102 | 0 | 1530 | 0 | 0
7A06488 | 低合金 | HRB500B | 1704 | 0.00074 |  | 0.00031 |  | 0.002 | 73650 | 0.0022 | 0.0146 | 0.0003 | 0.00034 | 0.0049 | 0.486 | 0.0024 | 0.004 | 0.011 | NULL | 0.085 | 0.0063 | 0.0039 | 0.0025 | 0.0025 | NULL | NULL | 0.0005 | 0 | 0 | 77 | 0 | 0 | 0 | 0 | 50 | 0 | 0 | 0 | 180 | 95 | 0 | 1520 | 0 | 0
7A06487 | 低合金 | HRB500B | 1678 | 0.00069 |  | 0.0003 |  | 0.003 | 71100 | 0.0022 | 0.0147 | 0.00029 | 0.0003 | 0.0048 | 0.489 | 0.0026 | 0.005 | 0.017 | NULL | 0.085 | 0.0064 | 0.004 | 0.0036 | 0.002 | NULL | NULL | 0.0005 | 0 | 0 | 79 | 0 | 0 | 0 | 0 | 50 | 0 | 0 | 0 | 160 | 102 | 0 | 1570 | 0 | 0
7A06486 | 低合金 | HRB500B | 1679 | 0.00046 |  | 0.00025 |  | 0.003 | 71650 | 0.0023 | 0.015 | 0.00028 | 0.00029 | 0.0051 | 0.504 | 0.0024 | 0.004 | 0.015 | NULL | 0.085 | 0.0055 | 0.0034 | 0.0029 | 0.0019 | NULL | NULL | 0.0005 | 0 | 0 | 77 | 0 | 0 | 0 | 0 | 75 | 0 | 0 | 0 | 190 | 115 | 0 | 1590 | 0 | 0
7A06485 | 低合金 | HRB500B | 1662 | 0.00084 |  | 0.00032 |  | 0.003 | 69350 | 0.0022 | 0.015 | 0.00031 | 0.0003 | 0.0052 | 0.494 | 0.0024 | 0.005 | 0.016 | NULL | 0.083 | 0.0059 | 0.0037 | 0.0025 | 0.0018 | NULL | NULL | 0.0005 | 0 | 0 | 81 | 0 | 0 | 0 | 0 | 75 | 0 | 0 | 0 | 180 | 119 | 0 | 1710 | 0 | 0
7A06484 | 低合金 | HRB500B | 1800 | 0.00031 |  | 0.00033 |  | 0.003 | 73650 | 0.0021 | 0.0143 | 0.00033 | 0.00028 | 0.0049 | 0.472 | 0.0021 | 0.006 | 0.014 | NULL | 0.084 | 0.0066 | 0.0041 | 0.0037 | 0.0015 | NULL | NULL | 0.0006 | 0 | 0 | 81 | 0 | 0 | 0 | 0 | 75 | 0 | 0 | 0 | 180 | 119 | 0 | 1710 | 0 | 0
7A06483 | 低合金 | HRB500B | 1689 | 0.001 |  | 0.00024 |  | 0.003 | 74900 | 0.0023 | 0.0149 | 0.00023 | 0.00026 | 0.0053 | 0.503 | 0.0024 | 0.004 | 0.015 | NULL | 0.085 | 0.0057 | 0.0036 | 0.0025 | 0.0025 | NULL | NULL | 0.0006 | 0 | 0 | 81 | 0 | 0 | 0 | 0 | 25 | 0 | 0 | 0 | 200 | 90 | 0 | 1600 | 0 | 0
7A06482 | 低合金 | HRB500B | 1666 | 0.00073 |  | 0.00031 |  | 0.003 | 71700 | 0.0022 | 0.0143 | 0.0003 | 0.00024 | 0.0052 | 0.482 | 0.0026 | 0.005 | 0.019 | NULL | 0.083 | 0.0066 | 0.0041 | 0.0016 | 0.0023 | NULL | NULL | 0.0005 | 0 | 0 | 81 | 0 | 0 | 0 | 0 | 50 | 0 | 0 | 0 | 190 | 85 | 0 | 1600 | 0 | 0
7A06481 | 低合金 | HRB500B | 0 | 0.00075 |  | 0.00023 |  | 0.001 | 74600 | 0.0022 | 0.0146 | 0.00027 | 0.00023 | 0.0051 | 0.487 | 0.0025 | 0.004 | 0.017 | NULL | 0.085 | 0.0076 | 0.0047 | 0.0023 | 0.0017 | NULL | NULL | 0.0005 | 0 | 0 | 82 | 0 | 0 | 0 | 0 | 50 | 0 | 0 | 0 | 200 | 85 | 0 | 1660 | 0 | 0
7A06480 | 低合金 | HRB500B | 1640 | 0.00067 |  | 0.00033 |  | 0.002 | 73700 | 0.0021 | 0.014 | 0.00033 | 0.00019 | 0.0051 | 0.466 | 0.0023 | 0.004 | 0.016 | NULL | 0.082 | 0.0054 | 0.0034 | 0.0017 | 0.0014 | NULL | NULL | 0.0005 | 0 | 0 | 77 | 0 | 0 | 0 | 0 | 50 | 0 | 0 | 0 | 200 | 102 | 0 | 1540 | 0 | 0
7A06479 | 低合金 | HRB500D | 1649 | 0.00068 |  | 0.0003 |  | 0.002 | 71350 | 0.0022 | 0.0143 | 0.00034 | 0.00026 | 0.0049 | 0.481 | 0.0024 | 0.004 | 0.015 | NULL | 0.082 | 0.0069 | 0.0043 | 0.0026 | 0.0018 | NULL | NULL | 0.0006 | 0 | 0 | 75 | 0 | 0 | 0 | 0 | 50 | 0 | 0 | 0 | 150 | 85 | 0 | 1520 | 0 | 0
7A06478 | 低合金 | HRB500D | 1649 | 0.00074 |  | 0.00033 |  | 0.002 | 70950 | 0.0023 | 0.0149 | 0.00034 | 0.0003 | 0.0047 | 0.502 | 0.0026 | 0.003 | 0.017 | NULL | 0.084 | 0.0385 | 0.033 | 0.0032 | 0.0025 | NULL | NULL | 0.0005 | 0 | 0 | 75 | 0 | 0 | 0 | 0 | 50 | 0 | 0 | 0 | 150 | 85 | 0 | 1540 | 0 | 0
7A06477 | 低合金 | HRB500D | 1707 | 0.00076 |  | 0.0003 |  | 0.002 | 70500 | 0.0021 | 0.0145 | 0.00024 | 0.00023 | 0.0049 | 0.475 | 0.0022 | 0.003 | 0.016 | NULL | 0.085 | 0.0057 | 0.0035 | 0.0037 | 0.0015 | NULL | NULL | 0.0005 | 0 | 0 | 75 | 0 | 0 | 0 | 0 | 50 | 0 | 0 | 0 | 150 | 85 | 0 | 1520 | 0 | 0
7A06476 | 低合金 | HRB500D | 1674 | 0.00074 |  | 0.00029 |  | 0.002 | 69050 | 0.0022 | 0.0147 | 0.00028 | 0.00027 | 0.0049 | 0.49 | 0.0027 | 0.005 | 0.018 | NULL | 0.085 | 0.0076 | 0.0047 | 0.0036 | 0.0019 | NULL | NULL | 0.0005 | 0 | 0 | 75 | 0 | 0 | 0 | 0 | 50 | 0 | 0 | 0 | 160 | 85 | 0 | 1540 | 0 | 0
7A06475 | 低合金 | HRB500D | 0 | 0.00075 |  | 0.00025 |  | 0.002 | 70050 | 0.0021 | 0.0141 | 0.00026 | 0.0002 | 0.0046 | 0.468 | 0.0022 | 0.003 | 0.017 | NULL | 0.081 | 0.0049 | 0.003 | 0.0028 | 0.0013 | NULL | NULL | 0.0005 | 0 | 0 | 77 | 0 | 0 | 0 | 0 | 25 | 0 | 0 | 0 | 160 | 102 | 0 | 1610 | 0 | 0
7A06474 | 低合金 | HRB500D | 0 | 0.00101 |  | 0.00025 |  | 0.002 | 73400 | 0.0021 | 0.0145 | 0.0003 | 0.00022 | 0.0052 | 0.475 | 0.0024 | 0.004 | 0.017 | NULL | 0.083 | 0.0074 | 0.0046 | 0.0029 | 0.0025 | NULL | NULL | 0.0005 | 0 | 0 | 77 | 0 | 0 | 0 | 0 | 25 | 0 | 0 | 0 | 200 | 68 | 0 | 1550 | 0 | 0
7A06473 | 低合金 | HRB500D | 1659 | 0.00081 |  | 0.00027 |  | 0.002 | 71050 | 0.0021 | 0.0146 | 0.00029 | 0.00024 | 0.0055 | 0.477 | 0.0026 | 0.003 | 0.016 | NULL | 0.083 | 0.0055 | 0.0034 | 0.0035 | 0.0023 | NULL | NULL | 0.0005 | 0 | 0 | 78 | 0 | 0 | 0 | 0 | 25 | 0 | 0 | 0 | 0 | 85 | 0 | 1560 | 0 | 0
7A06472 | 低合金 | HRB500D | 1662 | 0.00094 |  | 0.00027 |  | 0.002 | 72700 | 0.0021 | 0.0147 | 0.00028 | 0.00025 | 0.0052 | 0.479 | 0.0028 | 0.006 | 0.018 | NULL | 0.08 | 0.4393 | 0.3366 | 0.0043 | 0.0023 | NULL | NULL | 0.0006 | 0 | 0 | 77 | 0 | 0 | 0 | 0 | 25 | 0 | 0 | 0 | 200 | 85 | 0 | 1560 | 0 | 0
7A06471 | 低合金 | HRB500D | 1678 | 0.00071 |  | 0.00031 |  | 0.001 | 70550 | 0.0021 | 0.0144 | 0.00031 | 0.00022 | 0.005 | 0.474 | 0.0025 | 0.007 | 0.017 | NULL | 0.083 | 0.006 | 0.0037 | 0.0044 | 0.0019 | NULL | NULL | 0.0005 | 0 | 0 | 77 | 0 | 0 | 0 | 0 | 50 | 0 | 0 | 0 | 200 | 102 | 0 | 1610 | 0 | 0
7A06470 | 低合金 | HRB500D | 1645 | 0.00071 |  | 0.00029 |  | 0.002 | 72650 | 0.0021 | 0.0146 | 0.0003 | 0.00022 | 0.0052 | 0.477 | 0.0026 | 0.004 | 0.018 | NULL | 0.08 | 0.0062 | 0.0039 | 0.0038 | 0.0018 | NULL | NULL | 0.0005 | 0 | 0 | 77 | 0 | 0 | 0 | 0 | 50 | 0 | 0 | 0 | 0 | 102 | 0 | 1660 | 0 | 0
7A06469 | 低合金 | HRB500D | 1643 | 0.00067 |  | 0.00029 |  | 0.003 | 73950 | 0.0021 | 0.014 | 0.00033 | 0.00023 | 0.0049 | 0.467 | 0.0024 | 0.004 | 0.016 | NULL | 0.081 | 0.0049 | 0.0031 | 0.0026 | 0.0011 | NULL | NULL | 0.0005 | 0 | 0 | 77 | 0 | 0 | 0 | 0 | 50 | 0 | 0 | 0 | 0 | 102 | 0 | 1600 | 0 | 0
7A06468 | 低合金 | HRB500B | 1666 | 0.00072 |  | 0.0003 |  | 0.002 | 73000 | 0.0021 | 0.014 | 0.00029 | 0.00021 | 0.0051 | 0.468 | 0.0026 | 0.004 | 0.021 | NULL | 0.084 | 0.0048 | 0.003 | 0.0031 | 0.0011 | NULL | NULL | 0.0005 | 0 | 0 | 80 | 0 | 0 | 0 | 0 | 25 | 0 | 0 | 0 | 0 | 102 | 0 | 1620 | 0 | 0
7A06467 | 低合金 | HRB500B | 1672 | 0.00038 |  | 0.00024 |  | 0.002 | 73150 | 0.0022 | 0.0152 | 0.0003 | 0.00019 | 0.006 | 0.499 | 0.0028 | 0.009 | 0.021 | NULL | 0.085 | 0.0067 | 0.0042 | 0.007 | 0.002 | NULL | NULL | 0.0005 | 0 | 0 | 79 | 0 | 0 | 0 | 0 | 75 | 0 | 0 | 0 | 200 | 119 | 0 | 1710 | 0 | 0
7A06466 | 低合金 | HRB500B | 1617 | 0.00074 |  | 0.00023 |  | 0.002 | 73450 | 0.0022 | 0.0143 | 0.00023 | 0.00019 | 0.0049 | 0.484 | 0.002 | 0.012 | 0.023 | NULL | 0.088 | 0.0066 | 0.0041 | 0.0064 | 0.0021 | NULL | NULL | 0.0007 | 0 | 0 | 79 | 0 | 0 | 0 | 0 | 75 | 0 | 0 | 0 | 210 | 127 | 0 | 1680 | 0 | 0
7A06465 | 低合金 | HRB400B | 1655 | 0.00082 |  | 0.00033 |  | 0.002 | 65600 | 0.0022 | 0.0132 | 0.00033 | 0.0002 | 0.0037 | 0.454 | 0.0022 | 0.006 | 0.018 | 0 | 0.036 | 0.0061 | 0.0038 | 0.0064 | 0.002 | NULL | NULL | NULL | 7 | 0 | 0 | 0 | 0 | 40 | 50 | 0 | 0 | 0 | 0 | 0 | 68 | 0 | 1460 | 88 | 0
7A06464 | 低合金 | HRB400B | 1654 | 0.00038 |  | 0.0003 |  | 0.001 | 71000 | 0.0023 | 0.0132 | 0.0003 | 0.0002 | 0.0036 | 0.465 | 0.002 | 0.009 | 0.016 | 0 | 0.038 | 0.0064 | 0.004 | 0.0086 | 0.001 | NULL | NULL | NULL | 0 | 0 | 0 | 0 | 0 | 49 | 50 | 0 | 0 | 0 | 0 | 0 | 102 | 0 | 1490 | 88 | 0
7A06463 | 低合金 | HRB400B | 1660 | 0.00048 |  | 0.00027 |  | 0.002 | 71350 | 0.0023 | 0.0133 | 0.00031 | 0.0003 | 0.0036 | 0.467 | 0.0023 | 0.007 | 0.014 | 0 | 0.039 | 0.0082 | 0.0051 | 0.0072 | 0.001 | NULL | NULL | NULL | 0 | 0 | 0 | 0 | 0 | 49 | 50 | 0 | 0 | 0 | 0 | 0 | 90 | 0 | 1460 | 88 | 0
7A06462 | 低合金 | HRB400B | 1662 | 0.00065 |  | 0.00028 |  | 0.003 | 71000 | 0.0022 | 0.0132 | 0.00034 | 0.00026 | 0.0037 | 0.456 | 0.0027 | 0.009 | 0.02 | 0 | 0.037 | 0.0069 | 0.0043 | 0.0073 | 0.001 | NULL | NULL | NULL | 14 | 0 | 0 | 0 | 0 | 30 | 25 | 0 | 0 | 0 | 0 | 0 | 80 | 0 | 1500 | 88 | 0
7A06461 | 低合金 | HRB400B | 1668 | 0.00057 |  | 0.0002 |  | 0.003 | 70850 | 0.0022 | 0.0134 | 0.0003 | 0.00033 | 0.0038 | 0.46 | 0.0031 | 0.008 | 0.022 | 0 | 0.036 | 0.0051 | 0.0032 | 0.0051 | 0.001 | NULL | NULL | NULL | 15 | 0 | 0 | 0 | 0 | 30 | 50 | 0 | 0 | 0 | 0 | 0 | 85 | 0 | 1530 | 88 | 0
7A06460 | 低合金 | HRB400B | 1659 | 0.00041 |  | 0.00024 |  | 0.002 | 70100 | 0.0024 | 0.0133 | 0.00029 | 0.00018 | 0.0038 | 0.478 | 0.0027 | 0.017 | 0.027 | 0 | 0.034 | 0.0052 | 0.0032 | 0.006 | 0.002 | NULL | NULL | NULL | 14 | 0 | 0 | 0 | 0 | 30 | 50 | 0 | 0 | 0 | 0 | 0 | 102 | 0 | 1450 | 88 | 0
7A06459 | 低合金 | HRB400B | 1666 | 0.00057 |  | 0.00025 |  | 0.002 | 70300 | 0.0024 | 0.0132 | 0.0003 | 0.00029 | 0.0037 | 0.477 | 0.0031 | 0.012 | 0.025 | 0 | 0.035 | 0.0055 | 0.0034 | 0.0053 | 0.002 | NULL | NULL | NULL | 14 | 0 | 0 | 0 | 0 | 30 | 50 | 0 | 0 | 0 | 0 | 0 | 85 | 0 | 1470 | 88 | 0
7A06458 | 低合金 | HRB400B | 1645 | 0.00117 |  | 0.00029 |  | 0.002 | 70450 | 0.0022 | 0.0134 | 0.00033 | 0.00018 | 0.0039 | 0.459 | 0.0028 | 0.012 | 0.024 | 0 | 0.035 | 0.0566 | 0.0475 | 0.0047 | 0.001 | NULL | NULL | NULL | 15 | 0 | 0 | 0 | 0 | 30 | 0 | 0 | 0 | 0 | 0 | 0 | 40 | 0 | 1530 | 88 | 20
7A06457 | 低合金 | HRB400B | 1658 | 0.00034 |  | 0.00026 |  | 0.003 | 67500 | 0.0024 | 0.014 | 0.00029 | 0.00028 | 0.0039 | 0.489 | 0.0027 | 0.01 | 0.021 | 0 | 0.034 | 0.005 | 0.0031 | 0.0049 | 0.001 | NULL | NULL | NULL | 15 | 0 | 0 | 0 | 0 | 32 | 50 | 0 | 0 | 0 | 0 | 0 | 110 | 0 | 1550 | 88 | 0
7A06456 | 低合金 | HRB400B | 1802 | 0.00083 |  | 0.00028 |  | 0.002 | 74000 | 0.0023 | 0.013 | 0.00031 | 0.00022 | 0.0036 | 0.461 | 0.0021 | 0.013 | 0.022 | 0 | 0.036 | 0.0057 | 0.0036 | 0.0052 | 0.001 | NULL | NULL | NULL | 15 | 0 | 0 | 0 | 0 | 30 | 0 | 0 | 0 | 0 | 0 | 0 | 68 | 0 | 1530 | 88 | 20
7A06455 | 低合金 | HRB400B | 1649 | 0.0005 |  | 0.00016 |  | 0.003 | 72400 | 0.0023 | 0.0135 | 0.00028 | 0.00022 | 0.0039 | 0.47 | 0.0026 | 0.009 | 0.015 | 0 | 0.036 | 0.006 | 0.0037 | 0.0051 | 0.001 | NULL | NULL | NULL | 15 | 0 | 0 | 0 | 0 | 32 | 50 | 0 | 0 | 0 | 0 | 0 | 95 | 0 | 1530 | 88 | 0
7A06454 | 低合金 | HRB400B | 1659 | 0.00075 |  | 0.00026 |  | 0.002 | 75050 | 0.0021 | 0.014 | 0.00031 | 0.00036 | 0.0041 | 0.457 | 0.0023 | 0.006 | 0.015 | 0 | 0.034 | 0.0054 | 0.0034 | 0.0022 | 0.001 | NULL | NULL | NULL | 15 | 0 | 0 | 0 | 0 | 33 | 25 | 0 | 0 | 0 | 0 | 0 | 68 | 0 | 1567 | 88 | 0
7A06453 | 低合金 | HRB400B | 1662 | 0.00101 |  | 0.00026 |  | 0.002 | 75900 | 0.0023 | 0.0132 | 0.00024 | 0.00019 | 0.0034 | 0.464 | 0.0024 | 0.007 | 0.025 | NULL | 0.035 | 0.0043 | 0.0021 | 0.0003 | 0 | NULL | NULL | NULL | 14 | 0 | 0 | 0 | 0 | 32 | 0 | 0 | 0 | 0 | 0 | 0 | 51 | 0 | 1467 | 88 | 20
7A06452 | 低合金 | HRB400B | 1672 | 0.00075 |  | 0.00022 |  | 0.001 | 71500 | 0.0023 | 0.0135 | 0.00025 | 0.00021 | 0.0034 | 0.466 | 0.0017 | 0.004 | 0.012 | NULL | 0.034 | 0.0054 | 0.0032 | 0.0002 | 0 | NULL | NULL | NULL | 14 | 0 | 0 | 0 | 0 | 32 | 25 | 0 | 0 | 0 | 0 | 0 | 85 | 0 | 1574 | 88 | 0
7A06451 | 低合金 | HRB400B | 1668 | 0.0009 |  | 0.00024 |  | 0.001 | 74500 | 0.0023 | 0.0132 | 0.00023 | 0.00021 | 0.0033 | 0.461 | 0.0016 | 0.004 | 0.011 | NULL | 0.034 | 0.0043 | 0.0021 | 0 | 0 | NULL | NULL | NULL | 14 | 0 | 0 | 0 | 0 | 32 | 0 | 0 | 0 | 0 | 0 | 0 | 68 | 0 | 1563 | 88 | 20
7A06450 | 低合金 | HRB400B | 1682 | 0.00104 |  | 0.00028 |  | 0.001 | 74300 | 0.0023 | 0.0136 | 0.00023 | 0.00023 | 0.0034 | 0.469 | 0.0019 | 0.005 | 0.014 | NULL | 0.034 | 0.0043 | 0.0021 | 0 | 0 | NULL | NULL | NULL | 16 | 0 | 0 | 0 | 0 | 33 | 0 | 0 | 0 | 0 | 0 | 0 | 34 | 0 | 1457 | 88 | 20
7A06449 | 低合金 | HRB400B | 1662 | 0.00082 |  | 0.00017 |  | 0.001 | 73750 | 0.0022 | 0.013 | 0.00028 | 0.00024 | 0.0032 | 0.45 | 0.0022 | 0.007 | 0.02 | 0 | 0.033 | 0.0048 | 0.003 | 0.0029 | 0.001 | NULL | NULL | NULL | 14 | 0 | 0 | 0 | 0 | 32 | 0 | 0 | 0 | 0 | 0 | 0 | 68 | 0 | 1555 | 88 | 20
7A06448 | 低合金 | HRB400B | 1664 | 0.00101 |  | 0.00021 |  | 0.001 | 73000 | 0.0023 | 0.0131 | 0.00025 | 0.00018 | 0.0035 | 0.459 | 0.0016 | 0.005 | 0.012 | NULL | 0.035 | 0.0046 | 0.0024 | 0 | 0 | NULL | NULL | NULL | 15 | 0 | 0 | 0 | 0 | 32 | 0 | 0 | 0 | 0 | 0 | 0 | 51 | 0 | 1511 | 88 | 20
7A06447 | 低合金 | HRB400B | 1671 | 0.00106 |  | 0.00022 |  | 0.001 | 72450 | 0.0022 | 0.0136 | 0.00028 | 0.00026 | 0.0037 | 0.46 | 0.0025 | 0.006 | 0.013 | NULL | 0.034 | 0.0043 | 0.0021 | 0.0001 | 0 | NULL | NULL | NULL | 14 | 0 | 0 | 0 | 0 | 32 | 0 | 0 | 0 | 0 | 0 | 0 | 51 | 0 | 1518 | 88 | 20
7A06446 | 低合金 | HRB400B | 1670 | 0.00106 |  | 0.00021 |  | 0.002 | 74650 | 0.0022 | 0.0132 | 0.00028 | 0.0002 | 0.0035 | 0.452 | 0.0019 | 0.006 | 0.014 | NULL | 0.035 | 0.0047 | 0.0025 | 0 | 0 | NULL | NULL | NULL | 14 | 0 | 0 | 0 | 0 | 32 | 0 | 0 | 0 | 0 | 0 | 0 | 51 | 0 | 1447 | 88 | 20
7A06445 | 低合金 | HRB400B | 1654 | 0.0004 |  | 0.00029 |  | 0.002 | 68400 | 0.0023 | 0.0135 | 0.00029 | 0.00026 | 0.0035 | 0.468 | 0.0024 | 0.006 | 0.016 | NULL | 0.034 | 0.0045 | 0.0023 | 0 | 0 | NULL | NULL | NULL | 15 | 0 | 0 | 0 | 0 | 32 | 25 | 0 | 0 | 0 | 0 | 0 | 68 | 0 | 1499 | 88 | 0
7A06444 | 低合金 | HRB400B | 1676 | 0.0004 |  | 0.00026 |  | 0.001 | 73000 | 0.0023 | 0.0133 | 0.00028 | 0.00019 | 0.0035 | 0.464 | 0.0019 | 0.006 | 0.014 | NULL | 0.035 | 0.0043 | 0.0021 | 0 | 0 | NULL | NULL | NULL | 14 | 0 | 0 | 0 | 0 | 32 | 25 | 0 | 0 | 0 | 0 | 0 | 85 | 0 | 1496 | 88 | 0
7A06443 | 低合金 | HRB400B | 1679 | 0.00041 |  | 0.00026 |  | 0.001 | 70950 | 0.0023 | 0.0138 | 0.00029 | 0.0002 | 0.0039 | 0.472 | 0.002 | 0.006 | 0.013 | NULL | 0.035 | 0.0798 | 0.0658 | 0 | 0 | NULL | NULL | NULL | 16 | 0 | 0 | 0 | 0 | 33 | 25 | 0 | 0 | 0 | 0 | 0 | 85 | 0 | 3038 | 88 | 0
7A06442 | 低合金 | HRB400B | 1640 | 0.00067 |  | 0.00027 |  | 0.001 | 74050 | 0.0022 | 0.0137 | 0.00028 | 0.0002 | 0.0038 | 0.461 | 0.0022 | 0.007 | 0.017 | NULL | 0.035 | 0.057 | 0.0485 | 0.0001 | 0 | NULL | NULL | NULL | 14 | 0 | 0 | 0 | 0 | 32 | 25 | 0 | 0 | 0 | 0 | 0 | 85 | 0 | 1454 | 88 | 0
7A06441 | 低合金 | HRB400B | 1662 | 0.00062 |  | 0.00025 |  | 0.001 | 68050 | 0.0023 | 0.0131 | 0.00027 | 0.00025 | 0.0033 | 0.461 | 0.0025 | 0.006 | 0.014 | NULL | 0.034 | 0.0042 | 0.002 | 0 | 0 | NULL | NULL | NULL | 16 | 0 | 0 | 0 | 0 | 33 | 25 | 0 | 0 | 0 | 0 | 0 | 85 | 0 | 1599 | 88 | 20
7A06440 | 低合金 | HRB400B | 1658 | 0.00032 |  | 0.00026 |  | 0.001 | 76400 | 0.0023 | 0.0135 | 0.00027 | 0.00024 | 0.0036 | 0.468 | 0.0025 | 0.006 | 0.015 | NULL | 0.034 | 0.0038 | 0.0016 | 0.0001 | 0 | NULL | NULL | NULL | 16 | 0 | 0 | 0 | 0 | 33 | 50 | 0 | 0 | 0 | 0 | 0 | 0 | 0 | 1590 | 88 | 20
7A06439 | 低合金 | HRB400B | 1656 | 0.00065 |  | 0.00024 |  | 0.001 | 78100 | 0.0023 | 0.014 | 0.00024 | 0.00016 | 0.004 | 0.477 | 0.0024 | 0.005 | 0.016 | NULL | 0.037 | 0.0525 | 0.045 | 0.0002 | 0 | NULL | NULL | NULL | 14 | 0 | 0 | 0 | 0 | 30 | 25 | 0 | 0 | 0 | 0 | 0 | 68 | 0 | 1380 | 132 | 0
7A06438 | 低合金 | HRB400B | 1641 | 0.00074 |  | 0.00022 |  | 0.002 | 66250 | 0.0024 | 0.0137 | 0.00024 | 0.00015 | 0.004 | 0.482 | 0.0024 | 0.007 | 0.02 | NULL | 0.036 | 0.0052 | 0.0029 | 0.0004 | 0 | NULL | NULL | NULL | 15 | 0 | 0 | 0 | 0 | 32 | 25 | 0 | 0 | 0 | 0 | 0 | 68 | 0 | 1460 | 132 | 0
7A06437 | 低合金 | HRB400B | 1651 | 0.00069 |  | 0.0003 |  | 0.002 | 70350 | 0.0022 | 0.0132 | 0.00027 | 0.00018 | 0.0038 | 0.454 | 0.0026 | 0.007 | 0.017 | NULL | 0.035 | 0.0039 | 0.0017 | 0.0001 | 0 | NULL | NULL | NULL | 15 | 0 | 0 | 0 | 0 | 32 | 25 | 0 | 0 | 0 | 0 | 0 | 68 | 0 | 1460 | 132 | 0
7A06436 | 低合金 | HRB400B | 1640 | 0.00074 |  | 0.00035 |  | 0.002 | 72300 | 0.0023 | 0.0133 | 0.00028 | 0.00017 | 0.0038 | 0.466 | 0.0026 | 0.007 | 0.019 | NULL | 0.035 | 0.0053 | 0.003 | 0.0004 | 0 | NULL | NULL | NULL | 15 | 0 | 0 | 0 | 0 | 32 | 25 | 0 | 0 | 0 | 0 | 0 | 68 | 0 | 1500 | 132 | 0
7A06435 | 低合金 | HRB400B | 1673 | 0.0007 |  | 0.00033 |  | 0.002 | 73900 | 0.0023 | 0.0133 | 0.00022 | 0.00017 | 0.0039 | 0.465 | 0.0022 | 0.006 | 0.018 | NULL | 0.035 | 0.0047 | 0.0025 | 0.0002 | 0 | NULL | NULL | NULL | 15 | 0 | 0 | 0 | 0 | 32 | 25 | 0 | 0 | 0 | 0 | 0 | 68 | 0 | 1440 | 132 | 0
7A06434 | 低合金 | HRB400B | 1680 | 0.00071 |  | 0.00027 |  | 0.002 | 70500 | 0.0023 | 0.0133 | 0.00026 | 0.00015 | 0.0039 | 0.465 | 0.0022 | 0.007 | 0.016 | NULL | 0.035 | 0.0044 | 0.0022 | 0.0003 | 0 | NULL | NULL | NULL | 15 | 0 | 0 | 0 | 0 | 32 | 25 | 0 | 0 | 0 | 0 | 0 | 68 | 0 | 1500 | 132 | 0
7A06433 | 低合金 | HRB400B | 1683 | 0.00066 |  | 0.00025 |  | 0.002 | 73800 | 0.0023 | 0.0136 | 0.00025 | 0.0002 | 0.004 | 0.469 | 0.0019 | 0.005 | 0.012 | NULL | 0.036 | 0.0045 | 0.0022 | 0.0004 | 0 | NULL | NULL | NULL | 15 | 0 | 0 | 0 | 0 | 32 | 25 | 0 | 0 | 0 | 0 | 0 | 68 | 0 | 1440 | 132 | 0
7A06432 | 低合金 | HRB400B | 0 | 0.0009 |  | 0.00029 |  | 0.002 | 70200 | 0.0022 | 0.0131 | 0.00025 | 0.00022 | 0.0039 | 0.452 | 0.0025 | 0.005 | 0.015 | NULL | 0.036 | 0.4711 | 0.3835 | 0.0015 | 0 | NULL | NULL | NULL | 15 | 0 | 0 | 0 | 0 | 32 | 25 | 0 | 0 | 0 | 0 | 0 | 54 | 0 | 1540 | 132 | 0
7A06431 | 低合金 | HRB400B | 1671 | 0.00074 |  | 0.00022 |  | 0.002 | 75300 | 0.0023 | 0.0142 | 0.0002 | 0.00016 | 0.004 | 0.479 | 0.0018 | 0.007 | 0.016 | NULL | 0.034 | 0.0044 | 0.0022 | 0 | 0 | NULL | NULL | NULL | 15 | 0 | 0 | 0 | 0 | 30 | 50 | 0 | 0 | 0 | 0 | 0 | 68 | 0 | 1460 | 132 | 0
7A06430 | 低合金 | HRB400B | 1666 | 0.00072 |  | 0.00027 |  | 0.002 | 67200 | 0.0022 | 0.0141 | 0.00028 | 0.00028 | 0.0036 | 0.47 | 0.0032 | 0.008 | 0.018 | NULL | 0.035 | 0.0046 | 0.0023 | 0.0002 | 0 | NULL | NULL | NULL | 7 | 0 | 0 | 0 | 0 | 40 | 25 | 0 | 0 | 0 | 0 | 0 | 85 | 0 | 1550 | 132 | 0
7A06429 | 低合金 | HRB400B | 1679 | 0.0008 |  | 0.00027 |  | 0.002 | 73700 | 0.0022 | 0.0131 | 0.00027 | 0.00026 | 0.0037 | 0.452 | 0.0025 | 0.006 | 0.017 | NULL | 0.035 | 0.0049 | 0.0026 | 0.0005 | 0 | NULL | NULL | NULL | 15 | 0 | 0 | 0 | 0 | 32 | 25 | 0 | 0 | 0 | 0 | 0 | 54 | 0 | 1500 | 132 | 0
7A06428 | 低合金 | HRB400B | 1693 | 0.00072 |  | 0.00029 |  | 0.002 | 72650 | 0.0023 | 0.0135 | 0.00027 | 0.00025 | 0.0037 | 0.469 | 0.0023 | 0.007 | 0.018 | NULL | 0.035 | 0.0052 | 0.003 | 0.0006 | 0 | NULL | NULL | NULL | 15 | 0 | 0 | 0 | 0 | 31 | 25 | 0 | 0 | 0 | 0 | 0 | 68 | 0 | 1520 | 132 | 0
7A06427 | 低合金 | HRB400B | 1674 | 0.00077 |  | 0.00024 |  | 0.002 | 72250 | 0.0023 | 0.0137 | 0.00025 | 0.00023 | 0.004 | 0.473 | 0.0027 | 0.007 | 0.018 | NULL | 0.035 | 0.0049 | 0.0027 | 0.0003 | 0 | NULL | NULL | NULL | 15 | 0 | 0 | 0 | 0 | 31 | 25 | 0 | 0 | 0 | 0 | 0 | 68 | 0 | 1480 | 132 | 0
7A06426 | 低合金 | HRB400B | 1694 | 0.00076 |  | 0.00017 |  | 0.002 | 70800 | 0.0022 | 0.0134 | 0.00024 | 0.00023 | 0.0038 | 0.457 | 0.0023 | 0.007 | 0.018 | NULL | 0.036 | 0.0043 | 0.002 | 0.0002 | 0 | NULL | NULL | NULL | 15 | 0 | 0 | 0 | 0 | 32 | 25 | 0 | 0 | 0 | 0 | 0 | 68 | 0 | 1470 | 132 | 0
7A06425 | 低合金 | HRB400B | 1697 | 0.00047 |  | 0.0002 |  | 0.002 | 72300 | 0.0024 | 0.0136 | 0.00023 | 0.00027 | 0.0036 | 0.479 | 0.0018 | 0.006 | 0.017 | NULL | 0.037 | 0.0058 | 0.0035 | 0.0003 | 0 | NULL | NULL | NULL | 46 | 0 | 0 | 0 | 0 | 0 | 50 | 0 | 0 | 0 | 0 | 0 | 68 | 0 | 1550 | 132 | 0
7A06424 | 低合金 | HRB400B | 1651 | 0.0005 |  | 0.00025 |  | 0.002 | 71050 | 0.0023 | 0.0132 | 0.00028 | 0.00021 | 0.0036 | 0.462 | 0.002 | 0.005 | 0.014 | NULL | 0.035 | 0.0051 | 0.0029 | 0 | 0 | NULL | NULL | NULL | 7 | 0 | 0 | 0 | 0 | 40 | 50 | 0 | 0 | 0 | 0 | 0 | 85 | 0 | 1440 | 88 | 0
7A06423 | 低合金 | HRB400B | 1693 | 0.00037 |  | 0.00024 |  | 0.002 | 72300 | 0.0024 | 0.0132 | 0.00025 | 0.00026 | 0.0037 | 0.471 | 0.0018 | 0.004 | 0.013 | NULL | 0.035 | 0.0049 | 0.0027 | 0 | 0 | NULL | NULL | NULL | 7 | 0 | 0 | 0 | 0 | 40 | 50 | 0 | 0 | 0 | 0 | 0 | 97 | 0 | 1480 | 88 | 0
7A06422 | 低合金 | HRB400B | 1638 | 0.00079 |  | 0.00022 |  | 0.001 | 70850 | 0.0024 | 0.0132 | 0.00023 | 0.00021 | 0.0035 | 0.473 | 0.0021 | 0.006 | 0.017 | NULL | 0.036 | 0.005 | 0.0027 | 0.0003 | 0 | NULL | NULL | NULL | 7 | 0 | 0 | 0 | 0 | 40 | 50 | 0 | 0 | 0 | 0 | 0 | 110 | 0 | 1580 | 88 | 0
7A06421 | 低合金 | HRB400B | 0 | 0.00072 |  | 0.00034 |  | 0.003 | 71000 | 0.0024 | 0.0131 | 0.00025 | 0.00018 | 0.0036 | 0.471 | 0.0018 | 0.006 | 0.017 | NULL | 0.036 | 0.0038 | 0.0016 | 0.0004 | 0 | NULL | NULL | NULL | 45 | 0 | 0 | 0 | 0 | 0 | 75 | 0 | 0 | 0 | 0 | 0 | 108 | 0 | 1550 | 88 | 0
7A06420 | 低合金 | HRB400B | 1676 | 0.00074 |  | 0.00027 |  | 0.003 | 72350 | 0.0023 | 0.0135 | 0.00026 | 0.00026 | 0.0035 | 0.469 | 0.0027 | 0.006 | 0.016 | NULL | 0.035 | 0.0044 | 0.0022 | 0.0005 | 0 | NULL | NULL | NULL | 16 | 0 | 0 | 0 | 0 | 31 | 25 | 0 | 0 | 0 | 0 | 0 | 80 | 0 | 1530 | 88 | 0
7A06419 | 低合金 | HRB400B | 1640 | 0.00037 |  | 0.00029 |  | 0.002 | 63600 | 0.0023 | 0.0132 | 0.00028 | 0.0002 | 0.0036 | 0.463 | 0.0024 | 0.007 | 0.019 | NULL | 0.034 | 0.0047 | 0.0024 | 0.0007 | 0 | NULL | NULL | NULL | 16 | 0 | 0 | 0 | 0 | 31 | 50 | 0 | 0 | 0 | 0 | 0 | 102 | 0 | 1580 | 88 | 0
7A06418 | 低合金 | HRB400B | 1637 | 0.00052 |  | 0.00026 |  | 0.001 | 75100 | 0.0022 | 0.0134 | 0.00026 | 0.00028 | 0.0037 | 0.456 | 0.0023 | 0.005 | 0.013 | NULL | 0.034 | 0.0037 | 0.0015 | 0.0001 | 0 | NULL | NULL | NULL | 15 | 0 | 0 | 0 | 0 | 30 | 50 | 0 | 0 | 0 | 0 | 0 | 93 | 0 | 1520 | 88 | 0
7A06417 | 低合金 | HRB400B | 1640 | 0.00049 |  | 0.00032 |  | 0.002 | 73650 | 0.0023 | 0.0135 | 0.00033 | 0.00022 | 0.0038 | 0.469 | 0.0026 | 0.007 | 0.017 | NULL | 0.034 | 0.0044 | 0.0022 | 0.0004 | 0 | NULL | NULL | NULL | 15 | 0 | 0 | 0 | 0 | 30 | 50 | 0 | 0 | 0 | 0 | 0 | 95 | 0 | 1570 | 88 | 0
7A06416 | 低合金 | HRB400B | 1689 | 0.00044 |  | 0.00029 |  | 0.001 | 74700 | 0.0022 | 0.0136 | 0.00031 | 0.00029 | 0.0038 | 0.46 | 0.0025 | 0.006 | 0.014 | NULL | 0.036 | 0.0045 | 0.0023 | 0.0005 | 0 | NULL | NULL | NULL | 15 | 0 | 0 | 0 | 0 | 30 | 50 | 0 | 0 | 0 | 0 | 0 | 95 | 0 | 1530 | 88 | 0
7A06415 | 低合金 | HRB400B | 1702 | 0.00071 |  | 0.00027 |  | 0.002 | 74900 | 0.0024 | 0.014 | 0.00021 | 0.00019 | 0.004 | 0.487 | 0.0022 | 0.007 | 0.019 | NULL | 0.037 | 0.0045 | 0.0023 | 0.0002 | 0 | NULL | NULL | NULL | 14 | 0 | 0 | 0 | 0 | 30 | 50 | 0 | 0 | 0 | 0 | 0 | 75 | 0 | 1460 | 88 | 0
7A06414 | 低合金 | HRB400B | 1656 | 0.00057 |  | 0.00035 |  | 0.002 | 64450 | 0.0022 | 0.0134 | 0.00032 | 0.00033 | 0.0037 | 0.457 | 0.0026 | 0.007 | 0.018 | NULL | 0.035 | 0.0048 | 0.0026 | 0.0005 | 0 | NULL | NULL | NULL | 15 | 0 | 0 | 0 | 0 | 30 | 50 | 0 | 0 | 0 | 0 | 0 | 85 | 0 | 1530 | 88 | 0
7A06413 | 低合金 | HRB400B | 1658 | 0.00047 |  | 0.00033 |  | 0.002 | 73150 | 0.0022 | 0.0134 | 0.0003 | 0.00032 | 0.0038 | 0.456 | 0.0021 | 0.004 | 0.011 | NULL | 0.036 | 0.0044 | 0.0021 | 0.0001 | 0 | NULL | NULL | NULL | 15 | 0 | 0 | 0 | 0 | 30 | 50 | 0 | 0 | 0 | 0 | 0 | 95 | 0 | 1510 | 88 | 0
7A06412 | 低合金 | HRB400B | 1655 | 0.00057 |  | 0.00024 |  | 0.001 | 74050 | 0.0022 | 0.0132 | 0.00026 | 0.00028 | 0.0037 | 0.454 | 0.0027 | 0.007 | 0.017 | NULL | 0.035 | 0.1421 | 0.114 | 0.0007 | 0.001 | NULL | NULL | NULL | 15 | 0 | 0 | 0 | 0 | 30 | 50 | 0 | 0 | 0 | 0 | 0 | 85 | 0 | 1490 | 88 | 0
7A06411 | 低合金 | HRB400B | 1664 | 0.00038 |  | 0.00025 |  | 0.002 | 73100 | 0.0022 | 0.0136 | 0.00025 | 0.00028 | 0.0038 | 0.459 | 0.0022 | 0.006 | 0.018 | NULL | 0.035 | 0.0045 | 0.0023 | 0.0005 | 0 | NULL | NULL | NULL | 15 | 0 | 0 | 0 | 0 | 30 | 50 | 0 | 0 | 0 | 0 | 0 | 102 | 0 | 1550 | 88 | 0
7A06410 | 低合金 | HRB400B | 1799 | 0.00038 |  | 0.00022 |  | 0.002 | 75450 | 0.0024 | 0.0137 | 0.00028 | 0.00029 | 0.0041 | 0.483 | 0.0027 | 0.007 | 0.019 | NULL | 0.035 | 0.0069 | 0.0046 | 0.0009 | 0 | NULL | NULL | NULL | 14 | 0 | 0 | 0 | 0 | 30 | 50 | 0 | 0 | 120 | 0 | 0 | 102 | 0 | 1460 | 88 | 0
7A06409 | 低合金 | HRB400B | 1650 | 0.00085 |  | 0.0003 |  | 0.004 | 71250 | 0.0023 | 0.0139 | 0.00031 | 0.00019 | 0.004 | 0.475 | 0.0022 | 0.008 | 0.018 | NULL | 0.034 | 0.0044 | 0.0021 | 0.0009 | 0 | NULL | NULL | NULL | 15 | 0 | 0 | 0 | 0 | 30 | 0 | 0 | 0 | 0 | 0 | 0 | 68 | 0 | 1450 | 88 | 20
7A06408 | 低合金 | HRB400B | 1668 | 0.00073 |  | 0.0003 |  | 0.002 | 70000 | 0.0022 | 0.0136 | 0.00031 | 0.00025 | 0.0038 | 0.458 | 0.0017 | 0.003 | 0.009 | NULL | 0.035 | 0.0052 | 0.0029 | 0.0003 | 0 | NULL | NULL | NULL | 15 | 0 | 0 | 0 | 0 | 30 | 0 | 0 | 0 | 0 | 0 | 0 | 68 | 0 | 1551 | 88 | 20
7A06407 | 低合金 | HRB400B | 1671 | 0.00094 |  | 0.00023 |  | 0.001 | 70900 | 0.0023 | 0.0136 | 0.00028 | 0.00022 | 0.0037 | 0.469 | 0.0017 | 0.006 | 0.015 | NULL | 0.038 | 0.0045 | 0.0022 | 0.0004 | 0 | NULL | NULL | NULL | 15 | 0 | 0 | 0 | 0 | 30 | 0 | 0 | 0 | 0 | 0 | 0 | 68 | 0 | 1430 | 88 | 20
7A06406 | 低合金 | HRB400B | 1682 | 0.00073 |  | 0.00025 |  | 0.001 | 65550 | 0.0023 | 0.0131 | 0.00028 | 0.00021 | 0.0037 | 0.459 | 0.0012 | 0.005 | 0.012 | NULL | 0.034 | 0.0046 | 0.0024 | 0.0002 | 0 | NULL | NULL | NULL | 14 | 0 | 0 | 0 | 0 | 32 | 25 | 0 | 0 | 0 | 0 | 0 | 85 | 0 | 1426 | 88 | 0
7A06405 | 低合金 | HRB400B | 0 | 0.0008 |  | 0.00042 |  | 0.003 | 71700 | 0.0023 | 0.0133 | 0.00028 | 0.00026 | 0.0037 | 0.462 | 0.0013 | 0.003 | 0.009 | NULL | 0.035 | 0.0032 | 0.001 | 0.0001 | 0 | NULL | NULL | NULL | 14 | 0 | 0 | 0 | 0 | 30 | 50 | 0 | 0 | 0 | 0 | 0 | 85 | 0 | 1548 | 88 | 0
7A06404 | 低合金 | HRB400B | 1672 | 0.00091 |  | 0.00025 |  | 0.001 | 68400 | 0.0023 | 0.0133 | 0.00031 | 0.00027 | 0.0037 | 0.463 | 0.0017 | 0.005 | 0.012 | NULL | 0.035 | 0.0044 | 0.0021 | 0.0001 | 0 | NULL | NULL | NULL | 15 | 0 | 0 | 0 | 0 | 30 | 0 | 0 | 0 | 0 | 0 | 0 | 68 | 0 | 1450 | 88 | 20
7A06403 | 低合金 | HRB400B | 1677 | 0.00093 |  | 0.00028 |  | 0.001 | 70400 | 0.0023 | 0.0129 | 0.0003 | 0.00025 | 0.0035 | 0.456 | 0.0017 | 0.004 | 0.011 | NULL | 0.035 | 0.0049 | 0.0026 | 0.0006 | 0 | NULL | NULL | NULL | 15 | 0 | 0 | 0 | 0 | 32 | 0 | 0 | 0 | 0 | 0 | 0 | 68 | 0 | 1493 | 88 | 20
7A06402 | 低合金 | HRB400B | 0 | 0.00082 |  | 0.00024 |  | 0.001 | 73000 | 0.0023 | 0.0135 | 0.00027 | 0.00023 | 0.0038 | 0.466 | 0.0016 | 0.005 | 0.012 | NULL | 0.037 | 0.0037 | 0.0015 | 0.0003 | 0 | NULL | NULL | NULL | 14 | 0 | 0 | 0 | 0 | 32 | 0 | 0 | 0 | 0 | 0 | 0 | 68 | 0 | 1483 | 88 | 20
7A06401 | 低合金 | HRB400B | 1648 | 0.00081 |  | 0.00035 |  | 0.001 | 79200 | 0.0023 | 0.013 | 0.00032 | 0.00025 | 0.0037 | 0.459 | 0.0023 | 0.005 | 0.012 | NULL | 0.034 | 0.0042 | 0.002 | 0.0001 | 0 | NULL | NULL | NULL | 15 | 0 | 0 | 0 | 0 | 32 | 0 | 0 | 0 | 0 | 0 | 0 | 68 | 0 | 1420 | 88 | 20
7A06400 | 低合金 | HRB400B | 1687 | 0.00041 |  | 0.0003 |  | 0.001 | 73700 | 0.0023 | 0.0135 | 0.00032 | 0.00027 | 0.0036 | 0.468 | 0.0022 | 0.007 | 0.015 | NULL | 0.036 | 0.0046 | 0.0024 | 0.0004 | 0 | NULL | NULL | NULL | 15 | 0 | 0 | 0 | 0 | 32 | 50 | 0 | 0 | 0 | 0 | 0 | 102 | 0 | 1497 | 88 | 0
7A06399 | 低合金 | HRB400B | 1662 | 0.00065 |  | 0.00027 |  | 0.003 | 71800 | 0.0023 | 0.013 | 0.00032 | 0.00024 | 0.0035 | 0.46 | 0.0022 | 0.006 | 0.014 | NULL | 0.034 | 0.0043 | 0.002 | 0.0007 | 0 | NULL | NULL | NULL | 14 | 0 | 0 | 0 | 0 | 32 | 25 | 0 | 0 | 0 | 0 | 0 | 85 | 0 | 1624 | 88 | 0
7A06398 | 低合金 | HRB400B | 1642 | 0.00097 |  | 0.00029 |  | 0.001 | 71050 | 0.0023 | 0.0131 | 0.00035 | 0.00025 | 0.0036 | 0.463 | 0.0026 | 0.007 | 0.018 | NULL | 0.035 | 0.0045 | 0.0023 | 0.0008 | 0 | NULL | NULL | NULL | 14 | 0 | 0 | 0 | 0 | 32 | 0 | 0 | 0 | 0 | 0 | 0 | 51 | 0 | 1450 | 88 | 20
7A06397 | 低合金 | HRB400B | 1666 | 0.00065 |  | 0.00026 |  | 0.001 | 72800 | 0.0023 | 0.0131 | 0.00031 | 0.00022 | 0.0035 | 0.462 | 0.0023 | 0.008 | 0.017 | NULL | 0.035 | 0.004 | 0.0018 | 0.0007 | 0 | NULL | NULL | NULL | 14 | 0 | 0 | 0 | 0 | 32 | 25 | 0 | 0 | 0 | 0 | 0 | 85 | 0 | 1535 | 88 | 0
7A06396 | 低合金 | HRB400B | 1684 | 0.00068 |  | 0.00028 |  | 0.003 | 76350 | 0.0024 | 0.0132 | 0.0003 | 0.00023 | 0.0033 | 0.473 | 0.0024 | 0.007 | 0.015 | NULL | 0.035 | 0.0043 | 0.0021 | 0.0007 | 0 | NULL | NULL | NULL | 14 | 0 | 0 | 0 | 0 | 32 | 25 | 0 | 0 | 0 | 0 | 0 | 85 | 0 | 1505 | 88 | 0
7A06395 | 低合金 | HRB400B | 1663 | 0.00078 |  | 0.00024 |  | 0.003 | 72300 | 0.0024 | 0.013 | 0.00035 | 0.00017 | 0.0034 | 0.47 | 0.0023 | 0.007 | 0.016 | NULL | 0.035 | 0.0051 | 0.0029 | 0.0009 | 0 | NULL | NULL | NULL | 14 | 0 | 0 | 0 | 0 | 32 | 25 | 0 | 0 | 0 | 0 | 0 | 68 | 0 | 1519 | 88 | 0
7A06394 | 低合金 | HRB400B | 1662 | 0.00039 |  | 0.00028 |  | 0.001 | 73900 | 0.0023 | 0.0135 | 0.00031 | 0.00036 | 0.0039 | 0.469 | 0.0026 | 0.008 | 0.017 | NULL | 0.035 | 0.0268 | 0.0239 | 0.001 | 0 | NULL | NULL | NULL | 15 | 0 | 0 | 0 | 0 | 30 | 75 | 0 | 0 | 0 | 0 | 0 | 90 | 0 | 1450 | 132 | 0
7A06393 | 低合金 | HRB400B | 1705 | 0.00049 |  | 0.00028 |  | 0 | 73200 | 0.0023 | 0.0134 | 0.00026 | 0.00026 | 0.0038 | 0.467 | 0.0023 | 0.007 | 0.015 | NULL | 0.037 | 0.0037 | 0.0015 | 0.0009 | 0 | NULL | NULL | NULL | 15 | 0 | 0 | 0 | 0 | 30 | 75 | 0 | 0 | 0 | 0 | 0 | 85 | 0 | 1450 | 132 | 0
7A06392 | 低合金 | HRB400B | 1672 | 0.00054 |  | 0.00031 |  | 0.001 | 73550 | 0.0024 | 0.0138 | 0.0003 | 0.0003 | 0.0039 | 0.485 | 0.0029 | 0.006 | 0.016 | NULL | 0.035 | 0.0046 | 0.0023 | 0.0011 | 0 | NULL | NULL | NULL | 15 | 0 | 0 | 0 | 0 | 30 | 50 | 0 | 0 | 0 | 0 | 0 | 85 | 0 | 1450 | 132 | 0
7A06391 | 低合金 | HRB400B | 1657 | 0.00036 |  | 0.0003 |  | 0.001 | 79300 | 0.0024 | 0.013 | 0.00029 | 0.00032 | 0.0036 | 0.47 | 0.0025 | 0.005 | 0.014 | NULL | 0.034 | 0.0041 | 0.0019 | 0.0011 | 0 | NULL | NULL | NULL | 15 | 0 | 0 | 0 | 0 | 30 | 75 | 0 | 0 | 0 | 0 | 0 | 90 | 0 | 1450 | 132 | 0
7A06390 | 低合金 | HRB400B | 1684 | 0.00085 |  | 0.00032 |  | 0.002 | 75700 | 0.0023 | 0.0133 | 0.00026 | 0.00025 | 0.0041 | 0.463 | 0.0018 | 0.004 | 0.011 | NULL | 0.034 | 0.0043 | 0.0021 | 0.001 | 0 | NULL | NULL | NULL | 15 | 0 | 0 | 0 | 0 | 30 | 25 | 0 | 0 | 0 | 0 | 0 | 51 | 0 | 1450 | 132 | 0
7A06389 | 低合金 | HRB400B | 1687 | 0.00041 |  | 0.00029 |  | 0.001 | 73500 | 0.0023 | 0.0134 | 0.0003 | 0.00031 | 0.004 | 0.466 | 0.0023 | 0.005 | 0.013 | NULL | 0.034 | 0.0039 | 0.0017 | 0.001 | 0 | NULL | NULL | NULL | 15 | 0 | 0 | 0 | 0 | 30 | 75 | 0 | 0 | 0 | 0 | 0 | 85 | 0 | 1450 | 132 | 0
7A06388 | 低合金 | HRB400B | 0 | 0.00086 |  | 0.00021 |  | 0.001 | 69900 | 0.0024 | 0.0134 | 0.00035 | 0.00034 | 0.0037 | 0.476 | 0.0024 | 0.004 | 0.011 | NULL | 0.033 | 0.0042 | 0.002 | 0.0006 | 0 | NULL | NULL | NULL | 15 | 0 | 0 | 0 | 0 | 30 | 25 | 0 | 0 | 0 | 0 | 0 | 68 | 0 | 1550 | 132 | 0
7A06387 | 低合金 | HRB400B | 1663 | 0.00032 |  | 0.00032 |  | 0.002 | 77100 | 0.0024 | 0.0135 | 0.00032 | 0.00031 | 0.0038 | 0.478 | 0.0023 | 0.005 | 0.01 | NULL | 0.033 | 0.0031 | 0.0009 | 0.0008 | 0 | NULL | NULL | NULL | 15 | 0 | 0 | 0 | 0 | 30 | 75 | 0 | 0 | 0 | 0 | 0 | 85 | 0 | 1530 | 132 | 0
7A06386 | 低合金 | HRB400B | 0 | 0.00054 |  | 0.00033 |  | 0.001 | 71550 | 0.0023 | 0.0131 | 0.0003 | 0.00028 | 0.0036 | 0.462 | 0.0025 | 0.007 | 0.014 | NULL | 0.033 | 0.0043 | 0.0021 | 0.0015 | 0 | NULL | NULL | NULL | 15 | 0 | 0 | 0 | 0 | 30 | 50 | 0 | 0 | 0 | 0 | 0 | 78 | 0 | 1470 | 132 | 0
7A06385 | 低合金 | HRB400B | 1618 | 0.00048 |  | 0.00036 |  | 0.002 | 71700 | 0.0024 | 0.0131 | 0.00032 | 0.0002 | 0.0037 | 0.471 | 0.002 | 0.006 | 0.014 | NULL | 0.035 | 0.0035 | 0.0014 | 0.0009 | 0 | NULL | NULL | NULL | 15 | 0 | 0 | 0 | 0 | 31 | 75 | 0 | 0 | 0 | 0 | 0 | 90 | 0 | 1590 | 132 | 0
7A06384 | 低合金 | HRB400B | 1639 | 0.00027 |  | 0.00035 |  | 0.001 | 73000 | 0.0023 | 0.0133 | 0.0003 | 0.00021 | 0.0037 | 0.465 | 0.0021 | 0.007 | 0.014 | NULL | 0.035 | 0.0043 | 0.0021 | 0.0015 | 0 | NULL | NULL | NULL | 16 | 0 | 0 | 0 | 0 | 31 | 75 | 0 | 0 | 0 | 0 | 0 | 85 | 0 | 1560 | 132 | 0
7A06383 | 低合金 | HRB400B | 0 | 0.00036 |  | 0.00035 |  | 0.001 | 77350 | 0.0023 | 0.0133 | 0.00032 | 0.00023 | 0.0037 | 0.465 | 0.0021 | 0.008 | 0.018 | NULL | 0.036 | 0.0043 | 0.0021 | 0.0017 | 0 | NULL | NULL | NULL | 16 | 0 | 0 | 0 | 0 | 31 | 75 | 0 | 0 | 0 | 0 | 0 | 85 | 0 | 1570 | 132 | 0
7A06382 | 低合金 | HRB400B | 1571 | 0.00063 |  | 0.0004 |  | 0.001 | 72100 | 0.0023 | 0.0134 | 0.00035 | 0.00022 | 0.0036 | 0.467 | 0.0021 | 0.007 | 0.017 | NULL | 0.036 | 0.0042 | 0.002 | 0.0015 | 0 | NULL | NULL | NULL | 46 | 0 | 0 | 0 | 0 | 0 | 75 | 0 | 0 | 0 | 0 | 0 | 85 | 0 | 1560 | 132 | 0
7A06381 | 低合金 | HRB400B | 1659 | 0.00097 |  | 0.00026 |  | 0.001 | 72100 | 0.0022 | 0.0131 | 0.0003 | 0.00019 | 0.0035 | 0.452 | 0.0018 | 0.008 | 0.018 | NULL | 0.036 | 0.0041 | 0.0019 | 0.0018 | 0 | NULL | NULL | NULL | 15 | 0 | 0 | 0 | 0 | 31 | 25 | 0 | 0 | 0 | 0 | 0 | 51 | 0 | 1510 | 132 | 0
7A06380 | 低合金 | HRB400B | 1689 | 0.00084 |  | 0.00025 |  | 0.001 | 67700 | 0.0023 | 0.0132 | 0.0003 | 0.00028 | 0.0037 | 0.463 | 0.0023 | 0.005 | 0.015 | NULL | 0.035 | 0.0046 | 0.0024 | 0.0014 | 0 | NULL | NULL | NULL | 13 | 0 | 0 | 0 | 0 | 31 | 25 | 0 | 0 | 0 | 0 | 0 | 58 | 0 | 1520 | 132 | 0
7A06379 | 低合金 | HRB400B | 1672 | 0.00068 |  | 0.00027 |  | 0.001 | 71100 | 0.0023 | 0.0132 | 0.00026 | 0.00022 | 0.0036 | 0.463 | 0.0021 | 0.006 | 0.016 | NULL | 0.034 | 0.0052 | 0.0029 | 0.0017 | 0 | NULL | NULL | NULL | 6 | 0 | 0 | 0 | 0 | 38 | 25 | 0 | 0 | 200 | 0 | 0 | 68 | 0 | 1280 | 132 | 0
7A06378 | 低合金 | HRB400B | 1692 | 0.00091 |  | 0.00019 |  | 0.001 | 70150 | 0.0024 | 0.0136 | 0.00029 | 0.00038 | 0.0038 | 0.48 | 0.0021 | 0.005 | 0.013 | NULL | 0.034 | 0.0037 | 0.0015 | 0.0016 | 0 | NULL | NULL | NULL | 6 | 0 | 0 | 0 | 0 | 39 | 25 | 0 | 0 | 0 | 0 | 0 | 54 | 0 | 1440 | 132 | 0
7A06377 | 低合金 | HRB400B | 1638 | 0.00072 |  | 0.00034 |  | -0.001 | 70150 | 0.0024 | 0.0127 | 0.00032 | 0.00023 | 0.0036 | 0.466 | 0.0026 | 0.007 | 0.016 | NULL | 0.031 | 0.0044 | 0.0022 | 0.002 | 0 | NULL | NULL | NULL | 6 | 0 | 0 | 0 | 0 | 38 | 25 | 0 | 0 | 200 | 0 | 0 | 54 | 0 | 1240 | 132 | 0
7A06376 | 低合金 | HRB400B | 1710 | 0.0007 |  | 0.0002 |  | 0.001 | 73100 | 0.0023 | 0.0128 | 0.00022 | 0.0003 | 0.0035 | 0.457 | 0.0026 | 0.005 | 0.014 | NULL | 0.032 | 0.0039 | 0.0017 | 0.0024 | 0 | NULL | NULL | NULL | 7 | 0 | 0 | 0 | 0 | 39 | 25 | 0 | 0 | 200 | 0 | 0 | 54 | 0 | 1250 | 132 | 0
7A06375 | 低合金 | HRB400B | 1662 | 0.00071 |  | 0.00028 |  | 0.002 | 73550 | 0.0023 | 0.0129 | 0.00028 | 0.0002 | 0.0037 | 0.459 | 0.0027 | 0.005 | 0.014 | NULL | 0.034 | 0.0043 | 0.0021 | 0.0021 | 0 | NULL | NULL | NULL | 6 | 0 | 0 | 0 | 0 | 38 | 25 | 0 | 0 | 200 | 0 | 0 | 68 | 0 | 1200 | 132 | 0
7A06374 | 低合金 | HRB400B | 1638 | 0.00071 |  | 0.00033 |  | 0.001 | 70500 | 0.0023 | 0.0131 | 0.00032 | 0.0002 | 0.0037 | 0.462 | 0.0027 | 0.006 | 0.016 | NULL | 0.032 | 0.0046 | 0.0024 | 0.0019 | 0 | NULL | NULL | NULL | 6 | 0 | 0 | 39 | 0 | 0 | 25 | 0 | 0 | 200 | 0 | 0 | 54 | 0 | 1260 | 132 | 0
7A06373 | 低合金 | HRB400B | 1633 | 0.0007 |  | 0.00036 |  | 0.001 | 71250 | 0.0023 | 0.0129 | 0.00035 | 0.00025 | 0.0037 | 0.459 | 0.0027 | 0.006 | 0.015 | NULL | 0.031 | 0.0043 | 0.0021 | 0.0018 | 0 | NULL | NULL | NULL | 6 | 0 | 0 | 0 | 0 | 39 | 25 | 0 | 0 | 200 | 0 | 0 | 54 | 0 | 1220 | 132 | 0
7A06372 | 低合金 | HRB400B | 1662 | 0.00072 |  | 0.00033 |  | 0.002 | 71450 | 0.0024 | 0.0128 | 0.00034 | 0.00034 | 0.0039 | 0.469 | 0.0033 | 0.006 | 0.016 | NULL | 0.033 | 0.0045 | 0.0022 | 0.0021 | 0 | NULL | NULL | NULL | 7 | 0 | 0 | 0 | 0 | 40 | 25 | 0 | 0 | 200 | 0 | 0 | 54 | 0 | 1260 | 132 | 0
7A06371 | 低合金 | HRB400B | 1689 | 0.00073 |  | 0.00038 |  | 0.002 | 75750 | 0.0023 | 0.0128 | 0.00033 | 0.00027 | 0.0036 | 0.458 | 0.0028 | 0.006 | 0.014 | NULL | 0.034 | 0.0044 | 0.0022 | 0.0022 | 0 | NULL | NULL | NULL | 6 | 0 | 0 | 0 | 0 | 37 | 25 | 0 | 0 | 200 | 0 | 0 | 54 | 0 | 1180 | 132 | 0
7A06370 | 低合金 | HRB400B | 1639 | 0.00067 |  | 0.00034 |  | 0.002 | 71200 | 0.0024 | 0.0127 | 0.00033 | 0.00015 | 0.0037 | 0.464 | 0.0021 | 0.005 | 0.015 | NULL | 0.033 | 0.0059 | 0.0036 | 0.002 | 0 | NULL | NULL | NULL | 6 | 0 | 0 | 0 | 0 | 37 | 25 | 0 | 0 | 200 | 0 | 0 | 68 | 0 | 1160 | 132 | 0
7A06369 | 低合金 | HRB400B | 1679 | 0.00069 |  | 0.00028 |  | 0.002 | 68450 | 0.0023 | 0.0129 | 0.00029 | 0.00021 | 0.0037 | 0.46 | 0.0029 | 0.007 | 0.016 | NULL | 0.035 | 0.0037 | 0.0015 | 0.0016 | 0 | NULL | NULL | NULL | 6 | 0 | 0 | 0 | 0 | 38 | 25 | 0 | 0 | 200 | 0 | 0 | 68 | 0 | 1200 | 132 | 0
7A06368 | 低合金 | HRB400B | 1674 | 0.00078 |  | 0.00025 |  | 0.002 | 70700 | 0.0024 | 0.0132 | 0.00027 | 0.00023 | 0.0037 | 0.475 | 0.0027 | 0.006 | 0.015 | NULL | 0.036 | 0.0045 | 0.0022 | 0.0018 | 0 | NULL | NULL | NULL | 6 | 0 | 0 | 0 | 0 | 38 | 25 | 0 | 0 | 200 | 0 | 0 | 54 | 0 | 1200 | 132 | 0
7A06367 | 低合金 | HRB400B | 1698 | 0.00067 |  | 0.00024 |  | 0.002 | 70600 | 0.0024 | 0.0131 | 0.00023 | 0.00022 | 0.0038 | 0.471 | 0.0021 | 0.005 | 0.014 | NULL | 0.036 | 0.0055 | 0.0032 | 0.0014 | 0 | NULL | NULL | NULL | 6 | 0 | 0 | 0 | 0 | 38 | 25 | 0 | 0 | 200 | 0 | 0 | 68 | 0 | 1200 | 132 | 0
7A06366 | 低合金 | HRB400B | 1662 | 0.00054 |  | 0.00029 |  | 0.002 | 70300 | 0.0024 | 0.0132 | 0.00028 | 0.0003 | 0.0037 | 0.476 | 0.003 | 0.007 | 0.017 | NULL | 0.037 | 0.0045 | 0.0022 | 0.0017 | 0 | NULL | NULL | NULL | 6 | 0 | 0 | 0 | 0 | 40 | 50 | 0 | 0 | 0 | 0 | 0 | 72 | 0 | 1340 | 132 | 0
7A06365 | 低合金 | HRB400B | 1682 | 0.00096 |  | 0.00019 |  | 0.002 | 67750 | 0.0023 | 0.0136 | 0.00024 | 0.0003 | 0.0039 | 0.472 | 0.0029 | 0.006 | 0.014 | NULL | 0.035 | 0.0051 | 0.0028 | 0.0017 | 0 | NULL | NULL | NULL | 7 | 0 | 0 | 0 | 0 | 40 | 0 | 0 | 0 | 0 | 0 | 0 | 44 | 0 | 1430 | 132 | 20
7A06364 | 低合金 | HRB400B | 1678 | 0.00061 |  | 0.00021 |  | 0.001 | 76750 | 0.0024 | 0.0132 | 0.00025 | 0.00025 | 0.0035 | 0.474 | 0.0022 | 0.006 | 0.015 | 0 | 0.035 | 0.0051 | 0.0032 | 0.0022 | 0.001 | NULL | NULL | NULL | 6 | 0 | 0 | 0 | 0 | 36 | 25 | 0 | 0 | 0 | 0 | 0 | 60 | 0 | 1300 | 132 | 0
7A06363 | 低合金 | HRB400B | 1649 | 0.00067 |  | 0.00026 |  | 0.001 | 65150 | 0.0023 | 0.0135 | 0.00031 | 0.00029 | 0.0035 | 0.469 | 0.0026 | 0.005 | 0.015 | 0 | 0.035 | 0.0064 | 0.004 | 0.0027 | 0.001 | NULL | NULL | NULL | 7 | 0 | 0 | 0 | 0 | 40 | 25 | 0 | 0 | 0 | 0 | 0 | 72 | 0 | 1510 | 132 | 0
7A06362 | 低合金 | HRB400B | 1650 | 0.00043 |  | 0.00021 |  | 0.001 | 71600 | 0.0023 | 0.0139 | 0.00026 | 0.00033 | 0.0033 | 0.468 | 0.0027 | 0.007 | 0.019 | 0 | 0.034 | 0.0058 | 0.0036 | 0.006 | 0.002 | NULL | NULL | NULL | 7 | 0 | 0 | 0 | 0 | 40 | 50 | 0 | 0 | 0 | 0 | 0 | 95 | 0 | 1580 | 132 | 0
7A06361 | 低合金 | HRB400B | 1594 | 0.00037 |  | 0.00029 |  | 0.001 | 74900 | 0.0023 | 0.013 | 0.00032 | 0.00018 | 0.0033 | 0.459 | 0.0016 | 0.008 | 0.018 | 0 | 0.035 | 0.0047 | 0.0029 | 0.0033 | 0.001 | NULL | NULL | NULL | 7 | 0 | 0 | 0 | 0 | 40 | 50 | 0 | 0 | 0 | 0 | 0 | 95 | 0 | 1530 | 132 | 0
7A06360 | 低合金 | HRB400B | 1643 | 0.00035 |  | 0.00021 |  | 0.001 | 70650 | 0.0024 | 0.0132 | 0.00029 | 0.00017 | 0.0035 | 0.473 | 0.0021 | 0.01 | 0.019 | 0 | 0.036 | 0.0067 | 0.0041 | 0.0062 | 0.001 | NULL | NULL | NULL | 7 | 0 | 0 | 0 | 0 | 40 | 50 | 0 | 0 | 0 | 0 | 0 | 90 | 0 | 1540 | 132 | 0
7A06359 | 低合金 | HRB400B | 1807 | 0.00041 |  | 0.00021 |  | 0.001 | 72650 | 0.0024 | 0.0131 | 0.00024 | 0.0002 | 0.0034 | 0.473 | 0.0022 | 0.01 | 0.02 | 0 | 0.036 | 0.011 | 0.0113 | 0.0041 | 0.002 | NULL | NULL | NULL | 7 | 0 | 0 | 0 | 0 | 40 | 50 | 0 | 0 | 0 | 0 | 0 | 90 | 0 | 1520 | 132 | 0
7A06358 | 低合金 | HRB400B | 1648 | 0.00066 |  | 0.00018 |  | 0.001 | 72050 | 0.0024 | 0.0131 | 0.00025 | 0.0002 | 0.0036 | 0.472 | 0.0021 | 0.007 | 0.016 | 0 | 0.036 | 0.0057 | 0.0036 | 0.0055 | 0.002 | NULL | NULL | NULL | 7 | 0 | 0 | 0 | 0 | 40 | 50 | 0 | 0 | 0 | 0 | 0 | 75 | 0 | 1420 | 132 | 0
7A06357 | 低合金 | HRB400B | 1671 | 0.00047 |  | 0.00027 |  | 0.001 | 72750 | 0.0023 | 0.013 | 0.00029 | 0.00023 | 0.0035 | 0.459 | 0.0021 | 0.005 | 0.016 | 0 | 0.034 | 0.0045 | 0.0028 | 0.002 | 0.001 | NULL | NULL | NULL | 7 | 0 | 0 | 0 | 0 | 40 | 50 | 0 | 0 | 0 | 0 | 0 | 90 | 0 | 1490 | 132 | 0
7A06356 | 低合金 | HRB400B | 1639 | 0.00052 |  | 0.00026 |  | 0.001 | 73050 | 0.0023 | 0.0135 | 0.0003 | 0.00018 | 0.004 | 0.468 | 0.0018 | 0.005 | 0.016 | 0 | 0.036 | 0.0054 | 0.0034 | 0.003 | 0.001 | NULL | NULL | NULL | 6 | 0 | 0 | 0 | 0 | 40 | 50 | 0 | 0 | 0 | 0 | 0 | 85 | 0 | 1470 | 132 | 0
7A06355 | 低合金 | HRB400B | 0 | 0.00072 |  | 0.00025 |  | 0.001 | 68400 | 0.0023 | 0.0131 | 0.0003 | 0.00018 | 0.0036 | 0.459 | 0.0016 | 0.004 | 0.012 | 0 | 0.034 | 0.0051 | 0.0032 | 0.0021 | 0.001 | NULL | NULL | NULL | 7 | 0 | 0 | 0 | 0 | 40 | 25 | 0 | 0 | 0 | 0 | 0 | 68 | 0 | 1500 | 132 | 0
7A06354 | 低合金 | HRB400B | 0 | 0.00076 |  | 0.00021 |  | 0.001 | 71750 | 0.0022 | 0.0129 | 0.00026 | 0.00017 | 0.0036 | 0.447 | 0.0019 | 0.005 | 0.016 | 0 | 0.034 | 0.0048 | 0.003 | 0.0017 | 0.001 | NULL | NULL | NULL | 6 | 0 | 0 | 0 | 0 | 40 | 25 | 0 | 0 | 0 | 0 | 0 | 60 | 0 | 1470 | 132 | 0
7A06353 | 低合金 | HRB400B | 1652 | 0.00044 |  | 0.00023 |  | 0.001 | 69550 | 0.0023 | 0.0129 | 0.00022 | 0.00018 | 0.0034 | 0.457 | 0.0014 | 0.006 | 0.017 | 0 | 0.035 | 0.0056 | 0.0035 | 0.0022 | 0.001 | NULL | NULL | NULL | 7 | 0 | 0 | 0 | 0 | 40 | 50 | 0 | 0 | 0 | 0 | 0 | 80 | 0 | 1490 | 132 | 0
7A06352 | 低合金 | HRB400B | 1651 | 0.0005 |  | 0.00022 |  | 0 | 68700 | 0.0024 | 0.0131 | 0.00025 | 0.00021 | 0.0037 | 0.473 | 0.0022 | 0.007 | 0.017 | 0 | 0.037 | 0.0048 | 0.003 | 0.0041 | 0.001 | NULL | NULL | NULL | 6 | 0 | 0 | 0 | 0 | 40 | 50 | 0 | 0 | 0 | 0 | 0 | 75 | 0 | 1500 | 132 | 0
7A06351 | 低合金 | HRB400B | 1660 | 0.00051 |  | 0.00029 |  | 0 | 69950 | 0.0023 | 0.0129 | 0.00028 | 0.00021 | 0.0036 | 0.459 | 0.0023 | 0.008 | 0.016 | 0 | 0.036 | 0.0057 | 0.0036 | 0.0056 | 0.001 | NULL | NULL | NULL | 8 | 0 | 0 | 0 | 0 | 40 | 50 | 0 | 0 | 0 | 0 | 0 | 90 | 0 | 1550 | 132 | 0
7A06350 | 低合金 | HRB400B | 0 | 0.00032 |  | 0.00016 |  | 0.001 | 76600 | 0.0024 | 0.013 | 0.00029 | 0.00029 | 0.0037 | 0.47 | 0.0022 | 0.006 | 0.016 | 0 | 0.035 | 0.0053 | 0.0033 | 0.0028 | 0.001 | NULL | NULL | NULL | 7 | 0 | 0 | 0 | 0 | 40 | 50 | 0 | 0 | 0 | 0 | 0 | 85 | 0 | 1450 | 132 | 0
7A06349 | 低合金 | HRB400B | 1645 | 0.00028 |  | 0.00031 |  | 0.001 | 73150 | 0.0023 | 0.0128 | 0.00034 | 0.00035 | 0.0037 | 0.457 | 0.0023 | 0.008 | 0.016 | 0 | 0.036 | 0.005 | 0.0031 | 0.0041 | 0.001 | NULL | NULL | NULL | 7 | 0 | 0 | 0 | 0 | 40 | 50 | 0 | 0 | 0 | 0 | 0 | 90 | 0 | 1450 | 132 | 0
7A06348 | 低合金 | HRB400B | 1704 | 0.00049 |  | 0.00029 |  | 0.001 | 71500 | 0.0023 | 0.0133 | 0.00029 | 0.0003 | 0.0039 | 0.466 | 0.0022 | 0.008 | 0.014 | 0 | 0.036 | 0.0056 | 0.0035 | 0.0047 | 0.001 | NULL | NULL | NULL | 7 | 0 | 0 | 0 | 0 | 40 | 25 | 0 | 0 | 0 | 0 | 0 | 85 | 0 | 1450 | 132 | 0
7A06347 | 低合金 | HRB400B | 1659 | 0.00052 |  | 0.0003 |  | 0.002 | 75500 | 0.0023 | 0.0133 | 0.00028 | 0.00023 | 0.0037 | 0.466 | 0.0021 | 0.008 | 0.016 | 0 | 0.036 | 0.0056 | 0.0035 | 0.0048 | 0.001 | NULL | NULL | NULL | 7 | 0 | 0 | 0 | 0 | 40 | 50 | 0 | 0 | 0 | 0 | 0 | 80 | 0 | 1450 | 132 | 0
7A06346 | 低合金 | HRB400D | 1649 | 0.00106 |  | 0.00019 |  | 0.001 | 74050 | 0.0024 | 0.0133 | 0.00031 | 0.00021 | 0.0039 | 0.476 | 0.0022 | 0.008 | 0.016 | 0 | 0.034 | 0.0058 | 0.0036 | 0.0043 | 0.001 | NULL | NULL | NULL | 15 | 0 | 0 | 0 | 0 | 30 | 25 | 0 | 0 | 0 | 0 | 0 | 51 | 0 | 1600 | 132 | 0
7A06345 | 低合金 | HRB400D | 1666 | 0.00079 |  | 0.00024 |  | 0.001 | 76550 | 0.0023 | 0.0128 | 0.00034 | 0.00025 | 0.0038 | 0.456 | 0.0024 | 0.004 | 0.016 | 0 | 0.031 | 0.0046 | 0.0029 | 0.0019 | 0.001 | NULL | NULL | NULL | 13 | 0 | 0 | 0 | 0 | 30 | 25 | 0 | 0 | 0 | 0 | 0 | 56 | 0 | 1450 | 132 | 0
7A06344 | 低合金 | HRB400D | 1732 | 0.00031 |  | 0.00042 |  | 0.001 | 73050 | 0.0022 | 0.0143 | 0.00038 | 0.0002 | 0.0036 | 0.469 | 0.0015 | 0.006 | 0.012 | 0 | 0.031 | 0.0045 | 0.0028 | 0.0014 | 0.001 | NULL | NULL | NULL | 40 | 0 | 0 | 0 | 0 | 0 | 75 | 0 | 0 | 0 | 0 | 0 | 85 | 0 | 1530 | 132 | 0
7A06343 | 低合金 | HRB400D | 1726 | 0.00088 |  | 0.00042 |  | 0.001 | 71400 | 0.0024 | 0.0146 | 0.00034 | 0.00018 | 0.0039 | 0.495 | 0.0016 | 0.009 | 0.011 | 0 | 0.032 | 0.0047 | 0.0029 | 0.0023 | 0.001 | NULL | NULL | NULL | 40 | 0 | 0 | 0 | 0 | 0 | 50 | 0 | 0 | 0 | 0 | 0 | 60 | 0 | 1510 | 132 | 0
7A06342 | 低合金 | HRB400D | 1678 | 0.00067 |  | 0.00035 |  | 0.002 | 68250 | 0.0023 | 0.0131 | 0.00029 | 0.00025 | 0.0036 | 0.461 | 0.0022 | 0.008 | 0.013 | 0 | 0.033 | 0.005 | 0.0031 | 0.0037 | 0.001 | NULL | NULL | NULL | 13 | 0 | 0 | 0 | 0 | 30 | 25 | 0 | 0 | 0 | 0 | 0 | 68 | 0 | 1480 | 132 | 0
7A06341 | 低合金 | HRB400D | 1670 | 0.00066 |  | 0.00028 |  | 0.002 | 73600 | 0.0022 | 0.0133 | 0.00031 | 0.00026 | 0.0039 | 0.456 | 0.0028 | 0.01 | 0.013 | 0 | 0.034 | 0.0047 | 0.003 | 0.0028 | 0.001 | NULL | NULL | NULL | 13 | 0 | 0 | 0 | 0 | 30 | 25 | 0 | 0 | 0 | 0 | 0 | 68 | 0 | 1510 | 132 | 0
7A06340 | 低合金 | HRB400D | 1670 | 0.00074 |  | 0.00024 |  | 0.001 | 73650 | 0.0024 | 0.0131 | 0.00034 | 0.00034 | 0.0038 | 0.472 | 0.0022 | 0.008 | 0.012 | 0 | 0.033 | 0.0054 | 0.0034 | 0.0029 | 0.001 | NULL | NULL | NULL | 13 | 0 | 0 | 0 | 0 | 30 | 25 | 0 | 0 | 0 | 0 | 0 | 60 | 0 | 1440 | 132 | 0
7A06339 | 低合金 | HRB400D | 1656 | 0.00106 |  | 0.00023 |  | 0.001 | 71200 | 0.0024 | 0.014 | 0.00032 | 0.00023 | 0.0041 | 0.487 | 0.0021 | 0.008 | 0.015 | 0 | 0.032 | 0.005 | 0.0031 | 0.0036 | 0.001 | NULL | NULL | NULL | 14 | 0 | 0 | 0 | 0 | 30 | 0 | 0 | 0 | 0 | 0 | 0 | 44 | 0 | 1580 | 132 | 20
7A06338 | 低合金 | HRB400D | 1661 | 0.00095 |  | 0.00024 |  | 0.001 | 73900 | 0.0023 | 0.0133 | 0.00033 | 0.00028 | 0.0037 | 0.465 | 0.0022 | 0.009 | 0.017 | 0 | 0.034 | 0.0056 | 0.0035 | 0.0037 | 0.001 | NULL | NULL | NULL | 13 | 0 | 0 | 0 | 0 | 30 | 0 | 0 | 0 | 0 | 0 | 0 | 44 | 0 | 1540 | 132 | 20
7A06337 | 低合金 | HRB400D | 1683 | 0.00045 |  | 0.00026 |  | 0.002 | 71400 | 0.0024 | 0.013 | 0.00029 | 0.00035 | 0.0038 | 0.469 | 0.002 | 0.005 | 0.015 | 0 | 0.033 | 0.0046 | 0.0029 | 0.0023 | 0.001 | NULL | NULL | NULL | 13 | 0 | 0 | 0 | 0 | 30 | 50 | 0 | 0 | 0 | 0 | 0 | 75 | 0 | 1470 | 132 | 0
7A06336 | 低合金 | HRB400D | 1667 | 0.00073 |  | 0.00021 |  | 0.002 | 70100 | 0.0024 | 0.013 | 0.00026 | 0.00023 | 0.0035 | 0.468 | 0.0017 | 0.004 | 0.016 | 0 | 0.032 | 0.0055 | 0.0035 | 0.0016 | 0.001 | NULL | NULL | NULL | 13 | 0 | 0 | 0 | 0 | 30 | 25 | 0 | 0 | 200 | 0 | 0 | 68 | 0 | 1280 | 132 | 0
7A06335 | 低合金 | HRB400D | 1668 | 0.00075 |  | 0.00025 |  | 0.001 | 72200 | 0.0024 | 0.0138 | 0.00026 | 0.00023 | 0.004 | 0.483 | 0.0016 | 0.007 | 0.017 | 0 | 0.033 | 0.0052 | 0.0033 | 0.0026 | 0.001 | NULL | NULL | NULL | 41 | 0 | 0 | 0 | 0 | 0 | 50 | 0 | 0 | 0 | 0 | 0 | 85 | 0 | 1530 | 132 | 0
7A06334 | 低合金 | HRB400B | 1667 | 0.00084 |  | 0.00028 |  | 0.001 | 69900 | 0.0024 | 0.0128 | 0.00027 | 0.00029 | 0.0036 | 0.467 | 0.0025 | 0.006 | 0.014 | NULL | 0.034 | 0.0043 | 0.0021 | 0.0016 | 0 | NULL | NULL | NULL | 6 | 0 | 0 | 0 | 0 | 38 | 25 | 0 | 0 | 200 | 0 | 0 | 54 | 0 | 1200 | 132 | 0
7A06333 | 低合金 | HRB400B | 1663 | 0.00066 |  | 0.00021 |  | 0.001 | 71850 | 0.0023 | 0.0129 | 0.00025 | 0.00019 | 0.0037 | 0.458 | 0.0023 | 0.006 | 0.014 | NULL | 0.033 | 0.0044 | 0.0021 | 0.0017 | 0 | NULL | NULL | NULL | 6 | 0 | 0 | 38 | 0 | 0 | 25 | 0 | 0 | 200 | 0 | 0 | 68 | 0 | 1240 | 132 | 0
7A06332 | 低合金 | HRB400B | 1636 | 0.00074 |  | 0.0003 |  | 0.001 | 71800 | 0.0023 | 0.0131 | 0.00031 | 0.00022 | 0.0037 | 0.463 | 0.0027 | 0.007 | 0.016 | NULL | 0.033 | 0.0042 | 0.002 | 0.0016 | 0 | NULL | NULL | NULL | 6 | 0 | 0 | 0 | 0 | 38 | 25 | 0 | 0 | 200 | 0 | 0 | 54 | 0 | 1240 | 132 | 0
7A06331 | 低合金 | HRB400B | 1640 | 0.0007 |  | 0.00025 |  | 0.001 | 73400 | 0.0023 | 0.0134 | 0.00029 | 0.00021 | 0.0038 | 0.467 | 0.0024 | 0.007 | 0.015 | NULL | 0.032 | 0.0052 | 0.0029 | 0.0018 | 0 | NULL | NULL | NULL | 6 | 0 | 0 | 0 | 0 | 38 | 25 | 0 | 0 | 200 | 0 | 0 | 54 | 0 | 1280 | 132 | 0
7A06330 | 低合金 | HRB400B | 0 | 0.00077 |  | 0.00023 |  | 0.001 | 75550 | 0.0023 | 0.013 | 0.00023 | 0.00028 | 0.0033 | 0.46 | 0.0025 | 0.006 | 0.014 | NULL | 0.033 | 0.0045 | 0.0023 | 0.0022 | 0 | NULL | NULL | NULL | 6 | 0 | 0 | 0 | 0 | 38 | 25 | 0 | 0 | 200 | 0 | 0 | 51 | 0 | 1220 | 132 | 0
7A06329 | 低合金 | HRB400B | 1639 | 0.00065 |  | 0.0003 |  | 0.001 | 73300 | 0.0022 | 0.013 | 0.00035 | 0.00018 | 0.0036 | 0.45 | 0.0022 | 0.006 | 0.014 | NULL | 0.033 | 0.2469 | 0.1973 | 0.0022 | 0 | NULL | NULL | NULL | 6 | 0 | 0 | 0 | 0 | 38 | 25 | 0 | 0 | 200 | 0 | 0 | 68 | 0 | 1220 | 132 | 0
7A06328 | 低合金 | HRB400B | 1648 | 0.00072 |  | 0.00031 |  | 0.001 | 71550 | 0.0024 | 0.0131 | 0.00029 | 0.00017 | 0.0036 | 0.471 | 0.0018 | 0.006 | 0.013 | NULL | 0.035 | 0.0047 | 0.0024 | 0.0023 | 0 | NULL | NULL | NULL | 7 | 0 | 0 | 0 | 0 | 40 | 25 | 0 | 0 | 200 | 0 | 0 | 54 | 0 | 1330 | 132 | 0
7A06327 | 低合金 | HRB400B | 1667 | 0.00079 |  | 0.00023 |  | 0.001 | 73850 | 0.0022 | 0.013 | 0.00023 | 0.00018 | 0.0038 | 0.45 | 0.0021 | 0.005 | 0.012 | NULL | 0.036 | 0.0046 | 0.0023 | 0.0017 | 0 | NULL | NULL | NULL | 6 | 0 | 0 | 0 | 0 | 38 | 25 | 0 | 0 | 200 | 0 | 0 | 54 | 0 | 1220 | 132 | 0
7A06326 | 低合金 | HRB400B | 1640 | 0.0008 |  | 0.0003 |  | 0.002 | 70050 | 0.0023 | 0.0128 | 0.00029 | 0.0002 | 0.0035 | 0.457 | 0.0022 | 0.006 | 0.013 | NULL | 0.034 | 0.0045 | 0.0022 | 0.002 | 0 | NULL | NULL | NULL | 6 | 0 | 0 | 0 | 0 | 38 | 25 | 0 | 0 | 200 | 0 | 0 | 54 | 0 | 1220 | 132 | 0
7A06325 | 低合金 | HRB400B | 0 | 0.00074 |  | 0.00028 |  | 0.002 | 72150 | 0.0023 | 0.0131 | 0.00027 | 0.00024 | 0.0036 | 0.461 | 0.0022 | 0.005 | 0.013 | NULL | 0.035 | 0.004 | 0.0018 | 0.0024 | 0 | NULL | NULL | NULL | 6 | 0 | 0 | 0 | 0 | 38 | 25 | 0 | 0 | 200 | 0 | 0 | 54 | 0 | 1220 | 132 | 0
7A06324 | 低合金 | HRB400B | 1642 | 0.00076 |  | 0.00027 |  | 0.002 | 74450 | 0.0024 | 0.0136 | 0.0003 | 0.00027 | 0.0039 | 0.48 | 0.0024 | 0.006 | 0.012 | NULL | 0.034 | 0.0046 | 0.0023 | 0.0017 | 0 | NULL | NULL | NULL | 7 | 0 | 0 | 0 | 0 | 41 | 25 | 0 | 0 | 200 | 0 | 0 | 68 | 0 | 1300 | 132 | 0
7A06323 | 低合金 | HRB400B | 1632 | 0.0011 |  | 0.0003 |  | 0.001 | 74300 | 0.0024 | 0.0135 | 0.0003 | 0.00016 | 0.0039 | 0.478 | 0.0021 | 0.005 | 0.013 | NULL | 0.034 | 0.0044 | 0.0021 | 0.0022 | 0 | NULL | NULL | NULL | 6 | 0 | 0 | 0 | 0 | 38 | 25 | 0 | 0 | 200 | 0 | 0 | 54 | 0 | 1220 | 132 | 0
7A06322 | 低合金 | HRB400B | 0 | 0.00076 |  | 0.00014 |  | 0.001 | 71250 | 0.0024 | 0.0128 | 0.00026 | 0.0002 | 0.0036 | 0.466 | 0.0022 | 0.005 | 0.012 | NULL | 0.033 | 0.0046 | 0.0024 | 0.0022 | 0 | NULL | NULL | NULL | 6 | 0 | 0 | 0 | 0 | 41 | 0 | 0 | 0 | 200 | 0 | 0 | 54 | 0 | 1260 | 132 | 20
7A06321 | 低合金 | HRB400B | 1663 | 0.00073 |  | 0.00023 |  | 0.001 | 76950 | 0.0024 | 0.0135 | 0.00026 | 0.00021 | 0.004 | 0.478 | 0.0021 | 0.005 | 0.011 | NULL | 0.034 | 0.0065 | 0.0042 | 0.0029 | 0 | NULL | NULL | NULL | 6 | 0 | 0 | 0 | 0 | 38 | 25 | 0 | 0 | 200 | 0 | 0 | 51 | 0 | 1220 | 132 | 0
7A06320 | 低合金 | HRB400B | 1666 | 0.00035 |  | 0.00029 |  | 0.001 | 70600 | 0.0023 | 0.0133 | 0.00031 | 0.00026 | 0.0034 | 0.464 | 0.0018 | 0.005 | 0.011 | NULL | 0.033 | 0.1482 | 0.1188 | 0.0028 | 0 | NULL | NULL | NULL | 0 | 0 | 0 | 0 | 0 | 50 | 50 | 0 | 0 | 200 | 0 | 0 | 96 | 0 | 1350 | 88 | 0
7A06319 | 低合金 | HRB400B | 1656 | 0.00059 |  | 0.00025 |  | 0.001 | 73950 | 0.0023 | 0.0132 | 0.00029 | 0.00017 | 0.0036 | 0.461 | 0.0014 | 0.005 | 0.011 | NULL | 0.033 | 0.0043 | 0.0021 | 0.0023 | 0 | NULL | NULL | NULL | 0 | 0 | 0 | 0 | 0 | 50 | 50 | 0 | 0 | 200 | 0 | 0 | 85 | 0 | 1310 | 88 | 0
7A06318 | 低合金 | HRB400B | 1637 | 0.00058 |  | 0.00029 |  | 0.001 | 72400 | 0.0023 | 0.0128 | 0.00031 | 0.00026 | 0.0034 | 0.455 | 0.0019 | 0.006 | 0.011 | NULL | 0.031 | 0.0044 | 0.0022 | 0.002 | 0 | NULL | NULL | NULL | 0 | 0 | 0 | 0 | 0 | 50 | 50 | 0 | 0 | 200 | 0 | 0 | 85 | 0 | 1340 | 88 | 0
7A06317 | 低合金 | HRB400B | 1618 | 0.0005 |  | 0.00026 |  | 0.001 | 76600 | 0.0024 | 0.0135 | 0.0003 | 0.00018 | 0.0036 | 0.477 | 0.0019 | 0.007 | 0.014 | NULL | 0.033 | 0.0049 | 0.0027 | 0.0027 | 0 | NULL | NULL | NULL | 0 | 0 | 0 | 0 | 0 | 47 | 50 | 0 | 0 | 200 | 0 | 0 | 90 | 0 | 1240 | 88 | 0
7A06316 | 低合金 | HRB400B | 1631 | 0.00046 |  | 0.00027 |  | 0.001 | 74000 | 0.0023 | 0.0131 | 0.0003 | 0.00023 | 0.0035 | 0.461 | 0.0022 | 0.007 | 0.014 | NULL | 0.032 | 0.0035 | 0.0013 | 0.0017 | 0 | NULL | NULL | NULL | 0 | 0 | 0 | 0 | 0 | 48 | 50 | 0 | 0 | 200 | 0 | 0 | 90 | 0 | 1320 | 88 | 0
7A06315 | 低合金 | HRB400B | 1633 | 0.0005 |  | 0.00028 |  | 0.001 | 71150 | 0.0024 | 0.013 | 0.00033 | 0.00026 | 0.0035 | 0.469 | 0.0024 | 0.007 | 0.013 | NULL | 0.031 | 0.0034 | 0.0012 | 0.0019 | 0 | NULL | NULL | NULL | 0 | 0 | 0 | 0 | 0 | 50 | 50 | 0 | 0 | 200 | 0 | 0 | 90 | 0 | 1340 | 88 | 0
7A06314 | 低合金 | HRB400B | 1664 | 0.00037 |  | 0.0003 |  | 0.001 | 75900 | 0.0023 | 0.0129 | 0.00036 | 0.00032 | 0.0036 | 0.457 | 0.0021 | 0.006 | 0.011 | NULL | 0.034 | 0.0043 | 0.002 | 0.0018 | 0 | NULL | NULL | NULL | 0 | 0 | 0 | 0 | 0 | 50 | 50 | 0 | 0 | 200 | 0 | 0 | 93 | 0 | 1340 | 88 | 0
7A06313 | 低合金 | HRB400B | 1710 | 0.00054 |  | 0.00026 |  | 0.001 | 74200 | 0.0023 | 0.0132 | 0.00031 | 0.0003 | 0.0035 | 0.463 | 0.0021 | 0.005 | 0.011 | NULL | 0.034 | 0.0035 | 0.0013 | 0.0017 | 0 | NULL | NULL | NULL | 0 | 0 | 0 | 0 | 0 | 50 | 50 | 0 | 0 | 200 | 0 | 0 | 85 | 0 | 1330 | 88 | 0
7A06312 | 低合金 | HRB400B | 1693 | 0.00056 |  | 0.00031 |  | 0.001 | 76150 | 0.0023 | 0.0133 | 0.00035 | 0.00031 | 0.0035 | 0.464 | 0.0021 | 0.005 | 0.011 | NULL | 0.034 | 0.0112 | 0.0086 | 0.0028 | 0 | NULL | NULL | NULL | 0 | 0 | 0 | 0 | 0 | 47 | 50 | 0 | 0 | 200 | 0 | 0 | 80 | 0 | 1200 | 88 | 0
7A06311 | 低合金 | HRB400B | 1671 | 0.00044 |  | 0.00026 |  | 0.001 | 71900 | 0.0023 | 0.0129 | 0.00038 | 0.00032 | 0.0034 | 0.457 | 0.002 | 0.006 | 0.012 | NULL | 0.034 | 0.0043 | 0.0021 | 0.0021 | 0 | NULL | NULL | NULL | 0 | 0 | 0 | 0 | 0 | 47 | 50 | 0 | 0 | 200 | 0 | 0 | 95 | 0 | 1250 | 88 | 0
7A06310 | 低合金 | HRB400B | 1650 | 0.00027 |  | 0.00035 |  | 0.001 | 71500 | 0.0024 | 0.013 | 0.00038 | 0.00039 | 0.0034 | 0.47 | 0.0021 | 0.005 | 0.011 | NULL | 0.034 | 0.0042 | 0.002 | 0.0021 | 0 | NULL | NULL | NULL | 0 | 0 | 0 | 0 | 0 | 50 | 50 | 0 | 0 | 200 | 0 | 0 | 94 | 0 | 1380 | 88 | 0
7A06309 | 低合金 | HRB400B | 1642 | 0.00045 |  | 0.00043 |  | 0.001 | 74350 | 0.0023 | 0.0132 | 0.00042 | 0.00034 | 0.0035 | 0.462 | 0.0021 | 0.004 | 0.011 | NULL | 0.036 | 0.0041 | 0.0019 | 0.0019 | 0 | NULL | NULL | NULL | 0 | 0 | 0 | 0 | 0 | 50 | 50 | 0 | 0 | 200 | 0 | 0 | 92 | 0 | 1340 | 88 | 0
7A06308 | 低合金 | HRB400B | 1676 | 0.00051 |  | 0.00036 |  | 0.001 | 76800 | 0.0023 | 0.0131 | 0.00039 | 0.00028 | 0.0035 | 0.461 | 0.002 | 0.005 | 0.013 | NULL | 0.034 | 0.0045 | 0.0023 | 0.0021 | 0 | NULL | NULL | NULL | 8 | 0 | 0 | 0 | 0 | 41 | 50 | 0 | 0 | 200 | 0 | 0 | 90 | 0 | 1380 | 88 | 0
7A06307 | 低合金 | HRB400B | 1684 | 0.00072 |  | 0.00034 |  | 0.001 | 76950 | 0.0023 | 0.0127 | 0.00033 | 0.00034 | 0.0034 | 0.455 | 0.0023 | 0.007 | 0.013 | NULL | 0.034 | 0.0043 | 0.0021 | 0.002 | 0 | NULL | NULL | NULL | 7 | 0 | 0 | 0 | 0 | 40 | 25 | 0 | 0 | 200 | 0 | 0 | 73 | 0 | 1260 | 88 | 0
7A06306 | 低合金 | HRB400B | 1660 | 0.0005 |  | 0.00034 |  | 0.001 | 74100 | 0.0023 | 0.0136 | 0.00037 | 0.00034 | 0.0037 | 0.47 | 0.0023 | 0.006 | 0.013 | NULL | 0.036 | 0.0047 | 0.0024 | 0.002 | 0 | NULL | NULL | NULL | 7 | 0 | 0 | 0 | 0 | 40 | 50 | 0 | 0 | 200 | 0 | 0 | 85 | 0 | 1320 | 88 | 0
7A06305 | 低合金 | HRB400B | 1686 | 0.00062 |  | 0.00024 |  | 0.001 | 74500 | 0.0024 | 0.0133 | 0.00028 | 0.0003 | 0.0037 | 0.475 | 0.0024 | 0.005 | 0.014 | NULL | 0.036 | 0.0043 | 0.002 | 0.0023 | 0 | NULL | NULL | NULL | 6 | 0 | 0 | 0 | 0 | 39 | 25 | 0 | 0 | 0 | 0 | 0 | 85 | 0 | 1455 | 88 | 0
7A06304 | 低合金 | HRB400B | 1666 | 0.00066 |  | 0.00027 |  | 0.001 | 72300 | 0.0023 | 0.0132 | 0.00029 | 0.00024 | 0.0036 | 0.463 | 0.0023 | 0.006 | 0.014 | NULL | 0.035 | 0.0039 | 0.0017 | 0.0015 | 0 | NULL | NULL | NULL | 6 | 0 | 0 | 0 | 0 | 40 | 25 | 0 | 0 | 0 | 0 | 0 | 85 | 0 | 1480 | 88 | 0
7A06303 | 低合金 | HRB400B | 1671 | 0.00069 |  | 0.00033 |  | 0.002 | 72300 | 0.0024 | 0.0129 | 0.00029 | 0.00021 | 0.0035 | 0.468 | 0.0022 | 0.006 | 0.014 | 0 | 0.035 | 0.006 | 0.0037 | 0 | 0 | NULL | NULL | NULL | 6 | 0 | 0 | 0 | 0 | 40 | 25 | 0 | 0 | 0 | 0 | 0 | 68 | 0 | 1445 | 88 | 0
7A06302 | 低合金 | HRB400B | 1679 | 0.00081 |  | 0.00032 |  | 0.002 | 71700 | 0.0024 | 0.0134 | 0.00038 | 0.00031 | 0.0036 | 0.476 | 0.0022 | 0.006 | 0.012 | 0 | 0.034 | 0.0055 | 0.0034 | 0 | 0.001 | NULL | NULL | NULL | 6 | 0 | 0 | 0 | 0 | 40 | 0 | 0 | 0 | 0 | 0 | 0 | 68 | 0 | 1520 | 88 | 20
7A06301 | 低合金 | HRB400B | 1683 | 0.00065 |  | 0.00038 |  | 0.002 | 74650 | 0.0024 | 0.0134 | 0.00037 | 0.00028 | 0.0036 | 0.475 | 0.0022 | 0.006 | 0.013 | 0 | 0.033 | 0.0058 | 0.0036 | 0 | 0 | NULL | NULL | NULL | 6 | 0 | 0 | 0 | 0 | 40 | 25 | 0 | 0 | 0 | 0 | 0 | 85 | 0 | 3010 | 88 | 0
7A06300 | 低合金 | HRB400B | 1668 | 0.00085 |  | 0.00022 |  | 0.002 | 76000 | 0.0022 | 0.0131 | 0.00031 | 0.00024 | 0.0035 | 0.451 | 0.0022 | 0.008 | 0.015 | 0 | 0.033 | 0.0069 | 0.0043 | 0 | 0.001 | NULL | NULL | NULL | 6 | 0 | 0 | 0 | 0 | 40 | 0 | 0 | 0 | 0 | 0 | 0 | 68 | 0 | 1532 | 88 | 20
7A06299 | 低合金 | HRB400B | 1672 | 0.00074 |  | 0.00022 |  | 0.001 | 75350 | 0.0024 | 0.013 | 0.0003 | 0.00021 | 0.0034 | 0.47 | 0.0022 | 0.005 | 0.015 | 0 | 0.035 | 0.0054 | 0.0034 | 0.001 | 0 | NULL | NULL | NULL | 6 | 0 | 0 | 0 | 0 | 40 | 25 | 0 | 0 | 0 | 0 | 0 | 68 | 0 | 1525 | 88 | 0
7A06298 | 低合金 | HRB400B | 1664 | 0.00094 |  | 0.00027 |  | 0.001 | 73600 | 0.0024 | 0.0131 | 0.00031 | 0.0002 | 0.0034 | 0.471 | 0.0018 | 0.008 | 0.013 | 0 | 0.036 | 0.0069 | 0.0043 | 0 | 0 | NULL | NULL | NULL | 6 | 0 | 0 | 0 | 0 | 39 | 0 | 0 | 0 | 0 | 0 | 0 | 51 | 0 | 1413 | 88 | 20
7A06297 | 低合金 | HRB400D | 1682 | 0.00075 |  | 0.00025 |  | 0.001 | 70700 | 0.0023 | 0.0131 | 0.00032 | 0.00025 | 0.0032 | 0.46 | 0.0019 | 0.007 | 0.014 | 0 | 0.031 | 0.0052 | 0.0032 | 0 | 0.001 | NULL | NULL | NULL | 12 | 0 | 0 | 0 | 0 | 30 | 25 | 0 | 0 | 0 | 0 | 0 | 68 | 0 | 1518 | 88 | 0
7A06296 | 低合金 | HRB400D | 1669 | 0.00075 |  | 0.00021 |  | 0.001 | 73750 | 0.0024 | 0.0133 | 0.0003 | 0.00021 | 0.0037 | 0.473 | 0.002 | 0.007 | 0.014 | 0 | 0.031 | 0.0051 | 0.0032 | 0 | 0 | NULL | NULL | NULL | 12 | 0 | 0 | 0 | 0 | 30 | 25 | 0 | 0 | 0 | 0 | 0 | 68 | 0 | 3043 | 88 | 0
7A06295 | 低合金 | HRB400D | 1676 | 0.00074 |  | 0.00025 |  | 0.002 | 73950 | 0.0024 | 0.0133 | 0.00032 | 0.0002 | 0.0036 | 0.474 | 0.002 | 0.01 | 0.015 | 0 | 0.032 | 0.006 | 0.0037 | 0 | 0.001 | NULL | NULL | NULL | 12 | 0 | 0 | 0 | 0 | 30 | 25 | 0 | 0 | 0 | 0 | 0 | 68 | 0 | 1454 | 88 | 0
7A06294 | 低合金 | HRB400B | 1688 | 0.00064 |  | 0.00023 |  | 0.002 | 72350 | 0.0023 | 0.0129 | 0.00031 | 0.00025 | 0.0035 | 0.457 | 0.0022 | 0.007 | 0.012 | 0 | 0.032 | 0.0052 | 0.0032 | 0 | 0 | NULL | NULL | NULL | 6 | 0 | 0 | 0 | 0 | 40 | 25 | 0 | 0 | 0 | 0 | 0 | 85 | 0 | 1551 | 88 | 0
7A06293 | 低合金 | HRB400B | 1713 | 0.00033 |  | 0.00028 |  | 0.001 | 74650 | 0.0023 | 0.0132 | 0.0003 | 0.00028 | 0.0034 | 0.463 | 0.0022 | 0.008 | 0.012 | 0 | 0.036 | 0.0061 | 0.0038 | 0 | 0 | NULL | NULL | NULL | 46 | 0 | 0 | 0 | 0 | 0 | 75 | 0 | 0 | 0 | 0 | 0 | 102 | 0 | 1536 | 88 | 0
7A06292 | 低合金 | HRB400D | 1656 | 0.00092 |  | 0.00032 |  | 0.002 | 74450 | 0.0024 | 0.0135 | 0.00038 | 0.00017 | 0.0038 | 0.477 | 0.0021 | 0.01 | 0.013 | 0 | 0.031 | 0.0061 | 0.0038 | 0 | 0.001 | NULL | NULL | NULL | 12 | 0 | 0 | 0 | 0 | 30 | 0 | 0 | 0 | 0 | 0 | 0 | 51 | 0 | 1518 | 88 | 20
7A06291 | 低合金 | HRB400D | 1698 | 0.00067 |  | 0.00029 |  | 0.001 | 74950 | 0.0024 | 0.0133 | 0.0003 | 0.00029 | 0.0034 | 0.473 | 0.002 | 0.006 | 0.013 | 0 | 0.03 | 0.006 | 0.0037 | 0 | 0.001 | NULL | NULL | NULL | 12 | 0 | 0 | 0 | 0 | 30 | 25 | 0 | 0 | 0 | 0 | 0 | 85 | 0 | 1460 | 88 | 0
7A06290 | 低合金 | HRB400D | 1677 | 0.00258 |  | 0.0003 |  | 0.002 | 73700 | 0.0023 | 0.0131 | 0.00031 | 0.00018 | 0.0035 | 0.459 | 0.0018 | 0.008 | 0.015 | 0 | 0.03 | 0.0061 | 0.0038 | 0 | 0.001 | NULL | NULL | NULL | 12 | 0 | 0 | 0 | 0 | 30 | 25 | 0 | 0 | 0 | 0 | 0 | 68 | 0 | 1487 | 88 | 0
7A06289 | 低合金 | HRB400D | 1728 | 0.00025 |  | 0.00026 |  | 0.036 | 72350 | 0.0024 | 0.0135 | 0.00028 | 0.00025 | 0.0039 | 0.477 | 0.0017 | 0.008 | 0.013 | 0 | 0.034 | 0.0514 | 0.0434 | 0 | 0.001 | NULL | NULL | NULL | 42 | 0 | 0 | 0 | 0 | 0 | 50 | 0 | 0 | 0 | 0 | 0 | 92 | 0 | 1500 | 132 | 0
7A06288 | 低合金 | HRB400B | 1671 | 0.00029 |  | 0.00026 |  | 0.003 | 72300 | 0.0023 | 0.014 | 0.00026 | 0.00029 | 0.0041 | 0.475 | 0.002 | 0.005 | 0.013 | 0 | 0.035 | 0.0055 | 0.0034 | 0 | 0 | NULL | NULL | NULL | 6 | 0 | 0 | 0 | 0 | 40 | 75 | 0 | 0 | 0 | 0 | 0 | 85 | 0 | 1500 | 132 | 0
7A06287 | 低合金 | HRB400B | 1668 | 0.00065 |  | 0.00035 |  | 0.001 | 64100 | 0.0023 | 0.0133 | 0.00034 | 0.00031 | 0.0039 | 0.464 | 0.0022 | 0.009 | 0.013 | 0 | 0.033 | 0.0055 | 0.0034 | 0 | 0.001 | NULL | NULL | NULL | 7 | 0 | 0 | 0 | 0 | 40 | 25 | 0 | 0 | 0 | 0 | 0 | 68 | 0 | 1490 | 132 | 0
7A06286 | 低合金 | HRB400B | 1680 | 0.00079 |  | 0.00021 |  | 0.001 | 73700 | 0.0024 | 0.0129 | 0.00031 | 0.0002 | 0.0033 | 0.467 | 0.0017 | 0.005 | 0.013 | 0 | 0.032 | 0.0047 | 0.0029 | 0 | 0 | NULL | NULL | NULL | 5 | 0 | 0 | 0 | 0 | 40 | 25 | 0 | 0 | 0 | 0 | 0 | 58 | 0 | 1400 | 132 | 0
7A06285 | 低合金 | HRB400B | 1659 | 0.00065 |  | 0.00026 |  | 0.001 | 70350 | 0.0024 | 0.0131 | 0.00032 | 0.00023 | 0.0036 | 0.471 | 0.002 | 0.004 | 0.013 | 0 | 0.034 | 0.0049 | 0.0031 | 0 | 0.001 | NULL | NULL | NULL | 6 | 0 | 0 | 0 | 0 | 36 | 25 | 0 | 0 | 0 | 0 | 0 | 60 | 0 | 1370 | 132 | 0
7A06284 | 低合金 | HRB400B | 1659 | 0.00103 |  | 0.0002 |  | 0.001 | 66600 | 0.0023 | 0.013 | 0.00029 | 0.00021 | 0.0035 | 0.461 | 0.0027 | 0.007 | 0.016 | 0 | 0.033 | 0.0052 | 0.0032 | 0 | 0.001 | NULL | NULL | NULL | 7 | 0 | 0 | 0 | 0 | 40 | 0 | 0 | 0 | 0 | 0 | 0 | 34 | 0 | 1520 | 132 | 20
7A06283 | 低合金 | HRB400B | 0 | 0.00028 |  | 0.00029 |  | 0.002 | 77200 | 0.0023 | 0.0131 | 0.00028 | 0.00025 | 0.0034 | 0.462 | 0.0025 | 0.006 | 0.018 | 0 | 0.033 | 0.0049 | 0.0031 | 0 | 0.001 | NULL | NULL | NULL | 6 | 0 | 0 | 0 | 0 | 39 | 50 | 0 | 0 | 0 | 0 | 0 | 85 | 0 | 1440 | 132 | 0
7A06282 | 低合金 | HRB400B | 1684 | 0.00055 |  | 0.00028 |  | 0.001 | 68900 | 0.0024 | 0.0132 | 0.0003 | 0.00023 | 0.0037 | 0.473 | 0.002 | 0.006 | 0.013 | 0 | 0.035 | 0.005 | 0.0031 | 0 | 0.001 | NULL | NULL | NULL | 45 | 0 | 0 | 0 | 0 | 0 | 50 | 0 | 0 | 0 | 0 | 0 | 70 | 0 | 1460 | 132 | 0
7A06281 | 低合金 | HRB400B | 1645 | 0.00051 |  | 0.00024 |  | 0.001 | 71200 | 0.0024 | 0.013 | 0.00028 | 0.00021 | 0.0035 | 0.47 | 0.0024 | 0.008 | 0.017 | NULL | 0.034 | 0.0047 | 0.0024 | 0.0031 | 0 | NULL | NULL | NULL | 0 | 0 | 0 | 0 | 0 | 48 | 50 | 0 | 0 | 0 | 0 | 0 | 68 | 0 | 1500 | 132 | 0
7A06280 | 低合金 | HRB400B | 1648 | 0.00038 |  | 0.00026 |  | 0.003 | 72500 | 0.0024 | 0.0135 | 0.00028 | 0.00024 | 0.0037 | 0.483 | 0.0041 | 0.02 | 0.021 | NULL | 0.034 | 0.0046 | 0.0024 | 0.003 | 0 | NULL | NULL | NULL | 0 | 0 | 0 | 0 | 0 | 48 | 50 | 0 | 0 | 0 | 0 | 0 | 85 | 0 | 1500 | 132 | 0
7A06279 | 低合金 | HRB400B | 1676 | 0.00076 |  | 0.00023 |  | 0.003 | 63400 | 0.0024 | 0.0131 | 0.00027 | 0.00021 | 0.0032 | 0.472 | 0.0018 | 0.007 | 0.018 | NULL | 0.036 | 0.0685 | 0.0572 | 0.003 | 0 | NULL | NULL | NULL | 6 | 0 | 0 | 0 | 0 | 40 | 25 | 0 | 0 | 0 | 0 | 0 | 68 | 0 | 1430 | 88 | 0
7A06278 | 低合金 | HRB400B | 1675 | 0.00067 |  | 0.00024 |  | 0.002 | 73250 | 0.0024 | 0.0132 | 0.00023 | 0.00033 | 0.0035 | 0.475 | 0.0029 | 0.011 | 0.019 | 0 | 0.034 | 0.0052 | 0.0032 | 0 | 0 | NULL | NULL | NULL | 6 | 0 | 0 | 0 | 0 | 38 | 25 | 0 | 0 | 0 | 0 | 0 | 85 | 0 | 1296 | 88 | 0
7A06277 | 低合金 | HRB400B | 1679 | 0.00067 |  | 0.00026 |  | 0.002 | 64150 | 0.0024 | 0.013 | 0.00023 | 0.00031 | 0.0034 | 0.47 | 0.0022 | 0.007 | 0.018 | NULL | 0.033 | 0.0042 | 0.002 | 0.0028 | 0 | NULL | NULL | NULL | 6 | 0 | 0 | 0 | 0 | 40 | 25 | 0 | 0 | 0 | 0 | 0 | 85 | 0 | 1458 | 88 | 0
7A06276 | 低合金 | HRB400B | 1663 | 0.00078 |  | 0.00022 |  | 0.002 | 72750 | 0.0024 | 0.0128 | 0.00024 | 0.00025 | 0.0033 | 0.466 | 0.0019 | 0.006 | 0.015 | NULL | 0.034 | 0.0042 | 0.002 | 0.0028 | 0 | NULL | NULL | NULL | 14 | 0 | 0 | 0 | 0 | 32 | 0 | 0 | 0 | 0 | 0 | 0 | 68 | 0 | 1463 | 88 | 20
7A06275 | 低合金 | HRB400B | 1656 | 0.00083 |  | 0.00026 |  | 0.002 | 70100 | 0.0023 | 0.0132 | 0.00031 | 0.00032 | 0.0035 | 0.463 | 0.0023 | 0.006 | 0.014 | NULL | 0.033 | 0.0043 | 0.0021 | 0.0024 | 0 | NULL | NULL | NULL | 14 | 0 | 0 | 0 | 0 | 32 | 0 | 0 | 0 | 0 | 0 | 0 | 68 | 0 | 1422 | 88 | 20
7A06274 | 低合金 | HRB400B | 1667 | 0.00068 |  | 0.00024 |  | 0.002 | 72800 | 0.0023 | 0.0134 | 0.00034 | 0.0003 | 0.0036 | 0.468 | 0.0027 | 0.007 | 0.017 | NULL | 0.034 | 0.0044 | 0.0022 | 0.0036 | 0 | NULL | NULL | NULL | 15 | 0 | 0 | 0 | 0 | 32 | 25 | 0 | 0 | 0 | 0 | 0 | 85 | 0 | 1505 | 88 | 0
7A06273 | 低合金 | HRB400B | 1668 | 0.00095 |  | 0.00025 |  | 0.002 | 73300 | 0.0022 | 0.0131 | 0.00031 | 0.00021 | 0.0035 | 0.452 | 0.0023 | 0.007 | 0.016 | NULL | 0.034 | 0.0044 | 0.0022 | 0.0033 | 0 | NULL | NULL | NULL | 16 | 0 | 0 | 0 | 0 | 32 | 0 | 0 | 0 | 0 | 0 | 0 | 51 | 0 | 1514 | 88 | 20
7A06272 | 低合金 | HRB400B | 1687 | 0.00076 |  | 0.00029 |  | 0.003 | 71350 | 0.0024 | 0.0134 | 0.00025 | 0.00027 | 0.0033 | 0.477 | 0.0019 | 0.008 | 0.017 | NULL | 0.036 | 0.0045 | 0.0022 | 0.0031 | 0 | NULL | NULL | NULL | 14 | 0 | 0 | 0 | 0 | 30 | 25 | 0 | 0 | 0 | 0 | 0 | 68 | 0 | 1437 | 88 | 0
7A06271 | 低合金 | HRB400B | 1658 | 0.00066 |  | 0.00026 |  | 0.003 | 68400 | 0.0024 | 0.0133 | 0.00034 | 0.00023 | 0.0035 | 0.476 | 0.0024 | 0.008 | 0.022 | NULL | 0.034 | 0.0043 | 0.0021 | 0.0041 | 0 | NULL | NULL | NULL | 15 | 0 | 0 | 0 | 0 | 32 | 25 | 0 | 0 | 0 | 0 | 0 | 68 | 0 | 1502 | 88 | 0
7A06270 | 低合金 | HRB400B | 1656 | 0.00068 |  | 0.00032 |  | 0.002 | 73350 | 0.0023 | 0.0132 | 0.00035 | 0.00018 | 0.0036 | 0.463 | 0.0021 | 0.01 | 0.017 | NULL | 0.033 | 0.0804 | 0.0662 | 0.004 | 0 | NULL | NULL | NULL | 14 | 0 | 0 | 0 | 0 | 32 | 25 | 0 | 0 | 0 | 0 | 0 | 85 | 0 | 1480 | 88 | 0
7A06269 | 低合金 | HRB400B | 1684 | 0.00081 |  | 0.00021 |  | 0.002 | 71850 | 0.0023 | 0.0133 | 0.00026 | 0.00023 | 0.0035 | 0.465 | 0.002 | 0.005 | 0.014 | NULL | 0.036 | 0.0612 | 0.0516 | 0.0032 | 0 | NULL | NULL | NULL | 14 | 0 | 0 | 0 | 0 | 30 | 0 | 0 | 0 | 0 | 0 | 0 | 68 | 0 | 1289 | 88 | 20
7A06268 | 低合金 | HRB400B | 1661 | 0.00076 |  | 0.00021 |  | 0.003 | 63950 | 0.0023 | 0.013 | 0.00026 | 0.0002 | 0.0034 | 0.46 | 0.0022 | 0.007 | 0.015 | NULL | 0.034 | 0.0048 | 0.0025 | 0.0031 | 0 | NULL | NULL | NULL | 14 | 0 | 0 | 0 | 0 | 32 | 25 | 0 | 0 | 0 | 0 | 0 | 68 | 0 | 1410 | 88 | 0
7A06267 | 低合金 | HRB400B | 1650 | 0.0009 |  | 0.00028 |  | 0.002 | 71600 | 0.0023 | 0.0134 | 0.00028 | 0.00033 | 0.0037 | 0.468 | 0.0027 | 0.007 | 0.017 | NULL | 0.034 | 0.0043 | 0.0021 | 0.0036 | 0 | NULL | NULL | NULL | 14 | 0 | 0 | 0 | 0 | 32 | 0 | 0 | 0 | 0 | 0 | 0 | 51 | 0 | 1479 | 88 | 20
7A06266 | 低合金 | HRB400B | 1679 | 0.00103 |  | 0.00022 |  | 0.002 | 72300 | 0.0024 | 0.0131 | 0.00025 | 0.00022 | 0.0033 | 0.473 | 0.0023 | 0.008 | 0.017 | NULL | 0.035 | 0.0036 | 0.0014 | 0.0048 | 0 | NULL | NULL | NULL | 14 | 0 | 0 | 0 | 0 | 32 | 0 | 0 | 0 | 0 | 0 | 0 | 51 | 0 | 1483 | 88 | 20
7A06265 | 低合金 | HRB400B | 1645 | 0.00068 |  | 0.00028 |  | 0.002 | 72100 | 0.0024 | 0.0135 | 0.00027 | 0.00019 | 0.0036 | 0.478 | 0.0021 | 0.007 | 0.017 | NULL | 0.034 | 0.0037 | 0.0015 | 0.004 | 0 | NULL | NULL | NULL | 15 | 0 | 0 | 0 | 0 | 31 | 0 | 0 | 0 | 0 | 0 | 0 | 51 | 0 | 1438 | 88 | 20
7A06264 | 低合金 | HRB400B | 1662 | 0.00082 |  | 0.00026 |  | 0.002 | 70650 | 0.0024 | 0.0137 | 0.00027 | 0.0002 | 0.0039 | 0.481 | 0.002 | 0.006 | 0.013 | NULL | 0.034 | 0.0043 | 0.002 | 0.0037 | 0 | NULL | NULL | NULL | 15 | 0 | 0 | 0 | 0 | 30 | 25 | 0 | 0 | 0 | 0 | 0 | 58 | 0 | 1450 | 132 | 0
7A06263 | 低合金 | HRB400B | 1651 | 0.00069 |  | 0.00023 |  | 0.002 | 71900 | 0.0023 | 0.0131 | 0.00028 | 0.00019 | 0.0039 | 0.463 | 0.0025 | 0.007 | 0.017 | NULL | 0.035 | 0.0042 | 0.002 | 0.0041 | 0 | NULL | NULL | NULL | 15 | 0 | 0 | 0 | 0 | 30 | 25 | 0 | 0 | 0 | 0 | 0 | 68 | 0 | 1450 | 132 | 0
7A06262 | 低合金 | HRB400B | 1675 | 0.00093 |  | 0.00024 |  | 0.002 | 71700 | 0.0023 | 0.0132 | 0.00029 | 0.0002 | 0.0039 | 0.464 | 0.0021 | 0.007 | 0.017 | NULL | 0.034 | 0.0042 | 0.002 | 0.0045 | 0 | NULL | NULL | NULL | 15 | 0 | 0 | 0 | 0 | 30 | 25 | 0 | 0 | 0 | 0 | 0 | 51 | 0 | 1430 | 132 | 0
7A06261 | 低合金 | HRB400B | 1677 | 0.00023 |  | 0.00026 |  | 0.002 | 72850 | 0.0024 | 0.0129 | 0.00031 | 0.00018 | 0.0037 | 0.469 | 0.002 | 0.007 | 0.02 | NULL | 0.034 | 0.0043 | 0.0021 | 0.0037 | 0 | NULL | NULL | NULL | 15 | 0 | 0 | 0 | 0 | 30 | 75 | 0 | 0 | 0 | 0 | 0 | 90 | 0 | 1450 | 132 | 0
7A06260 | 低合金 | HRB400B | 1662 | 0.00068 |  | 0.00027 |  | 0.002 | 70000 | 0.0023 | 0.0135 | 0.00028 | 0.00022 | 0.0038 | 0.469 | 0.0025 | 0.006 | 0.016 | NULL | 0.035 | 0.0099 | 0.0074 | 0.0037 | 0.001 | NULL | NULL | NULL | 15 | 0 | 0 | 0 | 0 | 30 | 0 | 0 | 0 | 0 | 0 | 0 | 68 | 0 | 1450 | 132 | 20
7A06259 | 低合金 | HRB400B | 1668 | 0.00062 |  | 0.00029 |  | 0.003 | 69800 | 0.0023 | 0.0133 | 0.00031 | 0.00037 | 0.0037 | 0.467 | 0.0027 | 0.006 | 0.017 | NULL | 0.035 | 0.0045 | 0.0023 | 0.0046 | 0 | NULL | NULL | NULL | 15 | 0 | 0 | 0 | 0 | 30 | 25 | 0 | 0 | 0 | 0 | 0 | 76 | 0 | 1450 | 132 | 0
7A06258 | 低合金 | HRB400B | 1655 | 0.00078 |  | 0.00028 |  | 0.002 | 72500 | 0.0024 | 0.0136 | 0.00031 | 0.00019 | 0.0039 | 0.481 | 0.0025 | 0.008 | 0.018 | NULL | 0.035 | 0.0041 | 0.0019 | 0.0052 | 0 | NULL | NULL | NULL | 15 | 0 | 0 | 0 | 0 | 30 | 0 | 0 | 0 | 0 | 0 | 0 | 51 | 0 | 1450 | 0 | 20
7A06257 | 低合金 | HRB400B | 1697 | 0.00082 |  | 0.00026 |  | 0.002 | 68600 | 0.0023 | 0.0131 | 0.00028 | 0.00031 | 0.0039 | 0.462 | 0.0024 | 0.004 | 0.013 | NULL | 0.037 | 0.003 | 0.0009 | 0.0041 | 0 | NULL | NULL | NULL | 15 | 0 | 0 | 0 | 0 | 30 | 0 | 0 | 0 | 0 | 0 | 0 | 56 | 0 | 1360 | 132 | 20
7A06256 | 低合金 | HRB400B | 1657 | 0.00066 |  | 0.00026 |  | 0.003 | 71800 | 0.0025 | 0.0136 | 0.00031 | 0.00021 | 0.004 | 0.492 | 0.0028 | 0.008 | 0.019 | NULL | 0.036 | 0.0057 | 0.0034 | 0.0046 | 0 | NULL | NULL | NULL | 6 | 0 | 0 | 0 | 0 | 39 | 25 | 0 | 0 | 0 | 0 | 0 | 68 | 0 | 1470 | 132 | 0
7A06255 | 低合金 | HRB400B | 1642 | 0.0006 |  | 0.00027 |  | 0.002 | 68200 | 0.0024 | 0.0131 | 0.00031 | 0.00019 | 0.0037 | 0.474 | 0.0027 | 0.008 | 0.019 | NULL | 0.037 | 0.0036 | 0.0014 | 0.0037 | 0 | NULL | NULL | NULL | 16 | 0 | 0 | 0 | 0 | 31 | 25 | 0 | 0 | 0 | 0 | 0 | 68 | 0 | 1420 | 132 | 0
7A06254 | 低合金 | HRB400B | 0 | 0.00055 |  | 0.00027 |  | 0.002 | 69000 | 0.0024 | 0.0131 | 0.0003 | 0.00025 | 0.0038 | 0.473 | 0.0024 | 0.008 | 0.014 | NULL | 0.036 | 0.0042 | 0.0019 | 0.0041 | 0 | NULL | NULL | NULL | 6 | 0 | 0 | 0 | 0 | 39 | 50 | 0 | 0 | 0 | 0 | 0 | 73 | 0 | 1420 | 132 | 0
7A06253 | 低合金 | HRB400B | 0 | 0.00067 |  | 0.00027 |  | 0.002 | 70000 | 0.0024 | 0.0131 | 0.00028 | 0.00027 | 0.0036 | 0.473 | 0.0028 | 0.007 | 0.016 | NULL | 0.035 | 0.003 | 0.0008 | 0.0033 | 0 | NULL | NULL | NULL | 7 | 0 | 0 | 0 | 0 | 40 | 25 | 0 | 0 | 0 | 0 | 0 | 72 | 0 | 1480 | 132 | 0
7A06252 | 低合金 | HRB400B | 1666 | 0.00067 |  | 0.00024 |  | 0.002 | 74650 | 0.0024 | 0.0129 | 0.00032 | 0.00034 | 0.0038 | 0.47 | 0.0025 | 0.006 | 0.018 | NULL | 0.034 | 0.0042 | 0.002 | 0.0036 | 0 | NULL | NULL | NULL | 7 | 0 | 0 | 0 | 0 | 39 | 25 | 0 | 0 | 0 | 0 | 0 | 62 | 0 | 1420 | 132 | 0
7A06251 | 低合金 | HRB400B | 1683 | 0.00068 |  | 0.00028 |  | 0.003 | 68800 | 0.0023 | 0.0129 | 0.00027 | 0.00021 | 0.0039 | 0.458 | 0.0021 | 0.007 | 0.012 | 0 | 0.034 | 0.006 | 0.0037 | 0.0012 | 0.001 | NULL | NULL | NULL | 7 | 0 | 0 | 0 | 0 | 40 | 25 | 0 | 0 | 0 | 0 | 0 | 62 | 0 | 1430 | 132 | 0
7A06250 | 低合金 | HRB400B | 1689 | 0.00035 |  | 0.0003 |  | 0.003 | 76500 | 0.0025 | 0.0142 | 0.00033 | 0.00019 | 0.0039 | 0.501 | 0.0019 | 0.007 | 0.017 | NULL | 0.036 | 0.0046 | 0.0024 | 0.0046 | 0 | NULL | NULL | NULL | 6 | 0 | 0 | 0 | 0 | 39 | 50 | 0 | 0 | 0 | 0 | 0 | 90 | 0 | 1530 | 132 | 0
7A06249 | 低合金 | HRB400B | 1658 | 0.00057 |  | 0.00036 |  | 0.003 | 65700 | 0.0023 | 0.0135 | 0.00036 | 0.0002 | 0.004 | 0.469 | 0.0027 | 0.011 | 0.017 | 0 | 0.033 | 0.006 | 0.0038 | 0.0016 | 0.001 | NULL | NULL | NULL | 6 | 0 | 0 | 0 | 0 | 38 | 25 | 0 | 0 | 200 | 0 | 0 | 68 | 0 | 1260 | 132 | 0
7A06248 | 低合金 | HRB400B | 1658 | 0.00049 |  | 0.00026 |  | 0.002 | 70250 | 0.0024 | 0.0127 | 0.00025 | 0.00016 | 0.0036 | 0.464 | 0.0019 | 0.009 | 0.015 | 0 | 0.033 | 0.4169 | 0.3201 | 0.0028 | 0.001 | NULL | NULL | NULL | 6 | 0 | 0 | 0 | 0 | 38 | 50 | 0 | 0 | 200 | 0 | 0 | 85 | 0 | 1240 | 132 | 0
7A06247 | 低合金 | HRB400B | 1666 | 0.00047 |  | 0.0003 |  | 0.002 | 71000 | 0.0024 | 0.0136 | 0.00028 | 0.00033 | 0.0041 | 0.483 | 0.0038 | 0.009 | 0.016 | 0 | 0.033 | 0.0057 | 0.0035 | 0.0021 | 0.001 | NULL | NULL | NULL | 6 | 0 | 0 | 0 | 0 | 38 | 50 | 0 | 0 | 200 | 0 | 0 | 85 | 0 | 1240 | 132 | 0
7A06246 | 低合金 | HRB400B | 1659 | 0.00074 |  | 0.0003 |  | 0.002 | 69350 | 0.0024 | 0.013 | 0.00029 | 0.00025 | 0.004 | 0.47 | 0.0025 | 0.01 | 0.014 | 0 | 0.034 | 0.0067 | 0.0042 | 0.0021 | 0.001 | NULL | NULL | NULL | 6 | 0 | 0 | 0 | 0 | 38 | 25 | 0 | 0 | 200 | 0 | 0 | 54 | 0 | 1180 | 132 | 0
7A06245 | 低合金 | HRB400B | 1668 | 0.00072 |  | 0.00022 |  | 0.002 | 69850 | 0.0023 | 0.013 | 0.00026 | 0.0002 | 0.0037 | 0.462 | 0.0026 | 0.009 | 0.017 | 0 | 0.035 | 0.0056 | 0.0035 | 0.0047 | 0.001 | NULL | NULL | NULL | 6 | 0 | 0 | 0 | 0 | 40 | 0 | 0 | 0 | 200 | 0 | 0 | 54 | 0 | 1180 | 132 | 20
7A06244 | 低合金 | HRB400B | 1689 | 0.00088 |  | 0.00019 |  | 0.002 | 68450 | 0.0024 | 0.0138 | 0.00022 | 0.00025 | 0.0038 | 0.483 | 0.0025 | 0.007 | 0.012 | 0 | 0.035 | 0.0059 | 0.0037 | 0.0011 | 0.001 | NULL | NULL | NULL | 14 | 0 | 0 | 0 | 0 | 30 | 0 | 0 | 0 | 200 | 0 | 0 | 54 | 0 | 1200 | 132 | 20
7A06243 | 低合金 | HRB400B | 1634 | 0.00053 |  | 0.00025 |  | 0.002 | 67650 | 0.0022 | 0.0131 | 0.00025 | 0.00023 | 0.0037 | 0.451 | 0.0022 | 0.006 | 0.016 | 0 | 0.033 | 0.0058 | 0.0036 | 0.0002 | 0.001 | NULL | NULL | NULL | 14 | 0 | 0 | 0 | 0 | 38 | 50 | 0 | 0 | 200 | 0 | 0 | 68 | 0 | 1220 | 132 | 0
7A06242 | 低合金 | HRB400B | 1605 | 0.00037 |  | 0.00032 |  | 0.002 | 68850 | 0.0023 | 0.0131 | 0.0003 | 0.00023 | 0.0038 | 0.462 | 0.0023 | 0.009 | 0.016 | 0 | 0.033 | 0.0068 | 0.0042 | 0.001 | 0.001 | NULL | NULL | NULL | 15 | 0 | 0 | 0 | 0 | 30 | 50 | 0 | 0 | 200 | 0 | 0 | 85 | 0 | 1240 | 132 | 0
7A06241 | 低合金 | HRB400B | 1633 | 0.0005 |  | 0.00037 |  | 0.002 | 69850 | 0.0024 | 0.0133 | 0.00032 | 0.00028 | 0.0038 | 0.475 | 0.0024 | 0.007 | 0.018 | 0 | 0.034 | 0.0066 | 0.0041 | 0.0004 | 0.001 | NULL | NULL | NULL | 15 | 0 | 0 | 0 | 0 | 32 | 50 | 0 | 0 | 200 | 0 | 0 | 85 | 0 | 1290 | 132 | 0
7A06240 | 低合金 | HRB400B | 1800 | 0.00055 |  | 0.00034 |  | 0.002 | 71600 | 0.0024 | 0.0132 | 0.00031 | 0.00026 | 0.0038 | 0.472 | 0.002 | 0.007 | 0.014 | 0 | 0.035 | 0.006 | 0.0037 | 0.0001 | 0.001 | NULL | NULL | NULL | 46 | 0 | 0 | 0 | 0 | 0 | 50 | 0 | 0 | 200 | 0 | 0 | 85 | 0 | 1300 | 132 | 0
7A06239 | 低合金 | HRB400B | 1710 | 0.00064 |  | 0.00025 |  | 0.002 | 72800 | 0.0023 | 0.0135 | 0.00026 | 0.00028 | 0.0039 | 0.468 | 0.0023 | 0.006 | 0.014 | 0 | 0.033 | 0.006 | 0.0038 | 0.0008 | 0.001 | NULL | NULL | NULL | 15 | 0 | 0 | 0 | 0 | 31 | 25 | 0 | 0 | 200 | 0 | 0 | 68 | 0 | 1250 | 132 | 0
7A06238 | 低合金 | HRB400B | 1656 | 0.00065 |  | 0.00026 |  | 0.003 | 71150 | 0.0022 | 0.0134 | 0.00028 | 0.00017 | 0.004 | 0.457 | 0.0022 | 0.009 | 0.015 | 0 | 0.035 | 0.0065 | 0.004 | 0.0012 | 0.001 | NULL | NULL | NULL | 15 | 0 | 0 | 0 | 0 | 31 | 25 | 0 | 0 | 200 | 0 | 0 | 68 | 0 | 1230 | 132 | 0
7A06237 | 低合金 | HRB400B | 1663 | 0.00053 |  | 0.00029 |  | 0.003 | 68750 | 0.0023 | 0.0131 | 0.00031 | 0.0002 | 0.0037 | 0.461 | 0.0026 | 0.01 | 0.016 | 0 | 0.034 | 0.0069 | 0.0043 | 0.0037 | 0.001 | NULL | NULL | NULL | 6 | 0 | 0 | 0 | 0 | 38 | 25 | 0 | 0 | 200 | 0 | 0 | 68 | 0 | 1240 | 132 | 0
7A06236 | 低合金 | HRB400B | 1673 | 0.00089 |  | 0.00023 |  | 0.003 | 69750 | 0.0024 | 0.0131 | 0.0003 | 0.00019 | 0.0036 | 0.471 | 0.002 | 0.009 | 0.017 | 0 | 0.033 | 0.007 | 0.0044 | 0.0021 | 0.001 | NULL | NULL | NULL | 6 | 0 | 0 | 0 | 0 | 38 | 25 | 0 | 0 | 200 | 0 | 0 | 54 | 0 | 1250 | 132 | 0
7A06235 | 低合金 | HRB400B | 1664 | 0.00066 |  | 0.00029 |  | 0.003 | 69800 | 0.0024 | 0.0135 | 0.00029 | 0.00018 | 0.0039 | 0.478 | 0.0021 | 0.008 | 0.016 | 0 | 0.033 | 0.006 | 0.0037 | 0.0027 | 0.001 | NULL | NULL | NULL | 6 | 0 | 0 | 0 | 0 | 38 | 25 | 0 | 0 | 200 | 0 | 0 | 68 | 0 | 1250 | 132 | 0
7A06234 | 低合金 | HRB400B | 1732 | 0.00061 |  | 0.00022 |  | 0.002 | 69950 | 0.0024 | 0.0131 | 0.00023 | 0.00031 | 0.0037 | 0.47 | 0.002 | 0.008 | 0.01 | 0 | 0.032 | 0.0461 | 0.0392 | 0.0024 | 0.001 | NULL | NULL | NULL | 15 | 0 | 0 | 0 | 0 | 30 | 50 | 0 | 0 | 200 | 0 | 0 | 75 | 0 | 1280 | 88 | 0
7A06233 | 低合金 | HRB400B | 1658 | 0.00088 |  | 0.00025 |  | 0.002 | 73200 | 0.0023 | 0.0137 | 0.00026 | 0.00018 | 0.0038 | 0.47 | 0.0019 | 0.005 | 0.014 | NULL | 0.033 | 0.0066 | 0.0043 | 0.0016 | 0.001 | NULL | NULL | NULL | 15 | 0 | 0 | 0 | 0 | 31 | 50 | 0 | 0 | 200 | 0 | 0 | 60 | 0 | 1280 | 88 | 0
7A06232 | 低合金 | HRB400B | 0 | 0.00056 |  | 0.00024 |  | 0.002 | 71750 | 0.0023 | 0.0133 | 0.0003 | 0.00023 | 0.0036 | 0.462 | 0.0016 | 0.005 | 0.012 | NULL | 0.032 | 0.0059 | 0.0036 | 0.0021 | 0.001 | NULL | NULL | NULL | 15 | 0 | 0 | 0 | 0 | 31 | 50 | 0 | 0 | 200 | 0 | 0 | 85 | 0 | 1300 | 88 | 0
7A06231 | 低合金 | HRB400B | 1578 | 0.00049 |  | 0.00032 |  | 0.002 | 72100 | 0.0022 | 0.0134 | 0.00033 | 0.00035 | 0.0035 | 0.455 | 0.0018 | 0.004 | 0.01 | NULL | 0.032 | 0.0043 | 0.0021 | 0.0016 | 0 | NULL | NULL | NULL | 15 | 0 | 0 | 0 | 0 | 31 | 50 | 0 | 0 | 200 | 0 | 0 | 93 | 0 | 1340 | 88 | 0
7A06230 | 低合金 | HRB400B | 0 | 0.00044 |  | 0.0003 |  | 0.002 | 74400 | 0.0022 | 0.0131 | 0.0003 | 0.00023 | 0.0036 | 0.45 | 0.0018 | 0.005 | 0.015 | NULL | 0.032 | 0.0035 | 0.0013 | 0.0021 | 0 | NULL | NULL | NULL | 15 | 0 | 0 | 0 | 0 | 31 | 5 | 0 | 0 | 200 | 0 | 0 | 95 | 0 | 1310 | 88 | 0
7A06229 | 低合金 | HRB400B | 1672 | 0.0005 |  | 0.00022 |  | 0.002 | 72850 | 0.0022 | 0.0133 | 0.0003 | 0.00028 | 0.0037 | 0.454 | 0.0019 | 0.004 | 0.012 | NULL | 0.034 | 0.0039 | 0.0017 | 0.0017 | 0 | NULL | NULL | NULL | 15 | 0 | 0 | 0 | 0 | 30 | 50 | 0 | 0 | 200 | 0 | 0 | 95 | 0 | 1330 | 88 | 0
7A06228 | 低合金 | HRB400B | 1630 | 0.00038 |  | 0.00028 |  | 0.002 | 73750 | 0.0023 | 0.0131 | 0.00033 | 0.0002 | 0.0036 | 0.46 | 0.0018 | 0.005 | 0.014 | NULL | 0.032 | 0.0038 | 0.0016 | 0.0026 | 0.001 | NULL | NULL | NULL | 15 | 0 | 0 | 0 | 0 | 30 | 50 | 0 | 0 | 200 | 0 | 0 | 100 | 0 | 1310 | 88 | 0
7A06227 | 低合金 | HRB400B | 1661 | 0.00042 |  | 0.0003 |  | 0.002 | 72200 | 0.0022 | 0.0135 | 0.00034 | 0.00022 | 0.0039 | 0.458 | 0.0023 | 0.005 | 0.016 | NULL | 0.033 | 0.0053 | 0.003 | 0.002 | 0.001 | NULL | NULL | NULL | 15 | 0 | 0 | 0 | 0 | 30 | 50 | 0 | 0 | 200 | 0 | 0 | 92 | 0 | 1310 | 88 | 0
7A06226 | 低合金 | HRB400B | 0 | 0.00047 |  | 0.0003 |  | 0.002 | 71300 | 0.0023 | 0.0135 | 0.0003 | 0.00023 | 0.0037 | 0.468 | 0.002 | 0.006 | 0.015 | NULL | 0.033 | 0.0038 | 0.0016 | 0.0016 | 0.001 | NULL | NULL | NULL | 7 | 0 | 0 | 0 | 0 | 40 | 0 | 0 | 0 | 200 | 0 | 0 | 90 | 0 | 1370 | 88 | 0
7A06225 | 低合金 | HRB400B | 1672 | 0.00043 |  | 0.00025 |  | 0.002 | 73950 | 0.0024 | 0.0131 | 0.00025 | 0.00021 | 0.0035 | 0.47 | 0.0019 | 0.006 | 0.018 | NULL | 0.032 | 0.0035 | 0.0014 | 0.0026 | 0 | NULL | NULL | NULL | 16 | 0 | 0 | 0 | 0 | 32 | 50 | 0 | 0 | 200 | 0 | 0 | 110 | 0 | 1450 | 88 | 0
7A06224 | 低合金 | HRB400B | 1627 | 0.00034 |  | 0.00043 |  | 0.002 | 76350 | 0.0024 | 0.0133 | 0.00037 | 0.0002 | 0.0038 | 0.474 | 0.0018 | 0.006 | 0.014 | NULL | 0.033 | 0.0036 | 0.0014 | 0.0022 | 0 | NULL | NULL | NULL | 15 | 0 | 0 | 0 | 0 | 31 | 50 | 0 | 0 | 200 | 0 | 0 | 105 | 0 | 1440 | 132 | 0
7A06223 | 低合金 | HRB400B | 1734 | 0.00033 |  | 0.00018 |  | 0.002 | 73850 | 0.0023 | 0.0137 | 0.00022 | 0.0003 | 0.004 | 0.47 | 0.0016 | 0.008 | 0.015 | NULL | 0.034 | 0.0037 | 0.0015 | 0.0016 | 0.001 | NULL | NULL | NULL | 47 | 0 | 0 | 0 | 0 | 0 | 75 | 0 | 0 | 200 | 0 | 0 | 105 | 0 | 1440 | 88 | 0
7A06222 | 低合金 | HRB400B | 1661 | 0.00067 |  | 0.00026 |  | 0.002 | 73700 | 0.0024 | 0.0129 | 0.00029 | 0.00033 | 0.0035 | 0.467 | 0.0023 | 0.006 | 0.014 | NULL | 0.031 | 0.0039 | 0.0017 | 0.0013 | 0.001 | NULL | NULL | NULL | 8 | 0 | 0 | 0 | 0 | 40 | 25 | 0 | 0 | 200 | 0 | 0 | 75 | 0 | 1380 | 88 | 0
7A06221 | 低合金 | HRB400B | 1658 | 0.00051 |  | 0.00024 |  | 0.002 | 75650 | 0.0024 | 0.0127 | 0.00027 | 0.00028 | 0.0034 | 0.465 | 0.0027 | 0.008 | 0.015 | NULL | 0.031 | 0.004 | 0.0018 | 0.001 | 0 | NULL | NULL | NULL | 7 | 0 | 0 | 0 | 0 | 40 | 50 | 0 | 0 | 200 | 0 | 0 | 92 | 0 | 1330 | 88 | 0
7A06220 | 低合金 | HRB400B | 1668 | 0.00091 |  | 0.00029 |  | 0.002 | 74550 | 0.0024 | 0.0131 | 0.00026 | 0.00019 | 0.0036 | 0.47 | 0.0016 | 0.008 | 0.017 | NULL | 0.033 | 0.0038 | 0.0016 | 0.0017 | 0.001 | NULL | NULL | NULL | 15 | 0 | 0 | 0 | 0 | 30 | 0 | 0 | 0 | 0 | 0 | 0 | 51 | 0 | 1448 | 88 | 20
7A06219 | 低合金 | HRB400B | 1672 | 0.00061 |  | 0.0003 |  | 0.002 | 69850 | 0.0023 | 0.0133 | 0.00025 | 0.0002 | 0.0035 | 0.464 | 0.0018 | 0.009 | 0.017 | NULL | 0.033 | 0.0036 | 0.0014 | 0.0009 | 0 | NULL | NULL | NULL | 14 | 0 | 0 | 0 | 0 | 32 | 25 | 0 | 0 | 0 | 0 | 0 | 85 | 0 | 1444 | 88 | 0
7A06218 | 低合金 | HRB400B | 1687 | 0.00089 |  | 0.00023 |  | 0.002 | 70400 | 0.0023 | 0.013 | 0.00026 | 0.00025 | 0.0034 | 0.459 | 0.0019 | 0.004 | 0.015 | 0 | 0.034 | 0.0054 | 0.0034 | 0.0004 | 0 | NULL | NULL | NULL | 14 | 0 | 0 | 0 | 0 | 32 | 0 | 0 | 0 | 0 | 0 | 0 | 68 | 0 | 1468 | 88 | 20
7A06217 | 低合金 | HRB400B | 1664 | 0.0008 |  | 0.00027 |  | 0.002 | 72050 | 0.0024 | 0.0133 | 0.00027 | 0.0002 | 0.0034 | 0.473 | 0.0017 | 0.008 | 0.014 | NULL | 0.033 | 0.0037 | 0.0015 | 0.0009 | 0 | NULL | NULL | NULL | 14 | 0 | 0 | 0 | 0 | 32 | 0 | 0 | 0 | 0 | 0 | 0 | 68 | 0 | 1493 | 88 | 20
7A06216 | 低合金 | HRB400B | 1662 | 0.00083 |  | 0.00034 |  | 0.002 | 73150 | 0.0024 | 0.0136 | 0.0004 | 0.00037 | 0.0039 | 0.48 | 0.0025 | 0.007 | 0.015 | NULL | 0.033 | 0.0225 | 0.0195 | 0.0016 | 0 | NULL | NULL | NULL | 15 | 0 | 0 | 0 | 0 | 32 | 0 | 0 | 0 | 0 | 0 | 0 | 68 | 0 | 1521 | 88 | 20
7A06215 | 低合金 | HRB400B | 1666 | 0.0007 |  | 0.00028 |  | 0.002 | 74550 | 0.0024 | 0.0133 | 0.00027 | 0.00027 | 0.0035 | 0.477 | 0.0031 | 0.01 | 0.019 | NULL | 0.034 | 0.0038 | 0.0016 | 0.002 | 0 | NULL | NULL | NULL | 14 | 0 | 0 | 0 | 0 | 32 | 0 | 0 | 0 | 0 | 0 | 0 | 51 | 0 | 1460 | 88 | 20
7A06214 | 低合金 | HRB400B | 1666 | 0.00068 |  | 0.0002 |  | 0.002 | 71200 | 0.0024 | 0.0135 | 0.00027 | 0.00022 | 0.0037 | 0.479 | 0.0026 | 0.009 | 0.017 | 0 | 0.033 | 0.0055 | 0.0034 | 0.0021 | 0.001 | NULL | NULL | 0 | 14 | 0 | 0 | 0 | 0 | 32 | 25 | 0 | 0 | 0 | 0 | 0 | 68 | 0 | 1441 | 88 | 0
7A06213 | 低合金 | HRB400B | 1643 | 0.00097 |  | 0.00028 |  | 0.002 | 70250 | 0.0024 | 0.0135 | 0.00024 | 0.00017 | 0.0038 | 0.477 | 0.0021 | 0.009 | 0.015 | NULL | 0.032 | 0.0037 | 0.0015 | 0.0011 | 0 | NULL | NULL | NULL | 14 | 0 | 0 | 0 | 0 | 32 | 0 | 0 | 0 | 0 | 0 | 0 | 51 | 0 | 1466 | 88 | 20
7A06212 | 低合金 | HRB400B | 1673 | 0.00071 |  | 0.00022 |  | 0.002 | 70200 | 0.0023 | 0.0133 | 0.00024 | 0.00023 | 0.0036 | 0.464 | 0.0021 | 0.008 | 0.013 | NULL | 0.032 | 0.004 | 0.0018 | 0.0005 | 0 | NULL | NULL | NULL | 14 | 0 | 0 | 0 | 0 | 32 | 25 | 0 | 0 | 0 | 0 | 0 | 68 | 0 | 1487 | 88 | 0
7A06211 | 低合金 | HRB400B | 1688 | 0.0011 |  | 0.00027 |  | 0.003 | 71100 | 0.0024 | 0.013 | 0.00026 | 0.00021 | 0.0033 | 0.469 | 0.0021 | 0.008 | 0.014 | NULL | 0.033 | 0.0036 | 0.0014 | 0.001 | 0 | NULL | NULL | NULL | 13 | 0 | 0 | 0 | 0 | 30 | 0 | 0 | 0 | 0 | 0 | 0 | 36 | 0 | 1430 | 88 | 20
7A06210 | 低合金 | HRB400B | 1675 | 0.00094 |  | 0.00026 |  | 0.002 | 70150 | 0.0024 | 0.0134 | 0.00026 | 0.00022 | 0.0035 | 0.476 | 0.0023 | 0.009 | 0.017 | NULL | 0.032 | 0.0041 | 0.0019 | 0.0017 | 0 | NULL | NULL | NULL | 14 | 0 | 0 | 0 | 0 | 32 | 0 | 0 | 0 | 0 | 0 | 0 | 51 | 0 | 1441 | 88 | 20
7A06209 | 低合金 | HRB400B | 1671 | 0.0006 |  | 0.0003 |  | 0.002 | 71250 | 0.0022 | 0.0135 | 0.00031 | 0.00025 | 0.0036 | 0.46 | 0.0031 | 0.011 | 0.019 | NULL | 0.033 | 0.0041 | 0.0019 | 0.0021 | 0 | NULL | NULL | NULL | 14 | 0 | 0 | 0 | 0 | 32 | 25 | 0 | 0 | 0 | 0 | 0 | 68 | 0 | 1516 | 88 | 0
7A06208 | 低合金 | HRB400B | 1683 | 0.00075 |  | 0.00034 |  | 0.002 | 74800 | 0.0024 | 0.0137 | 0.00029 | 0.0003 | 0.0035 | 0.483 | 0.0028 | 0.011 | 0.021 | NULL | 0.033 | 0.0037 | 0.0015 | 0.0021 | 0 | NULL | NULL | NULL | 14 | 0 | 0 | 0 | 0 | 32 | 25 | 0 | 0 | 0 | 0 | 0 | 68 | 0 | 1477 | 88 | 0
7A06207 | 低合金 | HRB400B | 1694 | 0.00082 |  | 0.00023 |  | 0.002 | 73400 | 0.0023 | 0.0134 | 0.0003 | 0.00022 | 0.0038 | 0.467 | 0.0024 | 0.01 | 0.015 | NULL | 0.035 | 0.0037 | 0.0015 | 0.0029 | 0.001 | NULL | NULL | NULL | 15 | 0 | 0 | 0 | 0 | 32 | 0 | 0 | 0 | 0 | 0 | 0 | 68 | 0 | 1463 | 88 | 20
7A06206 | 低合金 | HRB400B | 1684 | 0.00032 |  | 0.00043 |  | 0.002 | 71150 | 0.0023 | 0.0133 | 0.00038 | 0.00034 | 0.0038 | 0.469 | 0.0038 | 0.014 | 0.019 | NULL | 0.034 | 0.0041 | 0.0019 | 0.0016 | 0.001 | NULL | NULL | NULL | 14 | 0 | 0 | 0 | 0 | 32 | 50 | 0 | 0 | 0 | 0 | 0 | 85 | 0 | 1444 | 0 | 0
7A06205 | 低合金 | HRB400B | 1668 | 0.00026 |  | 0.00037 |  | 0.002 | 71450 | 0.0024 | 0.0133 | 0.00031 | 0.00026 | 0.0037 | 0.474 | 0.0019 | 0.007 | 0.01 | NULL | 0.035 | 0.0039 | 0.0017 | 0.0018 | 0 | NULL | NULL | NULL | 45 | 0 | 0 | 0 | 0 | 0 | 50 | 0 | 0 | 0 | 0 | 0 | 102 | 0 | 1415 | 88 | 0
7A06204 | 低合金 | HRB400B | 1645 | 0.00022 |  | 0.00024 |  | 0.002 | 70050 | 0.0024 | 0.0128 | 0.00025 | 0.00015 | 0.0038 | 0.464 | 0.0011 | 0.008 | 0.01 | NULL | 0.034 | 0.1302 | 0.1047 | 0.0017 | 0 | NULL | NULL | NULL | 15 | 0 | 0 | 0 | 0 | 30 | 75 | 0 | 0 | 0 | 0 | 0 | 94 | 0 | 1450 | 132 | 0
7A06203 | 低合金 | HRB400B | 1693 | 0.00063 |  | 0.00028 |  | 0.003 | 71800 | 0.0023 | 0.0132 | 0.00026 | 0.0003 | 0.0038 | 0.462 | 0.0018 | 0.004 | 0.01 | NULL | 0.034 | 0.0043 | 0.0021 | 0.0021 | 0 | NULL | NULL | NULL | 15 | 0 | 0 | 0 | 0 | 30 | 25 | 0 | 0 | 0 | 0 | 0 | 76 | 0 | 1450 | 132 | 0
7A06202 | 低合金 | HRB400B | 1689 | 0.00054 |  | 0.00026 |  | 0.002 | 71950 | 0.0024 | 0.0135 | 0.00024 | 0.00026 | 0.0039 | 0.477 | 0.0017 | 0.007 | 0.01 | NULL | 0.035 | 0.0035 | 0.0013 | 0.0016 | 0 | NULL | NULL | NULL | 15 | 0 | 0 | 0 | 0 | 30 | 25 | 0 | 0 | 0 | 0 | 0 | 80 | 0 | 1450 | 132 | 0
7A06201 | 低合金 | HRB400B | 1684 | 0.00045 |  | 0.00025 |  | 0.003 | 70900 | 0.0022 | 0.0132 | 0.00025 | 0.00032 | 0.0039 | 0.452 | 0.002 | 0.006 | 0.01 | NULL | 0.034 | 0.0036 | 0.0014 | 0.0021 | 0 | NULL | NULL | NULL | 7 | 0 | 0 | 0 | 0 | 40 | 25 | 0 | 0 | 0 | 0 | 0 | 85 | 0 | 1450 | 132 | 0
7A06200 | 低合金 | HRB400B | 1662 | 0.00041 |  | 0.00024 |  | 0.002 | 73700 | 0.0023 | 0.0133 | 0.00021 | 0.00029 | 0.0037 | 0.464 | 0.0019 | 0.009 | 0.015 | NULL | 0.033 | 0.0039 | 0.0017 | 0.0014 | 0 | NULL | NULL | NULL | 7 | 0 | 0 | 0 | 0 | 40 | 50 | 0 | 0 | 0 | 0 | 0 | 85 | 0 | 1450 | 0 | 0
7A06199 | 低合金 | HRB400B | 1684 | 0.00039 |  | 0.00041 |  | 0.001 | 72400 | 0.0024 | 0.0135 | 0.00034 | 0.00023 | 0.004 | 0.479 | 0.0024 | 0.009 | 0.016 | NULL | 0.036 | 0.0037 | 0.0015 | 0.0024 | 0.001 | NULL | NULL | NULL | 48 | 0 | 0 | 0 | 0 | 0 | 50 | 0 | 0 | 0 | 0 | 0 | 90 | 0 | 1550 | 132 | 0
7A06198 | 低合金 | HRB400B | 1672 | 0.00074 |  | 0.00032 |  | 0.001 | 75200 | 0.0023 | 0.0136 | 0.00026 | 0.00024 | 0.0038 | 0.47 | 0.0023 | 0.008 | 0.014 | NULL | 0.036 | 0.0036 | 0.0014 | 0.002 | 0.001 | NULL | NULL | NULL | 43 | 0 | 0 | 0 | 0 | 0 | 25 | 0 | 0 | 0 | 0 | 0 | 60 | 0 | 1430 | 132 | 0
7A06197 | 低合金 | HRB400B | 1698 | 0.00049 |  | 0.00026 |  | 0.001 | 69900 | 0.0024 | 0.0135 | 0.00026 | 0.00037 | 0.0037 | 0.478 | 0.0022 | 0.009 | 0.013 | NULL | 0.035 | 0.004 | 0.0018 | 0.0014 | 0.001 | NULL | NULL | NULL | 45 | 0 | 0 | 0 | 0 | 0 | 50 | 0 | 0 | 0 | 0 | 0 | 68 | 0 | 1460 | 132 | 0
7A06196 | 低合金 | HRB400B | 1704 | 0.00072 |  | 0.00021 |  | 0.002 | 71850 | 0.0023 | 0.0137 | 0.00021 | 0.00037 | 0.004 | 0.472 | 0.0024 | 0.009 | 0.012 | NULL | 0.036 | 0.004 | 0.0018 | 0.0021 | 0.001 | NULL | NULL | NULL | 15 | 0 | 0 | 0 | 0 | 30 | 25 | 0 | 0 | 0 | 0 | 0 | 55 | 0 | 1370 | 132 | 0
7A06195 | 低合金 | HRB400B | 1664 | 0.00053 |  | 0.00025 |  | 0.002 | 68550 | 0.0024 | 0.0136 | 0.00025 | 0.00031 | 0.004 | 0.481 | 0.0028 | 0.009 | 0.015 | NULL | 0.036 | 0.0037 | 0.0015 | 0.0021 | 0.001 | NULL | NULL | NULL | 15 | 0 | 0 | 0 | 0 | 32 | 50 | 0 | 0 | 0 | 0 | 0 | 70 | 0 | 1420 | 132 | 0
7A06194 | 低合金 | HRB400B | 0 | 0.00038 |  | 0.00024 |  | 0.002 | 68600 | 0.0023 | 0.0134 | 0.00023 | 0.0003 | 0.0038 | 0.466 | 0.002 | 0.008 | 0.013 | NULL | 0.035 | 0.0038 | 0.0016 | 0.0033 | 0 | NULL | NULL | NULL | 16 | 0 | 0 | 0 | 0 | 32 | 50 | 0 | 0 | 0 | 0 | 0 | 85 | 0 | 1520 | 132 | 0
7A06193 | 低合金 | HRB400B | 1691 | 0.00055 |  | 0.00032 |  | 0.002 | 65700 | 0.0024 | 0.0138 | 0.0003 | 0.0004 | 0.0039 | 0.483 | 0.0024 | 0.007 | 0.012 | NULL | 0.032 | 0.0039 | 0.0017 | 0.002 | 0 | NULL | NULL | NULL | 15 | 0 | 0 | 0 | 0 | 31 | 0 | 50 | 0 | 200 | 0 | 0 | 90 | 0 | 1430 | 132 | 0
7A06192 | 低合金 | HRB400B | 1624 | 0.00057 |  | 0.00034 |  | 0.002 | 75800 | 0.0023 | 0.0132 | 0.00032 | 0.00027 | 0.0038 | 0.464 | 0.0025 | 0.009 | 0.015 | NULL | 0.03 | 0.0039 | 0.0017 | 0.0032 | 0.001 | NULL | NULL | NULL | 15 | 0 | 0 | 0 | 0 | 31 | 0 | 25 | 0 | 200 | 0 | 0 | 80 | 0 | 1340 | 132 | 0
7A06191 | 低合金 | HRB400B | 0 | 0.00046 |  | 0.00028 |  | 0.002 | 76250 | 0.0024 | 0.0132 | 0.00028 | 0.00026 | 0.0038 | 0.473 | 0.0022 | 0.007 | 0.014 | NULL | 0.032 | 0.004 | 0.0018 | 0.0035 | 0.001 | NULL | NULL | NULL | 15 | 0 | 0 | 0 | 0 | 30 | 50 | 0 | 0 | 200 | 0 | 0 | 75 | 0 | 1270 | 132 | 0
7A06190 | 低合金 | HRB400B | 1668 | 0.00044 |  | 0.00027 |  | 0.002 | 72450 | 0.0023 | 0.0135 | 0.00028 | 0.00025 | 0.004 | 0.468 | 0.0021 | 0.007 | 0.014 | NULL | 0.032 | 0.004 | 0.0018 | 0.0045 | 0.001 | NULL | NULL | NULL | 15 | 0 | 0 | 0 | 0 | 30 | 50 | 0 | 0 | 200 | 0 | 0 | 75 | 0 | 132 | 132 | 0
7A06189 | 低合金 | HRB400B | 0 | 0.00045 |  | 0.00024 |  | 0.002 | 72150 | 0.0023 | 0.0133 | 0.00026 | 0.00023 | 0.0039 | 0.466 | 0.0022 | 0.011 | 0.014 | NULL | 0.034 | 0.0051 | 0.0028 | 0.0052 | 0.001 | NULL | NULL | NULL | 16 | 0 | 0 | 0 | 0 | 30 | 50 | 0 | 0 | 200 | 0 | 0 | 85 | 0 | 1380 | 132 | 0
7A06188 | 低合金 | HRB400B | 1671 | 0.00037 |  | 0.00025 |  | 0.002 | 75900 | 0.0023 | 0.0135 | 0.00026 | 0.00024 | 0.0037 | 0.468 | 0.0021 | 0.01 | 0.013 | NULL | 0.034 | 0.0038 | 0.0016 | 0.0046 | 0 | NULL | NULL | NULL | 14 | 0 | 0 | 0 | 0 | 29 | 50 | 0 | 0 | 200 | 0 | 0 | 80 | 0 | 1290 | 132 | 0
7A06187 | 低合金 | HRB400B | 1642 | 0.00028 |  | 0.00023 |  | 0.002 | 68550 | 0.0024 | 0.013 | 0.00026 | 0.00022 | 0.0038 | 0.47 | 0.0023 | 0.008 | 0.015 | NULL | 0.032 | 0.0053 | 0.003 | 0.0035 | 0.001 | NULL | NULL | NULL | 16 | 0 | 0 | 0 | 0 | 31 | 50 | 0 | 0 | 200 | 0 | 0 | 95 | 0 | 1430 | 132 | 0
7A06186 | 低合金 | HRB400B | 1630 | 0.00068 |  | 0.00022 |  | 0.002 | 77700 | 0.0023 | 0.013 | 0.00026 | 0.00023 | 0.0037 | 0.462 | 0.0025 | 0.015 | 0.016 | NULL | 0.032 | 0.0038 | 0.0016 | 0.0094 | 0.001 | NULL | NULL | NULL | 15 | 0 | 0 | 0 | 0 | 31 | 25 | 0 | 0 | 200 | 0 | 0 | 75 | 0 | 1310 | 132 | 0
7A06185 | 低合金 | HRB400B | 1621 | 0.00069 |  | 0.00025 |  | 0.002 | 74350 | 0.0024 | 0.0138 | 0.00029 | 0.00021 | 0.004 | 0.484 | 0.0022 | 0.008 | 0.015 | NULL | 0.035 | 0.0041 | 0.0019 | 0.0042 | 0 | NULL | NULL | NULL | 15 | 0 | 0 | 0 | 0 | 30 | 25 | 0 | 0 | 200 | 0 | 0 | 80 | 0 | 1310 | 132 | 0
7A06184 | 低合金 | HRB400B | 0 | 0.00094 |  | 0.00022 |  | 0.002 | 71800 | 0.0023 | 0.0131 | 0.00022 | 0.00033 | 0.0033 | 0.461 | 0.0022 | 0.007 | 0.012 | NULL | 0.033 | 0.0037 | 0.0015 | 0.0039 | 0.001 | NULL | NULL | NULL | 15 | 0 | 0 | 0 | 0 | 30 | 0 | 0 | 0 | 200 | 0 | 0 | 51 | 0 | 1320 | 132 | 20
7A06183 | 低合金 | HRB400B | 1662 | 0.00068 |  | 0.00028 |  | 0.002 | 77400 | 0.0023 | 0.0133 | 0.00032 | 0.00027 | 0.0038 | 0.465 | 0.0025 | 0.005 | 0.013 | NULL | 0.034 | 0.0035 | 0.0013 | 0.0037 | 0.001 | NULL | NULL | NULL | 15 | 0 | 0 | 0 | 0 | 30 | 25 | 0 | 0 | 200 | 0 | 0 | 68 | 0 | 1310 | 132 | 0
7A06182 | 低合金 | HRB400B | 0 | 0.00053 |  | 0.00031 |  | 0.002 | 75400 | 0.0022 | 0.0132 | 0.00028 | 0.00021 | 0.0037 | 0.454 | 0.0022 | 0.007 | 0.017 | NULL | 0.033 | 0.0039 | 0.0017 | 0.004 | 0.001 | NULL | NULL | NULL | 15 | 0 | 0 | 0 | 0 | 30 | 50 | 0 | 0 | 200 | 0 | 0 | 85 | 0 | 1300 | 132 | 0
7A06181 | 低合金 | HRB400B | 0 | 0.00127 |  | 0.00038 |  | 0.002 | 72400 | 0.0022 | 0.0132 | 0.00035 | 0.00016 | 0.0039 | 0.454 | 0.0024 | 0.009 | 0.014 | NULL | 0.034 | 0.0038 | 0.0016 | 0.0035 | 0.001 | NULL | NULL | NULL | 45 | 0 | 0 | 0 | 0 | 0 | 25 | 0 | 0 | 200 | 0 | 0 | 34 | 0 | 1300 | 132 | 0
7A06180 | 低合金 | HRB400B | 1676 | 0.00068 |  | 0.00029 |  | 0.002 | 79600 | 0.0023 | 0.0141 | 0.00027 | 0.00022 | 0.0038 | 0.479 | 0.0022 | 0.006 | 0.015 | NULL | 0.033 | 0.0044 | 0.0021 | 0.0027 | 0 | NULL | NULL | NULL | 15 | 0 | 0 | 0 | 0 | 30 | 50 | 0 | 0 | 0 | 0 | 0 | 85 | 0 | 1530 | 132 | 0
7A06179 | 低合金 | HRB400B | 1673 | 0.00056 |  | 0.00043 |  | 0.002 | 72500 | 0.0022 | 0.0139 | 0.00039 | 0.00028 | 0.0045 | 0.467 | 0.003 | 0.011 | 0.015 | NULL | 0.034 | 0.0058 | 0.0035 | 0.0023 | 0.001 | NULL | NULL | NULL | 47 | 0 | 0 | 0 | 0 | 0 | 0 | 75 | 0 | 0 | 0 | 0 | 85 | 0 | 1600 | 132 | 0
7A06178 | 低合金 | HRB400B | 1648 | 0.0004 |  | 0.00032 |  | 0.002 | 76100 | 0.0022 | 0.0137 | 0.00028 | 0.0002 | 0.0038 | 0.461 | 0.002 | 0.009 | 0.014 | NULL | 0.036 | 0.0038 | 0.0016 | 0.0019 | 0 | NULL | NULL | NULL | 46 | 0 | 0 | 0 | 0 | 0 | 0 | 75 | 0 | 0 | 0 | 0 | 85 | 0 | 1620 | 132 | 0
7A06177 | 低合金 | HRB400B | 1682 | 0.00099 |  | 0.00031 |  | 0.002 | 73600 | 0.0024 | 0.0141 | 0.00025 | 0.00023 | 0.0041 | 0.488 | 0.0021 | 0.007 | 0.014 | NULL | 0.036 | 0.0042 | 0.0019 | 0.0023 | 0 | NULL | NULL | NULL | 44 | 0 | 0 | 0 | 0 | 0 | 0 | 25 | 0 | 0 | 0 | 0 | 51 | 0 | 1443 | 132 | 0
7A06176 | 低合金 | HRB400B | 1651 | 0.00073 |  | 0.00026 |  | 0.002 | 68750 | 0.0023 | 0.0137 | 0.00031 | 0.00019 | 0.004 | 0.472 | 0.0023 | 0.008 | 0.015 | NULL | 0.036 | 0.0038 | 0.0016 | 0.003 | 0.001 | NULL | NULL | NULL | 46 | 0 | 0 | 0 | 0 | 0 | 0 | 50 | 0 | 0 | 0 | 0 | 68 | 0 | 1614 | 132 | 0
7A06175 | 低合金 | HRB400B | 1689 | 0.00074 |  | 0.00029 |  | 0.002 | 77100 | 0.0022 | 0.014 | 0.00027 | 0.00024 | 0.0039 | 0.467 | 0.002 | 0.01 | 0.017 | NULL | 0.035 | 0.004 | 0.0017 | 0.0027 | 0.001 | NULL | NULL | NULL | 47 | 0 | 0 | 0 | 0 | 0 | 0 | 50 | 0 | 0 | 0 | 0 | 68 | 0 | 1624 | 132 | 0
7A06174 | 低合金 | HRB400B | 1683 | 0.00069 |  | 0.00026 |  | 0.002 | 73100 | 0.0022 | 0.0139 | 0.00028 | 0.00026 | 0.0041 | 0.466 | 0.0026 | 0.009 | 0.017 | NULL | 0.035 | 0.0039 | 0.0017 | 0.0018 | 0 | NULL | NULL | NULL | 47 | 0 | 0 | 0 | 0 | 0 | 0 | 25 | 0 | 0 | 0 | 0 | 51 | 0 | 1591 | 132 | 0
7A06173 | 低合金 | HRB400B | 1672 | 0.00089 |  | 0.00042 |  | 0.003 | 72600 | 0.0023 | 0.0141 | 0.00038 | 0.00037 | 0.0041 | 0.481 | 0.0032 | 0.012 | 0.016 | NULL | 0.036 | 0.0041 | 0.0019 | 0.0018 | 0 | NULL | NULL | NULL | 46 | 0 | 0 | 0 | 0 | 0 | 0 | 25 | 0 | 0 | 0 | 0 | 51 | 0 | 1616 | 132 | 0
7A06172 | 低合金 | HRB400B | 1689 | 0.00096 |  | 0.00026 |  | 0.002 | 74700 | 0.0023 | 0.0141 | 0.00023 | 0.00026 | 0.004 | 0.479 | 0.0024 | 0.007 | 0.016 | NULL | 0.036 | 0.004 | 0.0018 | 0.0018 | 0.001 | NULL | NULL | NULL | 46 | 0 | 0 | 0 | 0 | 0 | 0 | 25 | 0 | 0 | 0 | 0 | 34 | 0 | 1587 | 132 | 0
7A06171 | 低合金 | HRB400B | 1652 | 0.00078 |  | 0.00037 |  | 0.002 | 73000 | 0.0023 | 0.0137 | 0.00027 | 0.00026 | 0.0037 | 0.472 | 0.0023 | 0.009 | 0.015 | NULL | 0.035 | 0.0039 | 0.0017 | 0.0018 | 0 | NULL | NULL | NULL | 45 | 0 | 0 | 0 | 0 | 0 | 0 | 25 | 0 | 0 | 0 | 0 | 51 | 0 | 1571 | 132 | 0
7A06170 | 低合金 | HRB400B | 1651 | 0.0006 |  | 0.00038 |  | 0.001 | 72800 | 0.0023 | 0.0139 | 0.0003 | 0.00032 | 0.004 | 0.476 | 0.0025 | 0.008 | 0.015 | NULL | 0.035 | 0.0039 | 0.0017 | 0.003 | 0 | NULL | NULL | NULL | 45 | 0 | 0 | 0 | 0 | 0 | 0 | 50 | 0 | 0 | 0 | 0 | 68 | 0 | 1573 | 88 | 0
7A06169 | 低合金 | HRB400B | 1683 | 0.00068 |  | 0.00038 |  | 0.002 | 73200 | 0.0023 | 0.0138 | 0.00029 | 0.00025 | 0.0039 | 0.474 | 0.0023 | 0.007 | 0.013 | NULL | 0.035 | 0.004 | 0.0018 | 0.0036 | 0 | NULL | NULL | NULL | 46 | 0 | 0 | 0 | 0 | 0 | 0 | 50 | 0 | 0 | 0 | 0 | 68 | 0 | 1536 | 132 | 0
7A06168 | 低合金 | HRB400B | 1693 | 0.00097 |  | 0.00025 |  | 0.002 | 71600 | 0.0024 | 0.0138 | 0.00028 | 0.00025 | 0.004 | 0.483 | 0.002 | 0.007 | 0.013 | NULL | 0.036 | 0.004 | 0.0018 | 0.0025 | 0 | NULL | NULL | NULL | 46 | 0 | 0 | 0 | 0 | 0 | 0 | 25 | 0 | 0 | 0 | 0 | 51 | 0 | 1578 | 132 | 0
7A06167 | 低合金 | HRB400B | 1696 | 0.00044 |  | 0.00028 |  | 0.001 | 74400 | 0.0023 | 0.0138 | 0.00029 | 0.0003 | 0.0039 | 0.473 | 0.0019 | 0.009 | 0.017 | NULL | 0.037 | 0.0039 | 0.0017 | 0.0023 | 0 | NULL | NULL | NULL | 46 | 0 | 0 | 0 | 0 | 0 | 0 | 100 | 0 | 0 | 0 | 0 | 85 | 0 | 1574 | 132 | 0
7A06166 | 低合金 | HRB400B | 1693 | 0.00079 |  | 0.0003 |  | 0.002 | 73500 | 0.0024 | 0.0129 | 0.00026 | 0.00021 | 0.0035 | 0.465 | 0.0012 | 0.005 | 0.009 | NULL | 0.035 | 0.0038 | 0.0015 | 0.0005 | 0 | NULL | NULL | NULL | 6 | 0 | 0 | 0 | 0 | 40 | 25 | 0 | 0 | 0 | 0 | 0 | 51 | 0 | 1430 | 88 | 0
7A06165 | 低合金 | HRB400B | 1689 | 0.00105 |  | 0.00028 |  | 0.002 | 70500 | 0.0024 | 0.0129 | 0.00029 | 0.00022 | 0.0034 | 0.466 | 0.0015 | 0.005 | 0.009 | NULL | 0.034 | 0.004 | 0.0018 | 0.0015 | 0 | NULL | NULL | NULL | 7 | 0 | 0 | 0 | 0 | 40 | 0 | 0 | 0 | 0 | 0 | 0 | 51 | 0 | 1470 | 88 | 20
7A06164 | 低合金 | HRB400B | 1672 | 0.00067 |  | 0.00027 |  | 0.002 | 73750 | 0.0024 | 0.0129 | 0.00029 | 0.00023 | 0.0035 | 0.467 | 0.0018 | 0.005 | 0.009 | NULL | 0.034 | 0.0039 | 0.0017 | 0.0014 | 0 | NULL | NULL | NULL | 6 | 0 | 0 | 0 | 0 | 40 | 25 | 0 | 0 | 0 | 0 | 0 | 51 | 0 | 1499 | 88 | 0
7A06163 | 低合金 | HRB400B | 1656 | 0.00084 |  | 0.00031 |  | 0.002 | 75000 | 0.0023 | 0.0126 | 0.00027 | 0.00015 | 0.0032 | 0.451 | 0.0014 | 0.005 | 0.009 | NULL | 0.034 | 0.0036 | 0.0014 | 0.002 | 0 | NULL | NULL | NULL | 6 | 0 | 0 | 0 | 0 | 40 | 0 | 0 | 0 | 0 | 0 | 0 | 68 | 0 | 1450 | 88 | 20
7A06162 | 低合金 | HRB400B | 1668 | 0.00081 |  | 0.00028 |  | 0.002 | 73000 | 0.0023 | 0.0129 | 0.00026 | 0.00018 | 0.0033 | 0.458 | 0.0018 | 0.008 | 0.015 | NULL | 0.035 | 0.0039 | 0.0017 | 0.0019 | 0 | NULL | NULL | NULL | 6 | 0 | 0 | 0 | 0 | 40 | 0 | 0 | 0 | 0 | 0 | 0 | 68 | 0 | 1458 | 88 | 20
7A06161 | 低合金 | HRB400B | 1667 | 0.00056 |  | 0.00026 |  | 0.002 | 70950 | 0.0024 | 0.0133 | 0.00025 | 0.00033 | 0.0039 | 0.476 | 0.0027 | 0.01 | 0.015 | NULL | 0.035 | 0.0086 | 0.0062 | 0.002 | 0 | NULL | NULL | NULL | 7 | 0 | 0 | 0 | 0 | 40 | 50 | 0 | 0 | 0 | 0 | 0 | 90 | 0 | 1500 | 132 | 0
7A06160 | 低合金 | HRB400B | 1661 | 0.00048 |  | 0.00033 |  | 0.002 | 72850 | 0.0024 | 0.0133 | 0.00032 | 0.00028 | 0.0036 | 0.476 | 0.0028 | 0.012 | 0.015 | NULL | 0.035 | 0.0038 | 0.0016 | 0.0015 | 0 | NULL | NULL | NULL | 7 | 0 | 0 | 0 | 0 | 40 | 50 | 0 | 0 | 0 | 0 | 0 | 78 | 0 | 1450 | 132 | 0
7A06159 | 低合金 | HRB400B | 1676 | 0.00039 |  | 0.00025 |  | 0.002 | 69450 | 0.0023 | 0.0137 | 0.00027 | 0.0003 | 0.0036 | 0.473 | 0.0026 | 0.009 | 0.013 | NULL | 0.033 | 0.004 | 0.0017 | 0.0015 | 0 | NULL | NULL | NULL | 7 | 0 | 0 | 0 | 0 | 40 | 50 | 0 | 0 | 0 | 0 | 0 | 85 | 0 | 1450 | 132 | 0
7A06158 | 低合金 | HRB400B | 1679 | 0.00036 |  | 0.00023 |  | 0.002 | 72900 | 0.0023 | 0.0135 | 0.00025 | 0.00032 | 0.0035 | 0.468 | 0.0021 | 0.006 | 0.014 | NULL | 0.036 | 0.0039 | 0.0017 | 0.001 | 0 | NULL | NULL | NULL | 7 | 0 | 0 | 0 | 0 | 40 | 50 | 0 | 0 | 0 | 0 | 0 | 85 | 0 | 1450 | 132 | 0
7A06157 | 低合金 | HRB400B | 1672 | 0.00062 |  | 0.00023 |  | 0.002 | 71850 | 0.0023 | 0.0137 | 0.00024 | 0.00036 | 0.0035 | 0.473 | 0.0027 | 0.007 | 0.016 | NULL | 0.036 | 0.0045 | 0.0023 | 0.0024 | 0 | NULL | NULL | NULL | 5 | 0 | 0 | 0 | 0 | 40 | 25 | 0 | 0 | 0 | 0 | 0 | 65 | 0 | 1400 | 132 | 0
7A06156 | 低合金 | HRB400B | 1663 | 0.00067 |  | 0.00023 |  | 0.002 | 68300 | 0.0023 | 0.0135 | 0.00025 | 0.00039 | 0.0038 | 0.459 | 0.0025 | 0.008 | 0.014 | NULL | 0.035 | 0.0038 | 0.0016 | 0.0021 | 0 | NULL | NULL | NULL | 8 | 0 | 0 | 0 | 0 | 40 | 25 | 0 | 0 | 0 | 0 | 0 | 68 | 0 | 1530 | 132 | 0
7A06155 | 低合金 | HRB400B | 1667 | 0.00061 |  | 0.00024 |  | 0.002 | 74500 | 0.0023 | 0.0127 | 0.0003 | 0.00032 | 0.0037 | 0.455 | 0.0024 | 0.007 | 0.012 | NULL | 0.035 | 0.004 | 0.0018 | 0.0013 | 0 | NULL | NULL | NULL | 7 | 0 | 0 | 0 | 0 | 40 | 25 | 0 | 0 | 0 | 0 | 0 | 68 | 0 | 1450 | 132 | 0
7A06154 | 低合金 | HRB400B | 1688 | 0.00031 |  | 0.00032 |  | 0.002 | 73450 | 0.0023 | 0.0135 | 0.00031 | 0.00034 | 0.0034 | 0.468 | 0.0022 | 0.009 | 0.014 | NULL | 0.035 | 0.0039 | 0.0017 | 0.0022 | 0 | NULL | NULL | NULL | 43 | 0 | 0 | 0 | 0 | 0 | 75 | 0 | 0 | 0 | 0 | 0 | 90 | 0 | 1450 | 132 | 0
7A06153 | 低合金 | HRB400B | 1673 | 0.00055 |  | 0.00029 |  | 0.002 | 71000 | 0.0023 | 0.0136 | 0.00029 | 0.00031 | 0.0038 | 0.471 | 0.0027 | 0.007 | 0.016 | NULL | 0.036 | 0.0039 | 0.0017 | 0.0025 | 0 | NULL | NULL | NULL | 7 | 0 | 0 | 0 | 0 | 40 | 50 | 0 | 0 | 0 | 0 | 0 | 72 | 0 | 1450 | 132 | 0
7A06152 | 低合金 | HRB400B | 1680 | 0.00051 |  | 0.00021 |  | 0.002 | 72450 | 0.0024 | 0.0131 | 0.00024 | 0.00025 | 0.0035 | 0.472 | 0.0024 | 0.007 | 0.011 | NULL | 0.035 | 0.0037 | 0.0015 | 0.0028 | 0 | NULL | NULL | NULL | 7 | 0 | 0 | 0 | 0 | 40 | 50 | 0 | 0 | 0 | 0 | 0 | 68 | 0 | 1450 | 132 | 0
7A06151 | 低合金 | HRB400B | 1679 | 0.00031 |  | 0.00024 |  | 0.002 | 70300 | 0.0024 | 0.0129 | 0.00026 | 0.00026 | 0.0035 | 0.468 | 0.002 | 0.009 | 0.013 | NULL | 0.035 | 0.0038 | 0.0016 | 0.002 | 0 | NULL | NULL | NULL | 7 | 0 | 0 | 0 | 0 | 40 | 50 | 0 | 0 | 0 | 0 | 0 | 85 | 0 | 1450 | 132 | 0
7A06150 | 低合金 | HRB400B | 1672 | 0.00047 |  | 0.00025 |  | 0.002 | 68350 | 0.0024 | 0.0135 | 0.00027 | 0.00028 | 0.0036 | 0.479 | 0.0024 | 0.009 | 0.015 | NULL | 0.035 | 0.0037 | 0.0015 | 0.0016 | 0 | NULL | NULL | NULL | 5 | 0 | 0 | 0 | 0 | 40 | 50 | 0 | 0 | 0 | 0 | 0 | 85 | 0 | 1450 | 132 | 0
7A06149 | 低合金 | HRB400B | 0 | 0.00036 |  | 0.00029 |  | 0.002 | 70650 | 0.0024 | 0.0129 | 0.00032 | 0.00029 | 0.0034 | 0.469 | 0.0025 | 0.007 | 0.016 | NULL | 0.035 | 0.0038 | 0.0016 | 0.0033 | 0.001 | NULL | NULL | NULL | 7 | 0 | 0 | 0 | 0 | 40 | 50 | 0 | 0 | 0 | 0 | 0 | 85 | 0 | 1450 | 132 | 0
7A06148 | 低合金 | HRB400B | 1803 | 0.00024 |  | 0.00021 |  | 0.001 | 71900 | 0.0024 | 0.0133 | 0.00026 | 0.00023 | 0.0035 | 0.475 | 0.0015 | 0.009 | 0.015 | NULL | 0.036 | 0.0039 | 0.0016 | 0.0028 | 0 | NULL | NULL | NULL | 45 | 0 | 0 | 0 | 0 | 0 | 75 | 0 | 0 | 0 | 0 | 0 | 92 | 0 | 1500 | 132 | 0
7A06147 | 低合金 | HRB400B | 1669 | 0.00019 |  | 0.00027 |  | 0.001 | 69400 | 0.0023 | 0.0128 | 0.0003 | 0.00017 | 0.0033 | 0.455 | 0.0014 | 0.006 | 0.013 | NULL | 0.034 | 0.004 | 0.0017 | 0.0023 | 0 | NULL | NULL | NULL | 5 | 0 | 0 | 0 | 0 | 40 | 50 | 0 | 0 | 0 | 0 | 0 | 92 | 0 | 1420 | 132 | 0
7A06146 | 低合金 | HRB400B | 1689 | 0.00071 |  | 0.00025 |  | 0.002 | 68850 | 0.0023 | 0.0128 | 0.00028 | 0.00032 | 0.0035 | 0.457 | 0.0024 | 0.008 | 0.014 | NULL | 0.033 | 0.004 | 0.0018 | 0.0027 | 0 | NULL | NULL | NULL | 7 | 0 | 0 | 0 | 0 | 41 | 25 | 0 | 0 | 200 | 0 | 0 | 68 | 0 | 1320 | 132 | 0
7A06145 | 低合金 | HRB400B | 0 | 0.00074 |  | 0.00017 |  | 0.002 | 76600 | 0.0023 | 0.013 | 0.00026 | 0.00033 | 0.0035 | 0.46 | 0.0022 | 0.006 | 0.012 | NULL | 0.034 | 0.0036 | 0.0014 | 0.0022 | 0 | NULL | NULL | NULL | 5 | 0 | 0 | 0 | 0 | 35 | 25 | 0 | 0 | 200 | 0 | 0 | 54 | 0 | 1130 | 132 | 0
7A06144 | 低合金 | HRB400B | 1629 | 0.00046 |  | 0.00026 |  | 0.002 | 65650 | 0.0024 | 0.0129 | 0.00027 | 0.00027 | 0.0036 | 0.468 | 0.0021 | 0.007 | 0.014 | NULL | 0.032 | 0.0038 | 0.0016 | 0.0022 | 0 | NULL | NULL | NULL | 7 | 0 | 0 | 40 | 0 | 0 | 25 | 0 | 0 | 200 | 0 | 0 | 85 | 0 | 1350 | 132 | 0
7A06143 | 低合金 | HRB400B | 1610 | 0.00038 |  | 0.00034 |  | 0.001 | 74400 | 0.0023 | 0.0129 | 0.00034 | 0.00023 | 0.0036 | 0.456 | 0.0014 | 0.006 | 0.011 | NULL | 0.034 | 0.0037 | 0.0015 | 0.0025 | 0 | NULL | NULL | NULL | 6 | 0 | 0 | 0 | 0 | 40 | 50 | 0 | 0 | 200 | 0 | 0 | 85 | 0 | 1320 | 132 | 0
7A06142 | 低合金 | HRB400B | 1689 | 0.00027 |  | 0.00032 |  | 0.002 | 72450 | 0.0024 | 0.0129 | 0.00031 | 0.00026 | 0.0036 | 0.467 | 0.0017 | 0.005 | 0.01 | NULL | 0.034 | 0.0037 | 0.0015 | 0.0016 | 0 | NULL | NULL | NULL | 15 | 0 | 0 | 0 | 0 | 33 | 50 | 0 | 0 | 200 | 0 | 0 | 85 | 0 | 1280 | 132 | 0
7A06141 | 低合金 | HRB400B | 1652 | 0.00065 |  | 0.00034 |  | 0.002 | 71350 | 0.0023 | 0.0129 | 0.00031 | 0.00024 | 0.0035 | 0.459 | 0.0022 | 0.009 | 0.018 | NULL | 0.035 | 0.004 | 0.0018 | 0.0024 | 0 | NULL | NULL | NULL | 16 | 0 | 0 | 0 | 0 | 33 | 25 | 0 | 0 | 200 | 0 | 0 | 68 | 0 | 1300 | 132 | 0
7A06140 | 低合金 | HRB400B | 1659 | 0.00066 |  | 0.00036 |  | 0.002 | 73500 | 0.0024 | 0.0129 | 0.00037 | 0.00024 | 0.0038 | 0.468 | 0.0022 | 0.006 | 0.013 | NULL | 0.035 | 0.0121 | 0.0095 | 0.0029 | 0 | NULL | NULL | NULL | 15 | 0 | 0 | 0 | 0 | 31 | 25 | 0 | 0 | 200 | 0 | 0 | 68 | 0 | 1220 | 132 | 0
7A06139 | 低合金 | HRB400B | 1689 | 0.00078 |  | 0.00033 |  | 0.002 | 69450 | 0.0023 | 0.0127 | 0.00032 | 0.00025 | 0.0037 | 0.454 | 0.0018 | 0.007 | 0.013 | NULL | 0.034 | 0.0151 | 0.0125 | 0.0022 | 0 | NULL | NULL | NULL | 15 | 0 | 0 | 0 | 0 | 30 | 25 | 0 | 0 | 200 | 0 | 0 | 54 | 0 | 1180 | 132 | 0
7A06138 | 低合金 | HRB400B | 1656 | 0.00061 |  | 0.0003 |  | 0.002 | 70650 | 0.0023 | 0.0129 | 0.00029 | 0.00017 | 0.0036 | 0.457 | 0.0015 | 0.007 | 0.016 | NULL | 0.034 | 0.0039 | 0.0017 | 0.0018 | 0 | NULL | NULL | NULL | 14 | 0 | 0 | 0 | 0 | 30 | 25 | 0 | 0 | 200 | 0 | 0 | 68 | 0 | 1160 | 132 | 0
7A06137 | 低合金 | HRB400B | 1653 | 0.00083 |  | 0.00035 |  | 0.002 | 66700 | 0.0022 | 0.0132 | 0.00034 | 0.00027 | 0.0038 | 0.453 | 0.0022 | 0.006 | 0.013 | NULL | 0.034 | 0.004 | 0.0018 | 0.0021 | 0 | NULL | NULL | NULL | 16 | 0 | 0 | 0 | 0 | 34 | 25 | 0 | 0 | 200 | 0 | 0 | 54 | 0 | 1370 | 132 | 0
7A06136 | 低合金 | HRB400B | 1664 | 0.00022 |  | 0.00033 |  | 0.002 | 76950 | 0.0024 | 0.0134 | 0.00033 | 0.00019 | 0.0035 | 0.475 | 0.0012 | 0.008 | 0.014 | NULL | 0.036 | 0.004 | 0.0017 | 0.0022 | 0 | NULL | NULL | NULL | 15 | 0 | 0 | 0 | 0 | 30 | 50 | 0 | 0 | 200 | 0 | 0 | 85 | 0 | 1310 | 132 | 0
7A06135 | 低合金 | HRB400B | 1688 | 0.00079 |  | 0.00025 |  | 0.002 | 66450 | 0.0023 | 0.0128 | 0.00026 | 0.00022 | 0.0035 | 0.456 | 0.0016 | 0.006 | 0.013 | NULL | 0.036 | 0.004 | 0.0018 | 0.0025 | 0 | NULL | NULL | NULL | 15 | 0 | 0 | 0 | 0 | 31 | 25 | 0 | 0 | 200 | 0 | 0 | 54 | 0 | 1220 | 132 | 0
7A06134 | 低合金 | HRB400B | 1669 | 0.00067 |  | 0.00028 |  | 0.002 | 70400 | 0.0023 | 0.0128 | 0.00027 | 0.00022 | 0.0037 | 0.457 | 0.0021 | 0.005 | 0.012 | NULL | 0.035 | 0.0039 | 0.0017 | 0.0027 | 0 | NULL | NULL | NULL | 15 | 0 | 0 | 0 | 0 | 31 | 25 | 0 | 0 | 200 | 0 | 0 | 68 | 0 | 1240 | 132 | 0
7A06133 | 低合金 | HRB400B | 1688 | 0.00065 |  | 0.00028 |  | 0.002 | 70750 | 0.0023 | 0.0128 | 0.00027 | 0.00027 | 0.0035 | 0.457 | 0.0025 | 0.005 | 0.017 | NULL | 0.035 | 0.0348 | 0.0319 | 0.0019 | 0 | NULL | NULL | NULL | 16 | 0 | 0 | 0 | 0 | 33 | 25 | 0 | 0 | 200 | 0 | 0 | 68 | 0 | 1320 | 132 | 0
7A06132 | 低合金 | HRB400B | 1675 | 0.0007 |  | 0.0003 |  | 0.002 | 75200 | 0.0023 | 0.0131 | 0.00027 | 0.00029 | 0.0037 | 0.462 | 0.0024 | 0.007 | 0.015 | NULL | 0.034 | 0.0038 | 0.0016 | 0.0021 | 0 | NULL | NULL | NULL | 16 | 0 | 0 | 0 | 0 | 33 | 25 | 0 | 0 | 200 | 0 | 0 | 68 | 0 | 1320 | 132 | 0
7A06131 | 低合金 | HRB400B | 1694 | 0.00025 |  | 0.00025 |  | 0.002 | 74400 | 0.0024 | 0.0136 | 0.00027 | 0.0003 | 0.0038 | 0.479 | 0.0021 | 0.007 | 0.015 | NULL | 0.033 | 0.0039 | 0.0017 | 0.0022 | 0 | NULL | NULL | NULL | 15 | 0 | 0 | 0 | 0 | 0 | 50 | 0 | 0 | 200 | 0 | 0 | 0 | 0 | 1320 | 132 | 0
7A06130 | 低合金 | HRB400B | 1653 | 0.00047 |  | 0.00033 |  | 0.002 | 69650 | 0.0023 | 0.0128 | 0.00034 | 0.00018 | 0.0035 | 0.455 | 0.0018 | 0.007 | 0.017 | NULL | 0.033 | 0.0038 | 0.0016 | 0.0027 | 0 | NULL | NULL | NULL | 15 | 0 | 0 | 0 | 0 | 30 | 50 | 0 | 0 | 200 | 0 | 0 | 80 | 0 | 1260 | 132 | 0
7A06129 | 低合金 | HRB400B | 1651 | 0.00059 |  | 0.00031 |  | 0.002 | 70500 | 0.0023 | 0.0134 | 0.00032 | 0.00023 | 0.0036 | 0.468 | 0.0027 | 0.009 | 0.017 | NULL | 0.036 | 0.0037 | 0.0015 | 0.002 | 0 | NULL | NULL | NULL | 15 | 0 | 0 | 0 | 0 | 30 | 50 | 0 | 0 | 200 | 0 | 0 | 60 | 0 | 1180 | 132 | 0
7A06128 | 低合金 | HRB400B | 1666 | 0.00041 |  | 0.00035 |  | 0.002 | 66350 | 0.0024 | 0.0133 | 0.00034 | 0.00022 | 0.0037 | 0.472 | 0.0017 | 0.005 | 0.013 | NULL | 0.032 | 0.0042 | 0.002 | 0.0021 | 0 | NULL | NULL | NULL | 16 | 0 | 0 | 0 | 0 | 31 | 50 | 0 | 0 | 200 | 0 | 0 | 95 | 0 | 1380 | 132 | 0
7A06127 | 低合金 | HRB400B | 1669 | 0.00021 |  | 0.00024 |  | 0.002 | 74500 | 0.0023 | 0.0129 | 0.00031 | 0.00019 | 0.0035 | 0.457 | 0.0017 | 0.007 | 0.015 | NULL | 0.032 | 0.0039 | 0.0017 | 0.0027 | 0 | NULL | NULL | NULL | 15 | 0 | 0 | 0 | 0 | 31 | 50 | 0 | 0 | 200 | 0 | 0 | 93 | 0 | 1340 | 132 | 0
7A06126 | 低合金 | HRB400B | 1675 | 0.00049 |  | 0.00019 |  | 0.001 | 71100 | 0.0023 | 0.0129 | 0.00024 | 0.00024 | 0.0035 | 0.457 | 0.002 | 0.006 | 0.015 | NULL | 0.031 | 0.0059 | 0.0036 | 0.0035 | 0 | NULL | NULL | NULL | 15 | 0 | 0 | 0 | 0 | 30 | 50 | 0 | 0 | 200 | 0 | 0 | 80 | 0 | 1260 | 132 | 0
7A06125 | 低合金 | HRB400B | 1647 | 0.00044 |  | 0.00027 |  | 0.001 | 70800 | 0.0023 | 0.0127 | 0.00029 | 0.00034 | 0.0035 | 0.453 | 0.0022 | 0.006 | 0.013 | NULL | 0.03 | 0.0038 | 0.0016 | 0.0024 | 0 | NULL | NULL | NULL | 16 | 0 | 0 | 0 | 0 | 31 | 0 | 0 | 0 | 200 | 0 | 0 | 95 | 0 | 1420 | 132 | 0
7A06124 | 低合金 | HRB400B | 0 | 0.00068 |  | 0.00032 |  | 0.002 | 78450 | 0.0023 | 0.0134 | 0.00028 | 0.0002 | 0.0037 | 0.465 | 0.0015 | 0.007 | 0.015 | NULL | 0.03 | 0.0042 | 0.002 | 0.0026 | 0 | NULL | NULL | NULL | 15 | 0 | 0 | 0 | 0 | 31 | 25 | 0 | 0 | 200 | 0 | 0 | 0 | 0 | 1480 | 132 | 0
7A06123 | 低合金 | HRB400B | 1667 | 0.00047 |  | 0.00025 |  | 0.002 | 76050 | 0.0023 | 0.0129 | 0.00028 | 0.00035 | 0.0036 | 0.457 | 0.0021 | 0.008 | 0.014 | NULL | 0.031 | 0.004 | 0.0017 | 0.002 | 0 | NULL | NULL | NULL | 14 | 0 | 0 | 0 | 0 | 30 | 25 | 0 | 0 | 200 | 0 | 0 | 80 | 0 | 1250 | 132 | 0
7A06122 | 低合金 | HRB400B | 1677 | 0.00053 |  | 0.0003 |  | 0.002 | 72300 | 0.0024 | 0.0129 | 0.00031 | 0.00035 | 0.0038 | 0.468 | 0.0022 | 0.007 | 0.012 | NULL | 0.031 | 0.0043 | 0.0021 | 0.0017 | 0 | NULL | NULL | NULL | 14 | 0 | 0 | 0 | 0 | 30 | 50 | 0 | 0 | 200 | 0 | 0 | 85 | 0 | 1280 | 132 | 0
7A06121 | 低合金 | HRB400B | 1656 | 0.00033 |  | 0.00029 |  | 0.002 | 71600 | 0.0024 | 0.0134 | 0.00031 | 0.00035 | 0.0036 | 0.478 | 0.0025 | 0.007 | 0.015 | NULL | 0.033 | 0.0059 | 0.0036 | 0.0027 | 0 | NULL | NULL | NULL | 14 | 0 | 0 | 0 | 0 | 30 | 50 | 0 | 0 | 200 | 0 | 0 | 102 | 0 | 1280 | 132 | 0
7A06120 | 低合金 | HRB400B | 1658 | 0.00052 |  | 0.00032 |  | 0.002 | 70700 | 0.0024 | 0.0132 | 0.00031 | 0.00023 | 0.0037 | 0.472 | 0.0021 | 0.007 | 0.013 | NULL | 0.032 | 0.004 | 0.0018 | 0.0029 | 0 | NULL | NULL | NULL | 14 | 0 | 0 | 0 | 0 | 30 | 50 | 0 | 0 | 200 | 0 | 0 | 85 | 0 | 1250 | 132 | 0
7A06119 | 低合金 | HRB400B | 1662 | 0.00051 |  | 0.00033 |  | 0.002 | 69800 | 0.0024 | 0.0132 | 0.00029 | 0.00019 | 0.0037 | 0.472 | 0.0021 | 0.006 | 0.013 | NULL | 0.031 | 0.0042 | 0.002 | 0.0023 | 0 | NULL | NULL | NULL | 15 | 0 | 0 | 0 | 0 | 30 | 50 | 0 | 0 | 200 | 0 | 0 | 85 | 0 | 1310 | 132 | 0
7A06118 | 低合金 | HRB400B | 1625 | 0.00041 |  | 0.00034 |  | 0.002 | 74600 | 0.0024 | 0.0131 | 0.00033 | 0.00023 | 0.0036 | 0.471 | 0.0022 | 0.008 | 0.013 | NULL | 0.032 | 0.0045 | 0.0023 | 0.0023 | 0 | NULL | NULL | NULL | 17 | 0 | 0 | 0 | 0 | 30 | 50 | 0 | 0 | 200 | 0 | 0 | 95 | 0 | 1400 | 132 | 0
7A06117 | 低合金 | HRB400B | 1667 | 0.00044 |  | 0.00033 |  | 0.002 | 76850 | 0.0024 | 0.013 | 0.00032 | 0.00017 | 0.0034 | 0.468 | 0.0018 | 0.005 | 0.014 | NULL | 0.031 | 0.0051 | 0.0028 | 0.0022 | 0 | NULL | NULL | NULL | 15 | 0 | 0 | 0 | 0 | 30 | 50 | 0 | 0 | 200 | 0 | 0 | 95 | 0 | 1310 | 88 | 0
7A06116 | 低合金 | HRB400B | 1661 | 0.00013 |  | 0.00026 |  | 0.002 | 73900 | 0.0023 | 0.0129 | 0.00029 | 0.00021 | 0.0034 | 0.457 | 0.0018 | 0.007 | 0.013 | NULL | 0.033 | 0.0039 | 0.0016 | 0.0014 | 0 | NULL | NULL | NULL | 14 | 0 | 0 | 0 | 0 | 30 | 50 | 0 | 0 | 200 | 0 | 0 | 102 | 0 | 1260 | 88 | 0
7A06115 | 低合金 | HRB400B | 1658 | 0.00089 |  | 0.00021 |  | 0.002 | 69550 | 0.0023 | 0.0129 | 0.00026 | 0.00014 | 0.0035 | 0.455 | 0.0012 | 0.008 | 0.013 | NULL | 0.03 | 0.0039 | 0.0017 | 0.0016 | 0 | NULL | NULL | NULL | 14 | 0 | 0 | 0 | 0 | 32 | 0 | 0 | 0 | 300 | 0 | 0 | 68 | 0 | 1247 | 88 | 20
7A06114 | 低合金 | HRB400B | 1692 | 0.00066 |  | 0.00023 |  | 0.002 | 74800 | 0.0022 | 0.0133 | 0.00024 | 0.0002 | 0.0037 | 0.453 | 0.0015 | 0.007 | 0.012 | NULL | 0.032 | 0.0038 | 0.0016 | 0.0024 | 0 | NULL | NULL | NULL | 15 | 0 | 0 | 0 | 0 | 30 | 25 | 0 | 0 | 300 | 0 | 0 | 85 | 0 | 1082 | 88 | 0
7A06113 | 低合金 | HRB400B | 1653 | 0.0013 |  | 0.00025 |  | 0.002 | 69250 | 0.0022 | 0.0132 | 0.00028 | 0.00023 | 0.0036 | 0.452 | 0.0021 | 0.009 | 0.015 | NULL | 0.03 | 0.0039 | 0.0017 | 0.0019 | 0 | NULL | NULL | NULL | 16 | 0 | 0 | 0 | 0 | 32 | 0 | 0 | 0 | 300 | 0 | 0 | 34 | 0 | 1258 | 88 | 20
7A06112 | 低合金 | HRB400B | 1693 | 0.0008 |  | 0.00025 |  | 0.002 | 74000 | 0.0023 | 0.0128 | 0.00027 | 0.00025 | 0.0035 | 0.456 | 0.0021 | 0.007 | 0.012 | NULL | 0.032 | 0.0039 | 0.0017 | 0.0017 | 0 | NULL | NULL | NULL | 15 | 0 | 0 | 0 | 0 | 30 | 0 | 0 | 0 | 300 | 0 | 0 | 68 | 0 | 1252 | 88 | 20
7A06111 | 低合金 | HRB400B | 1696 | 0.00077 |  | 0.00027 |  | 0.002 | 69000 | 0.0023 | 0.0128 | 0.00028 | 0.00024 | 0.0033 | 0.455 | 0.0018 | 0.005 | 0.011 | NULL | 0.032 | 0.006 | 0.0037 | 0.0017 | 0 | NULL | NULL | NULL | 15 | 0 | 0 | 0 | 0 | 30 | 0 | 0 | 0 | 300 | 0 | 0 | 51 | 0 | 1104 | 88 | 0
7A06110 | 低合金 | HRB400B | 1653 | 0.00023 |  | 0.0003 |  | 0.002 | 70150 | 0.0023 | 0.013 | 0.00029 | 0.00041 | 0.0035 | 0.459 | 0.0021 | 0.009 | 0.013 | NULL | 0.031 | 0.0039 | 0.0016 | 0.0017 | 0 | NULL | NULL | NULL | 14 | 0 | 0 | 0 | 0 | 30 | 50 | 0 | 0 | 300 | 0 | 0 | 102 | 0 | 1179 | 88 | 0
7A06109 | 低合金 | HRB400B | 1672 | 0.00047 |  | 0.00028 |  | 0.002 | 70650 | 0.0023 | 0.0137 | 0.00031 | 0.00036 | 0.0036 | 0.471 | 0.0022 | 0.005 | 0.013 | NULL | 0.033 | 0.0036 | 0.0014 | 0.002 | 0.001 | NULL | NULL | NULL | 15 | 0 | 0 | 0 | 0 | 32 | 0 | 0 | 0 | 300 | 0 | 0 | 0 | 0 | 1200 | 88 | 20
7A06108 | 低合金 | HRB400B | 1659 | 0.00038 |  | 0.0003 |  | 0.002 | 71300 | 0.0023 | 0.0131 | 0.00028 | 0.00024 | 0.0035 | 0.459 | 0.0013 | 0.007 | 0.011 | NULL | 0.034 | 0.0035 | 0.0013 | 0.0021 | 0 | NULL | NULL | NULL | 46 | 0 | 0 | 0 | 0 | 0 | 75 | 0 | 0 | 0 | 0 | 0 | 102 | 0 | 1490 | 88 | 0
7A06107 | 低合金 | HRB400B | 1645 | 0.00109 |  | 0.00025 |  | 0.002 | 69750 | 0.0023 | 0.0131 | 0.0003 | 0.00017 | 0.0037 | 0.459 | 0.0016 | 0.006 | 0.01 | NULL | 0.032 | 0.0039 | 0.0017 | 0.0023 | 0 | NULL | NULL | NULL | 7 | 0 | 0 | 0 | 0 | 40 | 0 | 0 | 0 | 300 | 0 | 0 | 51 | 0 | 1190 | 88 | 20
7A06106 | 低合金 | HRB400B | 1671 | 0.00068 |  | 0.00035 |  | 0.002 | 73300 | 0.0024 | 0.0126 | 0.00027 | 0.00016 | 0.0034 | 0.46 | 0.0014 | 0.005 | 0.009 | NULL | 0.031 | 0.0039 | 0.0017 | 0.0015 | 0 | NULL | NULL | NULL | 6 | 0 | 0 | 0 | 0 | 40 | 25 | 0 | 0 | 300 | 0 | 0 | 85 | 0 | 1169 | 88 | 0
7A06105 | 低合金 | HRB400B | 1704 | 0.00097 |  | 0.00031 |  | 0.003 | 72350 | 0.0024 | 0.0128 | 0.00025 | 0.00026 | 0.0034 | 0.464 | 0.0016 | 0.004 | 0.009 | NULL | 0.034 | 0.0038 | 0.0016 | 0.0015 | 0 | NULL | NULL | NULL | 15 | 0 | 0 | 0 | 0 | 31 | 0 | 0 | 0 | 300 | 0 | 0 | 51 | 0 | 1140 | 88 | 20
7A06104 | 低合金 | HRB400B | 1653 | 0.00102 |  | 0.00023 |  | 0.002 | 71750 | 0.0024 | 0.0132 | 0.00028 | 0.00017 | 0.0037 | 0.471 | 0.0017 | 0.007 | 0.01 | NULL | 0.033 | 0.0038 | 0.0016 | 0.0013 | 0 | NULL | NULL | NULL | 15 | 0 | 0 | 0 | 0 | 31 | 0 | 0 | 0 | 300 | 0 | 0 | 51 | 0 | 1124 | 88 | 20
7A06103 | 低合金 | HRB400B | 1677 | 0.0008 |  | 0.00036 |  | 0.002 | 64700 | 0.0024 | 0.0125 | 0.0003 | 0.00021 | 0.0033 | 0.459 | 0.0015 | 0.005 | 0.01 | NULL | 0.031 | 0.0039 | 0.0017 | 0.0018 | 0 | NULL | NULL | NULL | 15 | 0 | 0 | 0 | 0 | 31 | 0 | 0 | 0 | 0 | 0 | 0 | 68 | 0 | 1117 | 88 | 20
7A06102 | 低合金 | HRB400B | 1664 | 0.00068 |  | 0.00027 |  | 0.002 | 76500 | 0.0024 | 0.0128 | 0.00029 | 0.00019 | 0.0034 | 0.466 | 0.0019 | 0.007 | 0.013 | NULL | 0.033 | 0.0067 | 0.0044 | 0.0029 | 0 | NULL | NULL | NULL | 15 | 0 | 0 | 0 | 0 | 32 | 25 | 0 | 0 | 300 | 0 | 0 | 68 | 0 | 1141 | 88 | 0
7A06101 | 低合金 | HRB400B | 1708 | 0.0011 |  | 0.00025 |  | 0.002 | 73350 | 0.0023 | 0.0133 | 0.00032 | 0.00031 | 0.0035 | 0.463 | 0.0019 | 0.007 | 0.012 | NULL | 0.032 | 0.0038 | 0.0016 | 0.0018 | 0 | NULL | NULL | NULL | 15 | 0 | 0 | 0 | 0 | 32 | 0 | 0 | 0 | 0 | 0 | 0 | 34 | 0 | 1460 | 88 | 20
7A06100 | 低合金 | HRB400B | 1705 | 0.00082 |  | 0.0002 |  | 0.002 | 71450 | 0.0023 | 0.013 | 0.00022 | 0.00023 | 0.0039 | 0.459 | 0.002 | 0.006 | 0.011 | 0 | 0.035 | 0.0083 | 0.0051 | 0.0007 | 0.001 | NULL | NULL | NULL | 14 | 0 | 0 | 0 | 0 | 28 | 25 | 0 | 0 | 200 | 0 | 0 | 40 | 0 | 1100 | 132 | 0
7A06099 | 低合金 | HRB400B | 1684 | 0.00076 |  | 0.00041 |  | 0.002 | 63450 | 0.0022 | 0.0133 | 0.00033 | 0.00033 | 0.0036 | 0.456 | 0.0024 | 0.009 | 0.012 | 0 | 0.034 | 0.2826 | 0.2205 | 0.0023 | 0.001 | NULL | NULL | NULL | 15 | 0 | 0 | 0 | 0 | 31 | 25 | 0 | 0 | 200 | 0 | 0 | 65 | 0 | 1260 | 132 | 0
7A06098 | 低合金 | HRB400B | 1673 | 0.00078 |  | 0.00025 |  | 0.002 | 70750 | 0.0024 | 0.0136 | 0.00026 | 0.00022 | 0.004 | 0.481 | 0.0026 | 0.01 | 0.014 | 0 | 0.036 | 0.0062 | 0.0038 | 0.0012 | 0.001 | NULL | NULL | NULL | 45 | 0 | 0 | 0 | 0 | 0 | 25 | 0 | 0 | 200 | 0 | 0 | 68 | 0 | 1240 | 132 | 0
7A06097 | 低合金 | HRB400B | 1648 | 0.00065 |  | 0.00027 |  | 0.002 | 68650 | 0.0024 | 0.0126 | 0.0003 | 0.00013 | 0.0036 | 0.463 | 0.002 | 0.008 | 0.013 | 0 | 0.035 | 0.0058 | 0.0036 | 0.0025 | 0.001 | NULL | NULL | NULL | 15 | 0 | 0 | 0 | 0 | 31 | 25 | 0 | 0 | 200 | 0 | 0 | 68 | 0 | 1230 | 132 | 0
7A06096 | 低合金 | HRB400B | 1662 | 0.00083 |  | 0.0003 |  | 0.002 | 71250 | 0.0024 | 0.0132 | 0.00029 | 0.00016 | 0.0038 | 0.473 | 0.002 | 0.008 | 0.016 | 0 | 0.034 | 0.0056 | 0.0035 | 0.0008 | 0.001 | NULL | NULL | NULL | 15 | 0 | 0 | 0 | 0 | 31 | 25 | 0 | 0 | 200 | 0 | 0 | 68 | 0 | 1250 | 132 | 0
7A06095 | 低合金 | HRB400B | 1684 | 0.00075 |  | 0.00025 |  | 0.003 | 70400 | 0.0023 | 0.013 | 0.00031 | 0.00019 | 0.0037 | 0.46 | 0.0021 | 0.01 | 0.016 | 0 | 0.036 | 0.0284 | 0.0251 | 0.0032 | 0.002 | NULL | NULL | NULL | 14 | 0 | 0 | 0 | 0 | 29 | 0 | 0 | 0 | 200 | 0 | 0 | 62 | 0 | 1130 | 132 | 20
7A06094 | 低合金 | HRB400B | 1660 | 0.0009 |  | 0.00027 |  | 0.003 | 65800 | 0.0023 | 0.0129 | 0.00028 | 0.00019 | 0.0036 | 0.458 | 0.0024 | 0.008 | 0.016 | 0 | 0.034 | 0.0054 | 0.0034 | 0.0014 | 0.001 | NULL | NULL | NULL | 15 | 0 | 0 | 0 | 0 | 31 | 0 | 0 | 0 | 200 | 0 | 0 | 58 | 0 | 1200 | 132 | 20
7A06093 | 低合金 | HRB400B | 1662 | 0.00081 |  | 0.0003 |  | 0.003 | 70300 | 0.0024 | 0.013 | 0.0003 | 0.00032 | 0.0038 | 0.472 | 0.0026 | 0.006 | 0.014 | 0 | 0.034 | 0.0049 | 0.0031 | 0 | 0.001 | NULL | NULL | NULL | 45 | 0 | 0 | 0 | 0 | 0 | 25 | 0 | 0 | 200 | 0 | 0 | 54 | 0 | 1260 | 132 | 0
7A06092 | 低合金 | HRB400B | 1683 | 0.00066 |  | 0.00026 |  | 0.003 | 71100 | 0.0024 | 0.013 | 0.0003 | 0.00024 | 0.0037 | 0.47 | 0.0023 | 0.007 | 0.015 | 0 | 0.035 | 0.0052 | 0.0033 | 0 | 0 | NULL | NULL | NULL | 15 | 0 | 0 | 0 | 0 | 32 | 25 | 0 | 0 | 200 | 0 | 0 | 68 | 0 | 1240 | 132 | 0
7A06091 | 低合金 | HRB400B | 1676 | 0.00077 |  | 0.00022 |  | 0.002 | 69200 | 0.0024 | 0.0129 | 0.00022 | 0.00019 | 0.0036 | 0.468 | 0.0024 | 0.007 | 0.016 | 0 | 0.035 | 0.0055 | 0.0035 | 0.0006 | 0 | NULL | NULL | NULL | 15 | 0 | 0 | 0 | 0 | 32 | 25 | 0 | 0 | 200 | 0 | 0 | 54 | 0 | 1260 | 132 | 0
7A06090 | 低合金 | HRB400B | 1688 | 0.00086 |  | 0.00022 |  | 0.002 | 72200 | 0.0023 | 0.013 | 0.00024 | 0.00022 | 0.0035 | 0.46 | 0.0024 | 0.008 | 0.015 | 0 | 0.034 | 0.0056 | 0.0035 | 0.0006 | 0.001 | NULL | NULL | NULL | 15 | 0 | 0 | 0 | 0 | 32 | 25 | 0 | 0 | 200 | 0 | 0 | 54 | 0 | 1220 | 132 | 0
7A06089 | 低合金 | HRB400B | 1683 | 0.00107 |  | 0.00021 |  | 0.002 | 71250 | 0.0023 | 0.0128 | 0.00022 | 0.00024 | 0.0035 | 0.457 | 0.0028 | 0.01 | 0.013 | 0 | 0.033 | 0.0055 | 0.0034 | 0.0001 | 0.001 | NULL | NULL | NULL | 15 | 0 | 0 | 0 | 0 | 32 | 0 | 0 | 0 | 200 | 0 | 0 | 54 | 0 | 1200 | 132 | 20
7A06088 | 低合金 | HRB400B | 1804 | 0.00067 |  | 0.00026 |  | 0.002 | 72150 | 0.0023 | 0.013 | 0.00032 | 0.00025 | 0.0035 | 0.462 | 0.0029 | 0.011 | 0.017 | 0 | 0.036 | 0.0055 | 0.0034 | 0.0021 | 0.001 | NULL | NULL | NULL | 6 | 0 | 0 | 0 | 0 | 36 | 25 | 0 | 0 | 200 | 0 | 0 | 68 | 0 | 1160 | 132 | 0
7A06087 | 低合金 | HRB400B | 1648 | 0.00093 |  | 0.00028 |  | 0.002 | 64000 | 0.0023 | 0.0133 | 0.00031 | 0.00018 | 0.0037 | 0.465 | 0.0024 | 0.009 | 0.015 | 0 | 0.034 | 0.0056 | 0.0035 | 0.0014 | 0.001 | NULL | NULL | NULL | 6 | 0 | 0 | 38 | 0 | 0 | 25 | 0 | 0 | 200 | 0 | 0 | 68 | 0 | 1380 | 132 | 0
7A06086 | 低合金 | HRB400B | 1693 | 0.0009 |  | 0.0002 |  | 0.002 | 69950 | 0.0023 | 0.0133 | 0.00023 | 0.0002 | 0.0036 | 0.465 | 0.0023 | 0.008 | 0.016 | 0 | 0.032 | 0.0059 | 0.0037 | 0.0016 | 0.001 | NULL | NULL | NULL | 7 | 0 | 0 | 0 | 0 | 40 | 25 | 0 | 0 | 200 | 0 | 0 | 54 | 0 | 1380 | 132 | 0
7A06085 | 低合金 | HRB400B | 1639 | 0.00041 |  | 0.00036 |  | 0.002 | 74050 | 0.0024 | 0.0134 | 0.00036 | 0.00019 | 0.0036 | 0.476 | 0.0021 | 0.008 | 0.014 | 0 | 0.034 | 0.0065 | 0.004 | 0.0007 | 0.001 | NULL | NULL | NULL | 7 | 0 | 0 | 0 | 0 | 40 | 50 | 0 | 0 | 200 | 0 | 0 | 102 | 0 | 1380 | 88 | 0
7A06084 | 低合金 | HRB400B | 1662 | 0.00056 |  | 0.00033 |  | 0.002 | 71950 | 0.0023 | 0.0129 | 0.00032 | 0.00016 | 0.0034 | 0.458 | 0.0022 | 0.009 | 0.015 | 0 | 0.032 | 0.0052 | 0.0033 | 0.0006 | 0.001 | NULL | NULL | NULL | 7 | 0 | 0 | 0 | 0 | 40 | 25 | 0 | 0 | 200 | 0 | 0 | 95 | 0 | 1380 | 88 | 0
7A06083 | 低合金 | HRB400B | 1683 | 0.0006 |  | 0.00037 |  | 0.002 | 76450 | 0.0023 | 0.0126 | 0.0003 | 0.00018 | 0.0033 | 0.45 | 0.0013 | 0.004 | 0.01 | NULL | 0.032 | 0.0044 | 0.0022 | 0.0022 | 0 | NULL | NULL | NULL | 15 | 0 | 0 | 0 | 0 | 30 | 25 | 0 | 0 | 200 | 0 | 0 | 85 | 0 | 1210 | 88 | 0
7A06082 | 低合金 | HRB400B | 1656 | 0.00068 |  | 0.00034 |  | 0.003 | 71200 | 0.0023 | 0.0132 | 0.00032 | 0.00017 | 0.0035 | 0.461 | 0.0021 | 0.004 | 0.012 | NULL | 0.032 | 0.0036 | 0.0014 | 0.0019 | 0.001 | NULL | NULL | NULL | 15 | 0 | 0 | 0 | 0 | 30 | 25 | 0 | 0 | 200 | 0 | 0 | 77 | 0 | 1290 | 88 | 0
7A06081 | 低合金 | HRB400B | 1698 | 0.00061 |  | 0.00023 |  | 0.002 | 72750 | 0.0024 | 0.0133 | 0.00025 | 0.00018 | 0.0035 | 0.473 | 0.0016 | 0.003 | 0.01 | NULL | 0.031 | 0.0037 | 0.0015 | 0.0012 | 0 | NULL | NULL | NULL | 15 | 0 | 0 | 0 | 0 | 31 | 25 | 0 | 0 | 200 | 0 | 0 | 85 | 0 | 1340 | 88 | 0
7A06080 | 低合金 | HRB400B | 1639 | 0.00051 |  | 0.00033 |  | 0.002 | 74500 | 0.0024 | 0.0129 | 0.00035 | 0.0002 | 0.0036 | 0.467 | 0.0019 | 0.007 | 0.016 | NULL | 0.033 | 0.0039 | 0.0017 | 0.0027 | 0.001 | NULL | NULL | NULL | 15 | 0 | 0 | 0 | 0 | 31 | 50 | 0 | 0 | 200 | 0 | 0 | 85 | 0 | 1270 | 88 | 0
7A06079 | 低合金 | HRB400B | 1651 | 0.00058 |  | 0.00039 |  | 0.002 | 69900 | 0.0022 | 0.013 | 0.00037 | 0.0003 | 0.0035 | 0.45 | 0.0025 | 0.005 | 0.012 | NULL | 0.032 | 0.1017 | 0.0826 | 0.0025 | 0 | NULL | NULL | NULL | 15 | 0 | 0 | 0 | 0 | 31 | 25 | 0 | 0 | 200 | 0 | 0 | 85 | 0 | 1340 | 88 | 0
7A06078 | 低合金 | HRB400B | 1661 | 0.00055 |  | 0.00037 |  | 0.002 | 74650 | 0.0024 | 0.0134 | 0.00033 | 0.00024 | 0.0038 | 0.475 | 0.0023 | 0.006 | 0.011 | NULL | 0.032 | 0.0039 | 0.0017 | 0.0018 | 0 | NULL | NULL | NULL | 7 | 0 | 0 | 0 | 0 | 40 | 50 | 0 | 0 | 0 | 0 | 0 | 102 | 0 | 1620 | 88 | 0
7A06077 | 低合金 | HRB400B | 1672 | 0.00043 |  | 0.00019 |  | 0.002 | 74100 | 0.0024 | 0.013 | 0.0003 | 0.00021 | 0.0036 | 0.468 | 0.0019 | 0.005 | 0.013 | NULL | 0.033 | 0.0038 | 0.0016 | 0.0018 | 0 | NULL | NULL | NULL | 6 | 0 | 0 | 0 | 0 | 40 | 50 | 0 | 0 | 200 | 0 | 0 | 95 | 0 | 1240 | 88 | 0
7A06076 | 低合金 | HRB400B | 1672 | 0.00057 |  | 0.00025 |  | 0.001 | 71700 | 0.0024 | 0.0136 | 0.00031 | 0.00042 | 0.0037 | 0.479 | 0.0021 | 0.004 | 0.01 | NULL | 0.033 | 0.004 | 0.0018 | 0.0017 | 0 | NULL | NULL | NULL | 8 | 0 | 0 | 0 | 0 | 40 | 25 | 0 | 0 | 200 | 0 | 0 | 95 | 0 | 1300 | 88 | 0
7A06075 | 低合金 | HRB400B | 1668 | 0.00058 |  | 0.00031 |  | 0.002 | 76500 | 0.0024 | 0.0128 | 0.00032 | 0.00037 | 0.0035 | 0.467 | 0.0028 | 0.005 | 0.012 | NULL | 0.032 | 0.0041 | 0.0019 | 0.0019 | 0 | NULL | NULL | NULL | 7 | 0 | 0 | 0 | 0 | 40 | 50 | 0 | 0 | 200 | 0 | 0 | 85 | 0 | 1280 | 88 | 0
7A06074 | 低合金 | HRB400B | 1669 | 0.00051 |  | 0.00033 |  | 0.001 | 75700 | 0.0023 | 0.013 | 0.00031 | 0.00027 | 0.0035 | 0.459 | 0.0022 | 0.005 | 0.011 | NULL | 0.032 | 0.004 | 0.0018 | 0.0016 | 0 | NULL | NULL | NULL | 6 | 0 | 0 | 0 | 0 | 40 | 50 | 0 | 0 | 200 | 0 | 0 | 95 | 0 | 1240 | 88 | 0
7A06073 | 低合金 | HRB400B | 1666 | 0.00048 |  | 0.00037 |  | 0.001 | 71000 | 0.0024 | 0.0129 | 0.00031 | 0.00025 | 0.0034 | 0.467 | 0.0026 | 0.006 | 0.011 | NULL | 0.033 | 0.0039 | 0.0017 | 0.0019 | 0 | NULL | NULL | NULL | 7 | 0 | 0 | 0 | 0 | 40 | 50 | 0 | 0 | 200 | 0 | 0 | 95 | 0 | 1250 | 88 | 0
7A06072 | 低合金 | HRB400B | 1666 | 0.00038 |  | 0.00031 |  | 0.002 | 74700 | 0.0024 | 0.0132 | 0.00033 | 0.00022 | 0.0037 | 0.474 | 0.0024 | 0.007 | 0.015 | NULL | 0.033 | 0.0038 | 0.0016 | 0.0035 | 0 | NULL | NULL | NULL | 6 | 0 | 0 | 0 | 0 | 40 | 50 | 0 | 0 | 200 | 0 | 0 | 90 | 0 | 1280 | 88 | 0
7A06071 | 低合金 | HRB400B | 1667 | 0.00051 |  | 0.00036 |  | 0.002 | 72250 | 0.0024 | 0.0126 | 0.00031 | 0.00018 | 0.0034 | 0.462 | 0.0021 | 0.007 | 0.016 | NULL | 0.033 | 0.0039 | 0.0017 | 0.0023 | 0 | NULL | NULL | NULL | 7 | 0 | 0 | 0 | 0 | 40 | 50 | 0 | 0 | 200 | 0 | 0 | 95 | 0 | 1270 | 88 | 0
7A06070 | 低合金 | HRB400B | 1639 | 0.00066 |  | 0.00039 |  | 0.002 | 74300 | 0.0024 | 0.0135 | 0.00038 | 0.00028 | 0.0038 | 0.478 | 0.002 | 0.007 | 0.014 | NULL | 0.035 | 0.0045 | 0.0023 | 0.0036 | 0 | NULL | NULL | NULL | 6 | 0 | 0 | 0 | 0 | 40 | 25 | 0 | 0 | 0 | 0 | 0 | 85 | 0 | 1464 | 88 | 0
7A06069 | 低合金 | HRB400B | 1667 | 0.00076 |  | 0.00031 |  | 0.002 | 72450 | 0.0023 | 0.0129 | 0.00034 | 0.00025 | 0.0034 | 0.458 | 0.0024 | 0.006 | 0.015 | NULL | 0.033 | 0.0044 | 0.0022 | 0.0026 | 0 | NULL | NULL | NULL | 6 | 0 | 0 | 0 | 0 | 38 | 25 | 0 | 0 | 0 | 0 | 0 | 68 | 0 | 1386 | 88 | 0
7A06068 | 低合金 | HRB400B | 1666 | 0.0009 |  | 0.00032 |  | 0.002 | 68350 | 0.0023 | 0.0128 | 0.00033 | 0.00029 | 0.0035 | 0.458 | 0.0031 | 0.007 | 0.014 | NULL | 0.032 | 0.0039 | 0.0017 | 0.0031 | 0.001 | NULL | NULL | NULL | 6 | 0 | 0 | 0 | 0 | 40 | 0 | 0 | 0 | 0 | 0 | 0 | 51 | 0 | 1473 | 88 | 20
7A06067 | 低合金 | HRB400B | 1664 | 0.0009 |  | 0.0003 |  | 0.001 | 72650 | 0.0024 | 0.0129 | 0.00035 | 0.00025 | 0.0035 | 0.467 | 0.0018 | 0.006 | 0.011 | NULL | 0.032 | 0.0039 | 0.0017 | 0.0026 | 0 | NULL | NULL | NULL | 6 | 0 | 0 | 0 | 0 | 40 | 0 | 0 | 0 | 0 | 0 | 0 | 51 | 0 | 1466 | 88 | 20
7A06066 | 低合金 | HRB400B | 1704 | 0.00076 |  | 0.00033 |  | 0.001 | 69900 | 0.0024 | 0.0128 | 0.00033 | 0.00027 | 0.0035 | 0.466 | 0.0021 | 0.007 | 0.014 | NULL | 0.034 | 0.0039 | 0.0017 | 0.0025 | 0 | NULL | NULL | NULL | 6 | 0 | 0 | 0 | 0 | 40 | 25 | 0 | 0 | 0 | 0 | 0 | 68 | 0 | 1462 | 88 | 0
7A06065 | 低合金 | HRB400B | 1686 | 0.00082 |  | 0.00034 |  | 0.002 | 71500 | 0.0024 | 0.013 | 0.00034 | 0.00026 | 0.0036 | 0.468 | 0.0018 | 0.007 | 0.012 | NULL | 0.032 | 0.147 | 0.1178 | 0.0027 | 0 | NULL | NULL | NULL | 6 | 0 | 0 | 0 | 0 | 40 | 0 | 0 | 0 | 0 | 0 | 0 | 68 | 0 | 1451 | 88 | 20
7A06064 | 低合金 | HRB400B | 1710 | 0.00052 |  | 0.00033 |  | 0.002 | 73550 | 0.0022 | 0.0133 | 0.00033 | 0.0004 | 0.0038 | 0.455 | 0.0022 | 0.006 | 0.011 | NULL | 0.034 | 0.0935 | 0.0762 | 0.0031 | 0.001 | NULL | NULL | NULL | 6 | 0 | 0 | 0 | 0 | 40 | 50 | 0 | 0 | 0 | 0 | 0 | 85 | 0 | 1448 | 88 | 0
7A06063 | 低合金 | HRB400B | 1677 | 0.00106 |  | 0.00026 |  | 0.003 | 72600 | 0.0024 | 0.0128 | 0.00032 | 0.00022 | 0.0034 | 0.465 | 0.0019 | 0.004 | 0.01 | NULL | 0.033 | 0.0039 | 0.0016 | 0.0015 | 0 | NULL | NULL | NULL | 6 | 0 | 0 | 0 | 0 | 40 | 0 | 0 | 0 | 0 | 0 | 0 | 51 | 0 | 1443 | 88 | 20
7A06062 | 低合金 | HRB400B | 0 | 0.00067 |  | 0.0004 |  | 0.003 | 72750 | 0.0023 | 0.0128 | 0.0003 | 0.00016 | 0.0036 | 0.454 | 0.0012 | 0.006 | 0.012 | NULL | 0.033 | 0.0039 | 0.0017 | 0.002 | 0 | NULL | NULL | NULL | 6 | 0 | 0 | 0 | 0 | 40 | 50 | 0 | 0 | 0 | 0 | 0 | 85 | 0 | 1562 | 88 | 0
7A06061 | 低合金 | HRB400B | 1640 | 0.0004 |  | 0.0004 |  | 0.002 | 72950 | 0.0023 | 0.013 | 0.00033 | 0.00024 | 0.0034 | 0.48 | 0.0015 | 0.004 | 0.011 | NULL | 0.033 | 0.0039 | 0.0017 | 0.002 | 0 | NULL | NULL | NULL | 6 | 0 | 0 | 0 | 0 | 38 | 50 | 0 | 0 | 0 | 0 | 0 | 85 | 0 | 1442 | 88 | 0
7A06060 | 低合金 | HRB400B | 1724 | 0.00038 |  | 0.00032 |  | 0.002 | 67500 | 0.0022 | 0.0134 | 0.00032 | 0.00027 | 0.0038 | 0.454 | 0.0015 | 0.003 | 0.009 | NULL | 0.034 | 0.0251 | 0.0222 | 0.0021 | 0 | NULL | NULL | NULL | 45 | 0 | 0 | 0 | 0 | 0 | 75 | 0 | 0 | 0 | 0 | 0 | 85 | 0 | 1451 | 88 | 0
7A06059 | 低合金 | HRB400B | 1648 | 0.00021 |  | 0.00033 |  | 0.002 | 68150 | [18 empty] | 47 | 0 | 0 | 0 | 0 | 0 | 50 | 0 | 0 | 0 | 0 | 0 | 102 | 0 | 1515 | 132 | 0
7A06058 | 低合金 | HRB400B | 1680 | 0.00071 |  | 0.00028 |  | 0.002 | 71100 | [5 empty] | 0.479 |  | 0.004 | 0.01 | NULL | 0.034 | 0.0037 | 0.0015 | 0.0029 | 0 | NULL | NULL | NULL | 6 | 0 | 0 | 0 | 0 | 40 | 25 | 0 | 0 | 0 | 0 | 0 | 68 | 0 | 1549 | 88 | 0
7A06057 | 低合金 | HRB400B | 1677 | 0.00087 |  | 0.00037 |  | 0.002 | 74200 | [5 empty] | 0.472 |  | 0.006 | 0.011 | NULL | 0.033 | 0.0037 | 0.0015 | 0.0023 | 0 | NULL | NULL | NULL | 6 | 0 | 0 | 0 | 0 | 40 | 0 | 0 | 0 | 0 | 0 | 0 | 68 | 0 | 1435 | 88 | 20
7A06056 | 低合金 | HRB400B | 1673 | 0.00075 |  | 0.00036 |  | 0.002 | 71800 | [5 empty] | 0.484 |  | 0.005 | 0.012 | NULL | 0.032 | 0.004 | 0.0018 | 0.0028 | 0 | NULL | NULL | NULL | 7 | 0 | 0 | 0 | 0 | 41 | 25 | 0 | 0 | 0 | 0 | 0 | 85 | 0 | 1565 | 88 | 0
7A06055 | 低合金 | HRB400B | 1705 | 0.00056 |  | 0.00027 |  | 0.002 | 73950 | [5 empty] | 0.481 |  | 0.007 | 0.011 | NULL | 0.031 | 0.0037 | 0.0015 | 0.0017 | 0 | NULL | NULL | NULL | 7 | 0 | 0 | 0 | 0 | 40 | 50 | 0 | 0 | 230 | 0 | 0 | 75 | 0 | 1280 | 132 | 0
7A06054 | 低合金 | HRB400B | 1688 | 0.00083 |  | 0.00027 |  | 0 | 71600 | [5 empty] | 0.454 |  | 0.005 | 0.014 | NULL | 0.036 | 0.0038 | 0.0016 | 0.0027 | 0 | NULL | NULL | NULL | 6 | 0 | 0 | 0 | 0 | 39 | 25 | 0 | 0 | 200 | 0 | 0 | 44 | 0 | 1140 | 132 | 0
7A06053 | 低合金 | HRB400B | 1653 | 0.00097 |  | 0.00019 |  | 0 | 67150 | [5 empty] | 0.477 |  | 0.004 | 0.014 | NULL | 0.034 | 0.0037 | 0.0015 | 0.0023 | 0 | NULL | NULL | NULL | 7 | 0 | 0 | 0 | 0 | 40 | 0 | 0 | 0 | 190 | 0 | 0 | 40 | 0 | 1260 | 132 | 20
7A06052 | 低合金 | HRB400B | 1662 | 0.00116 |  | 0.00029 |  | 0.002 | 71500 | [5 empty] | 0.454 |  | 0.004 | 0.012 | NULL | 0.033 | 0.0039 | 0.0017 | 0.0026 | 0 | NULL | NULL | NULL | 6 | 0 | 0 | 0 | 0 | 38 | 0 | 0 | 0 | 210 | 0 | 0 | 27 | 0 | 1190 | 132 | 20
7A06051 | 低合金 | HRB400B | 1676 | 0.00069 |  | 0.00027 |  | 0.002 | 68650 | [5 empty] | 0.468 |  | 0.006 | 0.012 | NULL | 0.035 | 0.0037 | 0.0015 | 0.0024 | 0 | NULL | NULL | NULL | 6 | 0 | 0 | 0 | 0 | 39 | 25 | 0 | 0 | 200 | 0 | 0 | 60 | 0 | 1150 | 132 | 0
7A06050 | 低合金 | HRB400B | 0 | 0.00089 |  | 0.00021 |  | 0.003 | 68400 | [5 empty] | 0.47 |  | 0.007 | 0.013 | NULL | 0.033 | 0.0038 | 0.0016 | 0.0027 | 0 | NULL | NULL | NULL | 6 | 0 | 0 | 0 | 0 | 39 | 0 | 0 | 0 | 200 | 0 | 0 | 44 | 0 | 1200 | 132 | 20
7A06049 | 低合金 | HRB400B | 1656 | 0.00073 |  | 0.00026 |  | 0.001 | 70900 | [5 empty] | 0.479 |  | 0.006 | 0.012 | NULL | 0.033 | 0.0037 | 0.0015 | 0.0026 | 0 | NULL | NULL | NULL | 6 | 0 | 0 | 0 | 0 | 39 | 25 | 0 | 0 | 200 | 0 | 0 | 60 | 0 | 1200 | 132 | 0
7A06048 | 低合金 | HRB400B | 1686 | 0.00111 |  | 0.00021 |  | 0.003 | 69550 | [5 empty] | 0.468 |  | 0.005 | 0.012 | NULL | 0.035 | 0.0037 | 0.0015 | 0.0031 | 0 | NULL | NULL | NULL | 6 | 0 | 0 | 0 | 0 | 38 | 0 | 0 | 0 | 200 | 0 | 0 | 34 | 0 | 1150 | 132 | 20
7A06047 | 低合金 | HRB400B | 1660 | 0.00055 |  | 0.00033 |  | 0.002 | 67400 | [5 empty] | 0.483 |  | 0.007 | 0.014 | NULL | 0.036 | 0.0037 | 0.0015 | 0.0026 | 0 | NULL | NULL | NULL | 44 | 0 | 0 | 0 | 0 | 0 | 50 | 0 | 0 | 190 | 0 | 0 | 75 | 0 | 1240 | 132 | 0
7A06046 | 低合金 | HRB400B | 1680 | 0.00093 |  | 0.00022 |  | 0.002 | 68650 | [5 empty] | 0.472 |  | 0.008 | 0.018 | NULL | 0.038 | 0.0038 | 0.0016 | 0.0041 | 0.001 | NULL | NULL | NULL | 6 | 0 | 0 | 0 | 0 | 39 | 0 | 0 | 0 | 210 | 0 | 0 | 44 | 0 | 1270 | 132 | 20
7A06045 | 低合金 | HRB400B | 1672 | 0.00088 |  | 0.00027 |  | 0.003 | 66650 | [5 empty] | 0.462 |  | 0.007 | 0.017 | NULL | 0.035 | 0.0037 | 0.0015 | 0.0031 | 0.001 | NULL | NULL | NULL | 6 | 0 | 0 | 0 | 0 | 39 | 0 | 0 | 0 | 190 | 0 | 0 | 51 | 0 | 1280 | 132 | 20
7A06044 | 低合金 | HRB400B | 1651 | 0.00058 |  | 0.00034 |  | 0.003 | 68800 | [5 empty] | 0.466 |  | 0.008 | 0.016 | NULL | 0.033 | 0.0041 | 0.0019 | 0.0035 | 0 | NULL | NULL | NULL | 6 | 0 | 0 | 0 | 0 | 39 | 25 | 0 | 0 | 200 | 0 | 0 | 72 | 0 | 1240 | 132 | 0
7A06043 | 低合金 | HRB400B | 1680 | 0.00059 |  | 0.00032 |  | 0 | 70350 | [5 empty] | 0.457 |  | 0.008 | 0.015 | NULL | 0.033 | 0.0041 | 0.0019 | 0.0029 | 0 | NULL | NULL | NULL | 7 | 0 | 0 | 0 | 0 | 40 | 25 | 0 | 0 | 190 | 0 | 0 | 75 | 0 | 1300 | 132 | 0
7A06042 | 低合金 | HRB400B | 1661 | 0.00051 |  | 0.00031 |  | 0.003 | 72300 | [5 empty] | 0.463 |  | 0.007 | 0.017 | NULL | 0.035 | 0.0038 | 0.0016 | 0.0041 | 0 | NULL | NULL | NULL | 6 | 0 | 0 | 0 | 0 | 0 | 50 | 0 | 0 | 200 | 0 | 0 | 75 | 0 | 1190 | 132 | 0
7A06041 | 低合金 | HRB400B | 1671 | 0.00026 |  | 0.00031 |  | 0.003 | 70650 | [5 empty] | 0.474 |  | 0.006 | 0.016 | NULL | 0.036 | 0.0037 | 0.0015 | 0.0038 | 0 | NULL | NULL | NULL | 6 | 0 | 0 | 0 | 0 | 39 | 50 | 0 | 0 | 210 | 0 | 0 | 78 | 0 | 1230 | 132 | 0
7A06040 | 低合金 | HRB400B | 1669 | 0.00128 |  | 0.00029 |  | 0.003 | 68450 | [5 empty] | 0.452 |  | 0.006 | 0.014 | NULL | 0.033 | 0.0043 | 0.0021 | 0.0026 | 0.001 | NULL | NULL | NULL | 6 | 0 | 0 | 0 | 0 | 40 | 0 | 0 | 0 | 200 | 0 | 0 | 56 | 0 | 1320 | 132 | 20
7A06039 | 低合金 | HRB400B | 1667 | 0.00067 |  | 0.00027 |  | 0.002 | 71550 | [5 empty] | 0.473 |  | 0.006 | 0.015 | NULL | 0.035 | 0.0039 | 0.0017 | 0.003 | 0 | NULL | NULL | NULL | 6 | 0 | 0 | 0 | 0 | 39 | 25 | 0 | 0 | 200 | 0 | 0 | 68 | 0 | 1250 | 132 | 0
7A06038 | 低合金 | HRB400B | 1697 | 0.00084 |  | 0.00026 |  | 0.002 | 67800 | [5 empty] | 0.472 |  | 0.006 | 0.015 | NULL | 0.034 | 0.0041 | 0.0018 | 0.0025 | 0 | NULL | NULL | NULL | 6 | 0 | 0 | 0 | 0 | 37 | 25 | 0 | 0 | 200 | 0 | 0 | 68 | 0 | 1230 | 132 | 0
7A06037 | 低合金 | HRB400B | 1677 | 0.00066 |  | 0.00032 |  | 0.002 | 67400 | [5 empty] | 0.47 |  | 0.006 | 0.014 | NULL | 0.034 | 0.0039 | 0.0017 | 0.0025 | 0 | NULL | NULL | NULL | 6 | 0 | 0 | 0 | 0 | 39 | 25 | 0 | 0 | 200 | 0 | 0 | 68 | 0 | 1250 | 132 | 0
7A06036 | 低合金 | HRB400B | 1687 | 0.00088 |  | 0.0003 |  | 0.002 | 70200 | [5 empty] | 0.482 |  | 0.005 | 0.014 | NULL | 0.035 | 0.0051 | 0.0029 | 0.0035 | 0 | NULL | NULL | NULL | 44 | 0 | 0 | 0 | 0 | 0 | 25 | 0 | 0 | 200 | 0 | 0 | 56 | 0 | 1370 | 132 | 0
7A06035 | 低合金 | HRB400B | 0 | 0.00049 |  | 0.00025 |  | 0.003 | 70650 | [5 empty] | 0.464 |  | 0.005 | 0.013 | NULL | 0.035 | 0.0041 | 0.0019 | 0.0035 | 0 | NULL | NULL | NULL | 6 | 0 | 0 | 0 | 0 | 40 | 50 | 0 | 0 | 200 | 0 | 0 | 85 | 0 | 1390 | 132 | 0
7A06034 | 低合金 | HRB400B | 0 | 0.00038 |  | 0.00027 |  | 0.002 | 69800 | [5 empty] | 0.471 |  | 0.005 | 0.014 | NULL | 0.031 | 0.0048 | 0.0025 | 0.0032 | 0 | NULL | NULL | NULL | 12 | 0 | 0 | 0 | 0 | 27 | 75 | 0 | 0 | 200 | 0 | 0 | 85 | 0 | 1320 | 132 | 0
7A06033 | 低合金 | HRB400B | 1673 | 0.00099 |  | 0.00035 |  | 0.002 | 61450 | [5 empty] | 0.457 |  | 0.005 | 0.013 | NULL | 0.034 | 0.0042 | 0.002 | 0.0029 | 0 | NULL | NULL | NULL | 6 | 0 | 0 | 0 | 0 | 37 | 25 | 0 | 0 | 200 | 0 | 0 | 54 | 0 | 1160 | 132 | 0
7A06032 | 低合金 | HRB400B | 1676 | 0.00074 |  | 0.00028 |  | 0.003 | 69200 | [5 empty] | 0.475 |  | 0.005 | 0.013 | NULL | 0.035 | 0.0039 | 0.0017 | 0.0026 | 0 | NULL | NULL | NULL | 6 | 0 | 0 | 37 | 0 | 0 | 25 | 0 | 0 | 200 | 0 | 0 | 54 | 0 | 1160 | 132 | 0
7A06031 | 低合金 | HRB400B | 1655 | 0.00066 |  | 0.00028 |  | 0.003 | 66500 | [5 empty] | 0.481 |  | 0.004 | 0.013 | NULL | 0.035 | 0.0061 | 0.0038 | 0.0026 | 0 | NULL | NULL | NULL | 44 | 0 | 0 | 0 | 0 | 0 | 50 | 0 | 0 | 200 | 0 | 0 | 68 | 0 | 1240 | 132 | 0
7A06030 | 低合金 | HRB400B | 1669 | 0.00066 |  | 0.00033 |  | 0.003 | 70200 | [5 empty] | 0.49 |  | 0.005 | 0.013 | NULL | 0.035 | 0.004 | 0.0018 | 0.0029 | 0 | NULL | NULL | NULL | 6 | 0 | 0 | 0 | 0 | 68 | 50 | 0 | 0 | 200 | 0 | 0 | 85 | 0 | 1330 | 132 | 0
7A06029 | 低合金 | HRB400B | 1651 | 0.00071 |  | 0.00042 |  | 0.002 | 69100 | [5 empty] | 0.471 |  | 0.003 | 0.012 | NULL | 0.034 | 0.0042 | 0.002 | 0.0027 | 0 | NULL | NULL | NULL | 6 | 0 | 0 | 38 | 0 | 0 | 25 | 0 | 0 | 200 | 0 | 0 | 68 | 0 | 1300 | 132 | 0
7A06028 | 低合金 | HRB400B | 1662 | 0.00048 |  | 0.00045 |  | 0.002 | 70250 | [5 empty] | 0.473 |  | 0.003 | 0.011 | NULL | 0.034 | 0.0045 | 0.0023 | 0.003 | 0 | NULL | NULL | NULL | 7 | 0 | 0 | 40 | 0 | 0 | 25 | 0 | 0 | 0 | 0 | 0 | 68 | 0 | 1520 | 132 | 0
7A06027 | 低合金 | HRB400B | 1678 | 0.00048 |  | 0.00032 |  | 0.002 | 74050 | [5 empty] | 0.463 |  | 0.004 | 0.012 | NULL | 0.033 | 0.005 | 0.0027 | 0.0029 | 0 | NULL | NULL | NULL | 7 | 0 | 0 | 0 | 0 | 40 | 50 | 0 | 0 | 200 | 0 | 0 | 90 | 0 | 1290 | 88 | 0
7A06026 | 低合金 | HRB400B | 1666 | 0.00039 |  | 0.00027 |  | 0.002 | 73250 | [5 empty] | 0.474 |  | 0.003 | 0.011 | NULL | 0.033 | 0.0038 | 0.0016 | 0.0031 | 0 | NULL | NULL | NULL | 7 | 0 | 0 | 0 | 0 | 40 | 50 | 0 | 0 | 200 | 0 | 0 | 98 | 0 | 1380 | 88 | 0
7A06025 | 低合金 | HRB400B | 0 | 0.00076 |  | 0.00035 |  | 0.002 | 73500 | [5 empty] | 0.461 |  | 0.005 | 0.011 | NULL | 0.036 | 0.0037 | 0.0015 | 0.0025 | 0.001 | NULL | NULL | NULL | 6 | 0 | 0 | 0 | 0 | 40 | 25 | 0 | 0 | 200 | 0 | 0 | 58 | 0 | 1170 | 88 | 0
7A06024 | 低合金 | HRB400B | 1668 | 0.0006 |  | 0.0003 |  | 0.002 | 68900 | [5 empty] | 0.461 |  | 0.002 | 0.01 | NULL | 0.033 | 0.0038 | 0.0016 | 0.004 | 0 | NULL | NULL | NULL | 8 | 0 | 0 | 0 | 0 | 41 | 25 | 0 | 0 | 200 | 0 | 0 | 85 | 0 | 1370 | 88 | 0
7A06023 | 低合金 | HRB400B | 1684 | 0.00049 |  | 0.00037 |  | 0.002 | 76400 | [5 empty] | 0.445 |  | 0.003 | 0.011 | NULL | 0.033 | 0.0041 | 0.0019 | 0.0027 | 0 | NULL | NULL | NULL | 8 | 0 | 0 | 0 | 0 | 41 | 50 | 0 | 0 | 200 | 0 | 0 | 93 | 0 | 1350 | 88 | 0
7A06022 | 低合金 | HRB400B | 1661 | 0.00037 |  | 0.0003 |  | 0.002 | 75250 | [5 empty] | 0.469 |  | 0.005 | 0.012 | NULL | 0.033 | 0.0041 | 0.0019 | 0.0016 | 0 | NULL | NULL | NULL | 6 | 0 | 0 | 0 | 0 | 40 | 50 | 0 | 0 | 200 | 0 | 0 | 95 | 0 | 1250 | 88 | 0
7A06021 | 低合金 | HRB400B | 1695 | 0.00053 |  | 0.0003 |  | 0.002 | 71850 | [5 empty] | 0.47 |  | 0.005 | 0.012 | NULL | 0.035 | 0.0049 | 0.0027 | 0.0022 | 0 | NULL | NULL | NULL | 0 | 0 | 0 | 0 | 0 | 50 | 50 | 0 | 0 | 200 | 0 | 0 | 110 | 0 | 1320 | 88 | 0
7A06020 | 低合金 | HRB400B | 1651 | 0.00057 |  | 0.00029 |  | 0.002 | 74050 | [5 empty] | 0.452 |  | 0.004 | 0.01 | NULL | 0.034 | 0.0039 | 0.0017 | 0.0023 | 0 | NULL | NULL | NULL | 0 | 0 | 0 | 0 | 0 | 46 | 25 | 0 | 0 | 200 | 0 | 0 | 75 | 0 | 1200 | 88 | 0
7A06019 | 低合金 | HRB400B | 1689 | 0.0006 |  | 0.0003 |  | 0.002 | 70250 | [5 empty] | 0.456 |  | 0.004 | 0.011 | NULL | 0.035 | 0.004 | 0.0018 | 0.0025 | 0 | NULL | NULL | NULL | 0 | 0 | 0 | 0 | 0 | 47 | 25 | 0 | 0 | 200 | 0 | 0 | 80 | 0 | 1230 | 88 | 0
7A06018 | 低合金 | HRB400B | 1648 | 0.00055 |  | 0.0003 |  | 0 | 70650 | [5 empty] | 0.452 |  | 0.003 | 0.01 | NULL | 0.035 | 0.0041 | 0.0019 | 0.0023 | 0 | NULL | NULL | NULL | 0 | 0 | 0 | 0 | 0 | 48 | 25 | 0 | 0 | 200 | 0 | 0 | 85 | 0 | 1280 | 88 | 0
7A06017 | 低合金 | HRB400B | 1672 | 0.00059 |  | 0.00037 |  | 0 | 71600 | [5 empty] | 0.461 |  | 0.004 | 0.011 | NULL | 0.033 | 0.0036 | 0.0014 | 0.0031 | 0.002 | NULL | NULL | NULL | 7 | 0 | 0 | 0 | 0 | 40 | 50 | 0 | 0 | 200 | 0 | 0 | 90 | 0 | 1250 | 88 | 0
7A06016 | 低合金 | HRB400D | 1686 | 0.00076 |  | 0.00036 |  | 0.002 | 75500 | [5 empty] | 0.482 |  | 0.003 | 0.01 | NULL | 0.031 | 0.004 | 0.0017 | 0.0029 | 0.001 | NULL | NULL | NULL | 10 | 0 | 0 | 0 | 0 | 30 | 25 | 0 | 0 | 200 | 0 | 0 | 68 | 0 | 1230 | 88 | 0
7A06015 | 低合金 | HRB400D | 1679 | 0.00035 |  | 0.00025 |  | 0.002 | 67250 | [5 empty] | 0.461 |  | 0.003 | 0.01 | NULL | 0.03 | 0.0041 | 0.0019 | 0.0028 | 0 | NULL | NULL | NULL | 12 | 0 | 0 | 0 | 0 | 30 | 50 | 0 | 0 | 200 | 0 | 0 | 102 | 0 | 1300 | 88 | 0
7A06014 | 低合金 | HRB400D | 1800 | 0.00034 |  | 0.0003 |  | 0.002 | 70000 | [5 empty] | 0.469 |  | 0.004 | 0.012 | NULL | 0.03 | 0.0041 | 0.0019 | 0.0023 | 0 | NULL | NULL | NULL | 12 | 0 | 0 | 0 | 0 | 30 | 50 | 0 | 0 | 0 | 0 | 0 | 95 | 0 | 1550 | 88 | 0
7A06013 | 低合金 | HRB400D | 1704 | 0.00052 |  | 0.00021 |  | 0.002 | 72050 | [5 empty] | 0.491 |  | 0.008 | 0.019 | NULL | 0.034 | 0.0044 | 0.0022 | 0.0042 | 0 | NULL | NULL | NULL | 42 | 0 | 0 | 0 | 0 | 0 | 50 | 0 | 0 | 0 | 0 | 0 | 90 | 0 | 1550 | 88 | 0
7A06012 | 低合金 | HRB400B | 1645 | 0.00054 |  | 0.00032 |  | 0.002 | 72100 | [5 empty] | 0.481 |  | 0.006 | 0.018 | NULL | 0.036 | 0.0041 | 0.0018 | 0.0034 | 0 | NULL | NULL | NULL | 7 | 0 | 0 | 0 | 0 | 40 | 50 | 0 | 0 | 0 | 0 | 0 | 85 | 0 | 0 | 110 | 0
7A06011 | 低合金 | HRB400B | 1661 | 0.00059 |  | 0.00036 |  | 0.002 | 67250 | [5 empty] | 0.465 |  | 0.006 | 0.017 | NULL | 0.033 | 0.004 | 0.0018 | 0.0036 | 0 | NULL | NULL | NULL | 7 | 0 | 0 | 0 | 0 | 40 | 25 | 0 | 0 | 0 | 0 | 0 | 85 | 0 | 1470 | 110 | 0
7A06010 | 低合金 | HRB400B | 1676 | 0.00075 |  | 0.00025 |  | 0.001 | 73400 | [5 empty] | 0.45 |  | 0.006 | 0.016 | NULL | 0.032 | 0.0043 | 0.0021 | 0.0028 | 0 | NULL | NULL | NULL | 7 | 0 | 0 | 0 | 0 | 40 | 25 | 0 | 0 | 0 | 0 | 0 | 68 | 0 | 1420 | 110 | 0
7A06009 | 低合金 | HRB400B | 1691 | 0.00092 |  | 0.00028 |  | 0.001 | 72600 | [5 empty] | 0.464 |  | 0.007 | 0.016 | NULL | 0.035 | 0.0043 | 0.0021 | 0.0039 | 0 | NULL | NULL | NULL | 7 | 0 | 0 | 0 | 0 | 40 | 0 | 0 | 0 | 0 | 0 | 0 | 68 | 0 | 1440 | 110 | 25
7A06008 | 低合金 | HRB400B | 1670 | 0.00054 |  | 0.0003 |  | 0.001 | 69450 | [5 empty] | 0.479 |  | 0.006 | 0.015 | NULL | 0.033 | 0.0039 | 0.0017 | 0.003 | 0 | NULL | NULL | NULL | 7 | 0 | 0 | 0 | 0 | 40 | 25 | 0 | 0 | 0 | 0 | 0 | 85 | 0 | 1420 | 110 | 0
7A06007 | 低合金 | HRB400B | 0 | 0.00088 |  | 0.00028 |  | 0.001 | 71300 | [5 empty] | 0.476 |  | 0.007 | 0.015 | NULL | 0.035 | 0.004 | 0.0018 | 0.0033 | 0 | NULL | NULL | NULL | 7 | 0 | 0 | 0 | 0 | 40 | 0 | 0 | 0 | 200 | 0 | 0 | 51 | 0 | 1300 | 0 | 20
7A06006 | 低合金 | HRB400B | 1641 | 0.00087 |  | 0.00024 |  | 0.001 | 72200 | [5 empty] | 0.472 |  | 0.007 | 0.016 | NULL | 0.035 | 0.0042 | 0.002 | 0.0038 | 0 | NULL | NULL | NULL | 7 | 0 | 0 | 0 | 0 | 40 | 0 | 0 | 0 | 200 | 0 | 0 | 58 | 0 | 1300 | 0 | 20
7A06005 | 低合金 | HRB400B | 1664 | 0.00068 |  | 0.0003 |  | 0.001 | 69600 | [5 empty] | 0.47 |  | 0.007 | 0.014 | 0 | 0.033 | 0.0037 | 0.0015 | 0.0027 | 0 | NULL | NULL | 0 | 7 | 0 | 0 | 0 | 0 | 40 | 25 | 0 | 0 | 200 | 0 | 0 | 70 | 0 | 1300 | 110 | 0
7A06004 | 低合金 | HRB400B | 1677 | 0.00069 |  | 0.00031 |  | 0.001 | 72300 | [5 empty] | 0.468 |  | 0.009 | 0.014 | NULL | 0.033 | 0.004 | 0.0017 | 0.003 | 0 | NULL | NULL | NULL | 7 | 0 | 0 | 0 | 0 | 40 | 25 | 0 | 0 | 200 | 0 | 0 | 68 | 0 | 1300 | 110 | 0
7A06003 | 低合金 | HRB400B | 1678 | 0.00079 |  | 0.00028 |  | 0.001 | 71750 | [5 empty] | 0.454 |  | 0.008 | 0.015 | NULL | 0.032 | 0.0042 | 0.0019 | 0.0045 | 0 | NULL | NULL | NULL | 7 | 0 | 0 | 0 | 0 | 40 | 25 | 0 | 0 | 200 | 0 | 0 | 68 | 0 | 1300 | 88 | 0
7A06002 | 低合金 | HRB400B | 1666 | 0.00098 |  | 0.00023 |  | 0.001 | 71700 | [5 empty] | 0.456 |  | 0.006 | 0.017 | NULL | 0.032 | 0.004 | 0.0018 | 0.0038 | 0 | NULL | NULL | NULL | 7 | 0 | 0 | 0 | 0 | 40 | 0 | 0 | 0 | 200 | 0 | 0 | 51 | 0 | 1300 | 88 | 20
7A06001 | 低合金 | HRB400B | 0 | 0.00064 |  | 0.00024 |  | 0.001 | 71900 | [5 empty] | 0.462 |  | 0.007 | 0.017 | NULL | 0.034 | 0.0039 | 0.0017 | 0.0031 | 0 | NULL | NULL | NULL | 6 | 0 | 0 | 0 | 0 | 40 | 25 | 0 | 0 | 200 | 0 | 0 | 75 | 0 | 1300 | 88 | 0
7A06000 | 低合金 | HRB400B | 1675 | 0.00106 |  | 0.00025 |  | 0.001 | 70350 | [5 empty] | 0.463 |  | 0.004 | 0.013 | NULL | 0.034 | 0.0039 | 0.0017 | 0.003 | 0 | NULL | NULL | NULL | 7 | 0 | 0 | 0 | 0 | 40 | 0 | 0 | 0 | 0 | 0 | 0 | 44 | 0 | 1430 | 88 | 20
7A05999 | 低合金 | HRB400B | 1651 | 0.00076 |  | 0.00028 |  | 0.002 | 70600 | [5 empty] | 0.479 |  | 0.006 | 0.015 | NULL | 0.034 | 0.0038 | 0.0016 | 0.0026 | 0 | NULL | NULL | NULL | 7 | 0 | 0 | 0 | 0 | 40 | 25 | 0 | 0 | 0 | 0 | 0 | 60 | 0 | 1450 | 132 | 0
7A05998 | 低合金 | HRB400B | 1678 | 0.00089 |  | 0.00032 |  | 0.002 | 71850 | [5 empty] | 0.459 |  | 0.008 | 0.017 | NULL | 0.034 | 0.0039 | 0.0016 | 0.0039 | 0 | NULL | NULL | NULL | 7 | 0 | 0 | 0 | 0 | 40 | 0 | 0 | 0 | 0 | 0 | 0 | 51 | 0 | 1420 | 132 | 20
7A05997 | 低合金 | HRB400B | 1670 | 0.00074 |  | 0.00038 |  | 0.002 | 69900 | [5 empty] | 0.479 |  | 0.006 | 0.013 | NULL | 0.034 | 0.0043 | 0.0021 | 0.0031 | 0 | NULL | NULL | NULL | 7 | 0 | 0 | 0 | 0 | 41 | 25 | 0 | 0 | 0 | 0 | 0 | 54 | 0 | 1500 | 132 | 0
7A05996 | 低合金 | HRB400B | 1698 | 0.00066 |  | 0.00024 |  | 0.002 | 72650 | [5 empty] | 0.458 |  | 0.005 | 0.011 | NULL | 0.031 | 0.1176 | 0.0949 | 0.0025 | 0 | NULL | NULL | NULL | 6 | 0 | 0 | 0 | 0 | 41 | 25 | 0 | 0 | 0 | 0 | 0 | 72 | 0 | 1450 | 132 | 0
7A05995 | 低合金 | HRB400B | 1630 | 0.00071 |  | 0.00029 |  | 0.001 | 73550 | [5 empty] | 0.457 |  | 0.006 | 0.014 | NULL | 0.034 | 0.1641 | 0.1313 | 0.0032 | 0 | NULL | NULL | NULL | 6 | 0 | 0 | 0 | 0 | 36 | 25 | 0 | 0 | 0 | 0 | 0 | 60 | 0 | 1270 | 132 | 0
7A05994 | 低合金 | HRB400B | 1800 | 0.00126 |  | 0.00025 |  | 0.002 | 62500 | [5 empty] | 0.461 |  | 0.006 | 0.014 | NULL | 0.032 | 0.0041 | 0.0019 | 0.003 | 0 | NULL | NULL | NULL | 6 | 0 | 0 | 0 | 0 | 40 | 0 | 0 | 0 | 0 | 0 | 0 | 25 | 0 | 1470 | 132 | 20
7A05993 | 低合金 | HRB400B | 1653 | 0.00075 |  | 0.00029 |  | 0.002 | 71450 | [5 empty] | 0.459 |  | 0.006 | 0.012 | NULL | 0.033 | 0.0076 | 0.0052 | 0.0031 | 0 | NULL | NULL | NULL | 6 | 0 | 0 | 0 | 0 | 40 | 25 | 0 | 0 | 0 | 0 | 0 | 68 | 0 | 1430 | 132 | 0
7A05992 | 低合金 | HRB400B | 1662 | 0.00078 |  | 0.00024 |  | 0.002 | 71100 | [5 empty] | 0.464 |  | 0.006 | 0.013 | NULL | 0.033 | 0.0041 | 0.0019 | 0.0034 | 0 | NULL | NULL | NULL | 6 | 0 | 0 | 0 | 0 | 39 | 25 | 0 | 0 | 0 | 0 | 0 | 68 | 0 | 1400 | 132 | 0
7A05991 | 低合金 | HRB400B | 1672 | 0.00076 |  | 0.00027 |  | 0.002 | 70150 | [5 empty] | 0.473 |  | 0.005 | 0.013 | NULL | 0.034 | 0.0049 | 0.0027 | 0.0034 | 0 | NULL | NULL | NULL | 7 | 0 | 0 | 0 | 0 | 42 | 25 | 0 | 0 | 0 | 0 | 0 | 68 | 0 | 1550 | 132 | 0
7A05990 | 低合金 | HRB400B | 1656 | 0.00112 |  | 0.00011 |  | 0.001 | 75400 | [5 empty] | 0.474 |  | 0.006 | 0.014 | NULL | 0.033 | 0.1901 | 0.1518 | 0.0042 | 0 | NULL | NULL | NULL | 6 | 0 | 0 | 0 | 0 | 39 | 25 | 0 | 0 | 0 | 0 | 0 | 34 | 0 | 1420 | 132 | 0
7A05989 | 低合金 | HRB400B | 1639 | 0.0007 |  | 0.00027 |  | 0.002 | 69200 | [5 empty] | 0.468 |  | 0.006 | 0.013 | NULL | 0.033 | 0.3608 | 0.2906 | 0.0046 | 0 | NULL | NULL | NULL | 6 | 0 | 0 | 39 | 0 | 0 | 25 | 0 | 0 | 0 | 0 | 0 | 68 | 0 | 1500 | 132 | 0
7A05988 | 低合金 | HRB400B | 1657 | 0.00081 |  | 0.00027 |  | 0.001 | 73000 | [5 empty] | 0.463 |  | 0.011 | 0.018 | NULL | 0.034 | 0.0044 | 0.0022 | 0.004 | 0 | NULL | NULL | NULL | 6 | 0 | 0 | 0 | 0 | 39 | 25 | 0 | 0 | 0 | 0 | 0 | 54 | 0 | 1560 | 132 | 0
7A05987 | 低合金 | HRB400B | 1647 | 0.00067 |  | 0.00028 |  | 0.002 | 75450 | [5 empty] | 0.453 |  | 0.006 | 0.015 | NULL | 0.033 | 0.0041 | 0.0019 | 0.0031 | 0 | NULL | NULL | NULL | 6 | 0 | 0 | 0 | 0 | 39 | 25 | 0 | 0 | 0 | 0 | 0 | 68 | 0 | 1520 | 132 | 0
7A05986 | 低合金 | HRB400B | 1645 | 0.00072 |  | 0.00023 |  | 0.002 | 71150 | [5 empty] | 0.466 |  | 0.007 | 0.015 | NULL | 0.032 | 0.0043 | 0.0021 | 0.0024 | 0 | NULL | NULL | NULL | 6 | 0 | 0 | 0 | 0 | 40 | 25 | 0 | 0 | 0 | 0 | 0 | 68 | 0 | 1530 | 0 | 0
7A05985 | 低合金 | HRB400B | 1666 | 0.00073 |  | 0.00026 |  | 0.001 | 78600 | [5 empty] | 0.47 |  | 0.006 | 0.013 | NULL | 0.033 | 0.0042 | 0.0019 | 0.0027 | 0 | NULL | NULL | NULL | 6 | 0 | 0 | 0 | 0 | 39 | 25 | 0 | 0 | 0 | 0 | 0 | 54 | 0 | 1470 | 132 | 0
7A05984 | 低合金 | HRB400B | 1649 | 0.00065 |  | 0.00027 |  | 0.001 | 73600 | [5 empty] | 0.465 |  | 0.006 | 0.014 | NULL | 0.034 | 0.0787 | 0.0649 | 0.0028 | 0 | NULL | NULL | NULL | 6 | 0 | 0 | 0 | 0 | 39 | 25 | 0 | 0 | 0 | 0 | 0 | 68 | 0 | 1500 | 132 | 0
7A05983 | 低合金 | HRB400B | 1633 | 0.00099 |  | 0.00032 |  | 0.001 | 72000 | [5 empty] | 0.465 |  | 0.007 | 0.018 | NULL | 0.034 | 0.0041 | 0.0019 | 0.0025 | 0 | NULL | NULL | NULL | 6 | 0 | 0 | 0 | 0 | 38 | 25 | 0 | 0 | 0 | 0 | 0 | 54 | 0 | 1500 | 132 | 0
7A05982 | 低合金 | HRB400B | 1684 | 0.00066 |  | 0.00028 |  | 0.001 | 70600 | [5 empty] | 0.461 |  | 0.005 | 0.013 | NULL | 0.034 | 0.0042 | 0.002 | 0.0036 | 0 | NULL | NULL | NULL | 46 | 0 | 0 | 0 | 0 | 0 | 50 | 0 | 0 | 0 | 0 | 0 | 68 | 0 | 1550 | 132 | 0
7A05981 | 低合金 | HRB400B | 1673 | 0.00028 |  | 0.00027 |  | 0.001 | 73050 | [5 empty] | 0.478 |  | 0.005 | 0.014 | NULL | 0.035 | 0.004 | 0.0018 | 0.0032 | 0 | NULL | NULL | NULL | 7 | 0 | 0 | 0 | 0 | 40 | 50 | 0 | 0 | 0 | 0 | 0 | 95 | 0 | 1580 | 132 | 0
7A05980 | 低合金 | HRB400B | 1670 | 0.00037 |  | 0.00027 |  | 0.001 | 70600 | [5 empty] | 0.482 |  | 0.006 | 0.014 | 0 | 0.036 | 0.0054 | 0.0034 | 0 | 0.001 | NULL | NULL | NULL | 7 | 0 | 0 | 0 | 0 | 40 | 50 | 0 | 0 | 0 | 0 | 0 | 93 | 0 | 1530 | 132 | 0
7A05979 | 低合金 | HRB400B | 1624 | 0.00055 |  | 0.00027 |  | 0.001 | 69350 | [5 empty] | 0.467 |  | 0.008 | 0.015 | 0 | 0.036 | 0.0058 | 0.0036 | 0 | 0 | NULL | NULL | NULL | 45 | 0 | 0 | 0 | 0 | 0 | 50 | 0 | 0 | 0 | 0 | 0 | 95 | 0 | 1530 | 132 | 0
7A05978 | 低合金 | HRB400D | 1675 | 0 |  | 0 |  | 0.002 | 68800 | [5 empty] | 0.458 |  | 0.004 | 0.013 | 0 | 0.032 | 0.0052 | 0.0032 | 0 | 0 | NULL | NULL | NULL | 44 | 0 | 0 | 0 | 0 | 0 | 50 | 0 | 0 | 0 | 0 | 0 | 90 | 0 | 1690 | 132 | 0
7A05977 | 低合金 | HRB400D | 1581 | 0.00039 |  | 0.00032 |  | 0 | 75750 | [5 empty] | 0.454 |  | 0.006 | 0.013 | 0 | 0.031 | 0.0046 | 0.0029 | 0 | 0 | NULL | NULL | NULL | 13 | 0 | 0 | 0 | 0 | 31 | 50 | 0 | 0 | 0 | 0 | 0 | 85 | 0 | 1630 | 132 | 0
7A05976 | 低合金 | HRB400D | 1655 | 0.00072 |  | 0.0003 |  | 0.002 | 75900 | [5 empty] | 0.465 |  | 0.006 | 0.021 | 0 | 0.033 | 0.0049 | 0.0031 | 0 | 0 | NULL | NULL | NULL | 10 | 0 | 0 | 0 | 0 | 30 | 50 | 0 | 0 | 0 | 0 | 0 | 85 | 0 | 1410 | 132 | 0
7A05975 | 低合金 | HRB400D | 1645 | 0.00073 |  | 0.00034 |  | 0.002 | 63950 | [5 empty] | 0.474 |  | 0.011 | 0.018 | 0 | 0.034 | 0.0052 | 0.0032 | 0 | 0.001 | NULL | NULL | NULL | 44 | 0 | 0 | 0 | 0 | 0 | 50 | 0 | 0 | 0 | 0 | 0 | 68 | 0 | 1560 | 132 | 0
7A05974 | 低合金 | HRB400D | 1643 | 0.00025 |  | 0.00022 |  | 0.001 | 76200 | [5 empty] | 0.458 |  | 0.006 | 0.019 | 0 | 0.032 | 0.005 | 0.0031 | 0 | 0.001 | NULL | NULL | NULL | 13 | 0 | 0 | 0 | 0 | 30 | 50 | 0 | 0 | 0 | 0 | 0 | 90 | 0 | 1520 | 132 | 0
7A05973 | 低合金 | HRB400D | 1640 | 0 |  | 0 |  | 0.004 | 72850 | [5 empty] | 0.489 |  | 0.007 | 0.023 | 0 | 0.033 | 0.0057 | 0.0036 | 0 | 0.001 | NULL | NULL | NULL | 43 | 0 | 0 | 0 | 0 | 0 | 0 | 75 | 0 | 0 | 0 | 0 | 68 | 0 | 1560 | 132 | 0
7A05972 | 低合金 | HRB400D | 1679 | 0.00075 |  | 0.00025 |  | 0 | 77700 | [5 empty] | 0.46 |  | 0.002 | 0.01 | 0 | 0.033 | 0.0053 | 0.0033 | 0 | 0.001 | NULL | NULL | NULL | 40 | 0 | 0 | 0 | 0 | 0 | 0 | 25 | 0 | 0 | 0 | 0 | 75 | 0 | 1530 | 132 | 0
7A05971 | 低合金 | HRB400D | 1696 | 0.00086 |  | 0.00044 |  | 0.002 | 71000 | [5 empty] | 0.46 |  | 0.002 | 0.01 | 0 | 0.031 | 0.0056 | 0.0035 | 0 | 0.001 | NULL | NULL | NULL | 40 | 0 | 0 | 0 | 0 | 0 | 0 | 25 | 0 | 0 | 0 | 0 | 60 | 0 | 1440 | 132 | 0
7A05970 | 低合金 | HRB400D | 1672 | 0.00074 |  | 0.00028 |  | 0.001 | 70000 | [5 empty] | 0.483 |  | 0.005 | 0.012 | 0 | 0.034 | 0.0066 | 0.0041 | 0 | 0.001 | NULL | NULL | NULL | 43 | 0 | 0 | 0 | 0 | 0 | 0 | 50 | 0 | 0 | 0 | 0 | 75 | 0 | 1510 | 132 | 0
7A05969 | 低合金 | HRB400D | 1643 | 0.00084 |  | 0.0003 |  | 0.002 | 70050 | [5 empty] | 0.467 |  | 0.005 | 0.011 | 0 | 0.034 | 0.005 | 0.0032 | 0 | 0.001 | NULL | NULL | NULL | 13 | 0 | 0 | 0 | 0 | 30 | 0 | 0 | 0 | 0 | 0 | 0 | 75 | 0 | 1470 | 88 | 20
7A05968 | 低合金 | HRB400D | 1655 | 0.00082 |  | 0.00021 |  | 0.003 | 70100 | [5 empty] | 0.455 |  | 0.006 | 0.015 | 0 | 0.033 | 0.0059 | 0.0037 | 0.0006 | 0.001 | NULL | NULL | NULL | 13 | 0 | 0 | 0 | 0 | 30 | 0 | 0 | 0 | 0 | 0 | 0 | 68 | 0 | 1453 | 88 | 20
7A05967 | 低合金 | HRB400D | 1672 | 0.00097 |  | 0.00023 |  | 0.002 | 67750 | [5 empty] | 0.46 |  | 0.008 | 0.016 | NULL | 0.032 | 0.0039 | 0.0017 | 0.0027 | 0 | NULL | NULL | NULL | 14 | 0 | 0 | 0 | 0 | 30 | 0 | 0 | 0 | 0 | 0 | 0 | 51 | 0 | 1524 | 88 | 20
7A05966 | 低合金 | HRB400D | 1657 | 0.00083 |  | 0.00021 |  | 0.002 | 75200 | [5 empty] | 0.465 |  | 0.006 | 0.016 | NULL | 0.031 | 0.004 | 0.0018 | 0.0026 | 0 | NULL | NULL | NULL | 13 | 0 | 0 | 0 | 0 | 30 | 0 | 0 | 0 | 0 | 0 | 0 | 51 | 0 | 1422 | 88 | 20
7A05965 | 低合金 | HRB400D | 1683 | 0.00093 |  | 0.00027 |  | 0.001 | 70250 | [5 empty] | 0.467 |  | 0.005 | 0.011 | NULL | 0.031 | 0.02 | 0.0174 | 0.0023 | 0 | NULL | NULL | NULL | 14 | 0 | 0 | 0 | 0 | 30 | 0 | 0 | 0 | 0 | 0 | 0 | 51 | 0 | 1445 | 88 | 20
7A05964 | 低合金 | HRB400D | 1684 | 0.00074 |  | 0.00027 |  | 0.002 | 72450 | [5 empty] | 0.462 |  | 0.008 | 0.017 | NULL | 0.031 | 0.004 | 0.0018 | 0.0029 | 0 | NULL | NULL | NULL | 14 | 0 | 0 | 0 | 0 | 30 | 25 | 0 | 0 | 0 | 0 | 0 | 68 | 0 | 1458 | 88 | 0
7A05963 | 低合金 | HRB400D | 1672 | 0.00089 |  | 0.00025 |  | 0.001 | 71800 | [5 empty] | 0.474 |  | 0.007 | 0.017 | NULL | 0.031 | 0.0054 | 0.0031 | 0.0055 | 0 | NULL | NULL | NULL | 13 | 0 | 0 | 0 | 0 | 30 | 0 | 0 | 0 | 0 | 0 | 0 | 51 | 0 | 1455 | 88 | 20
7A05962 | 低合金 | HRB400B | 1678 | 0.0007 |  | 0.0003 |  | 0.001 | 71400 | [5 empty] | 0.467 |  | 0.007 | 0.019 | NULL | 0.031 | 0.004 | 0.0018 | 0.0029 | 0 | NULL | NULL | NULL | 14 | 0 | 0 | 0 | 0 | 30 | 25 | 0 | 0 | 0 | 0 | 0 | 85 | 0 | 1433 | 88 | 0
7A05961 | 低合金 | HRB400D | 1657 | 0.00063 |  | 0.00025 |  | 0.001 | 73550 | [5 empty] | 0.472 |  | 0.006 | 0.014 | NULL | 0.03 | 0.0043 | 0.0021 | 0.0019 | 0 | NULL | NULL | NULL | 12 | 0 | 0 | 0 | 0 | 30 | 25 | 0 | 0 | 0 | 0 | 0 | 85 | 0 | 1478 | 88 | 0
7A05960 | 低合金 | HRB400D | 1802 | 0.00072 |  | 0.00028 |  | 0.002 | 74300 | [5 empty] | 0.466 |  | 0.005 | 0.014 | NULL | 0.03 | 0.0039 | 0.0017 | 0.0022 | 0 | NULL | NULL | NULL | 12 | 0 | 0 | 0 | 0 | 30 | 25 | 0 | 0 | 0 | 0 | 0 | 85 | 0 | 1438 | 88 | 0
7A05959 | 低合金 | HRB400B | 1663 | 0.00085 |  | 0.00026 |  | 0.001 | 70250 | [5 empty] | 0.468 |  | 0.006 | 0.015 | NULL | 0.032 | 0.0044 | 0.0021 | 0.0024 | 0 | NULL | NULL | NULL | 14 | 0 | 0 | 0 | 0 | 30 | 0 | 0 | 0 | 0 | 0 | 0 | 68 | 0 | 1425 | 88 | 20
7A05958 | 低合金 | HRB400B | 1606 | 0.00047 |  | 0.00022 |  | 0.001 | 70950 | [5 empty] | 0.465 |  | 0.01 | 0.022 | NULL | 0.033 | 0.004 | 0.0018 | 0.0027 | 0 | NULL | NULL | NULL | 14 | 0 | 0 | 0 | 0 | 30 | 50 | 0 | 0 | 0 | 0 | 0 | 102 | 0 | 1386 | 88 | 0
7A05957 | 低合金 | HRB400B | 1689 | 0.00071 |  | 0.00023 |  | 0.001 | 67950 | [5 empty] | 0.458 |  | 0.006 | 0.015 | NULL | 0.033 | 0.0039 | 0.0017 | 0.0023 | 0 | NULL | NULL | NULL | 14 | 0 | 0 | 0 | 0 | 32 | 25 | 0 | 0 | 0 | 0 | 0 | 68 | 0 | 0 | 88 | 0
7A05956 | 低合金 | HRB400B | 1615 | 0.00047 |  | 0.00031 |  | 0.001 | 71600 | [5 empty] | 0.472 |  | 0.009 | 0.022 | NULL | 0.035 | 0.0043 | 0.002 | 0.0032 | 0 | NULL | NULL | NULL | 14 | 0 | 0 | 0 | 0 | 32 | 50 | 0 | 0 | 0 | 0 | 0 | 102 | 0 | 1453 | 88 | 0
7A05955 | 低合金 | HRB400B | 1715 | 0.00035 |  | 0.00019 |  | 0.002 | 69750 | [5 empty] | 0.455 |  | 0.006 | 0.014 | NULL | 0.035 | 0.005 | 0.0028 | 0.0012 | 0 | NULL | NULL | NULL | 45 | 0 | 0 | 0 | 0 | 0 | 75 | 0 | 0 | 0 | 0 | 0 | 102 | 0 | 1505 | 88 | 0
7A05954 | 低合金 | HRB400B | 1645 | 0.00091 |  | 0.0003 |  | 0.002 | 71100 | [5 empty] | 0.456 |  | 0.005 | 0.013 | NULL | 0.032 | 0.0041 | 0.0019 | 0.0022 | 0 | NULL | NULL | NULL | 6 | 0 | 0 | 0 | 0 | 40 | 0 | 0 | 0 | 0 | 0 | 0 | 51 | 0 | 1431 | 88 | 20
7A05953 | 低合金 | HRB400B | 1657 | 0.00023 |  | 0.00024 |  | 0.002 | 71250 | [5 empty] | 0.456 |  | 0.008 | 0.019 | NULL | 0.033 | 0.005 | 0.0027 | 0.0027 | 0 | NULL | NULL | NULL | 7 | 0 | 0 | 0 | 0 | 40 | 50 | 0 | 0 | 0 | 0 | 0 | 90 | 0 | 1450 | 132 | 0
7A05952 | 低合金 | HRB400B | 1662 | 0.00108 |  | 0.0003 |  | 0 | 71100 | [5 empty] | 0.455 |  | 0.006 | 0.017 | NULL | 0.034 | 0.0041 | 0.0019 | 0.0023 | 0 | NULL | NULL | NULL | 7 | 0 | 0 | 0 | 0 | 40 | 0 | 0 | 0 | 0 | 0 | 0 | 34 | 0 | 1500 | 132 | 20
7A05951 | 低合金 | 20MnKA | 1662 | 0.00041 |  | 0.00028 |  | 0.001 | 71400 | [5 empty] | 0.458 |  | 0.008 | 0.02 | NULL | 0.035 | 0.0039 | 0.0017 | 0.0038 | 0 | NULL | NULL | NULL | 7 | 0 | 0 | 0 | 0 | 40 | 50 | 0 | 0 | 0 | 0 | 0 | 85 | 0 | 1430 | 132 | 0
7A05950 | 低合金 | 20MnKA | 1652 | 0.00093 |  | 0.00027 |  | 0.002 | 69600 | [5 empty] | 0.448 |  | 0.008 | 0.015 | NULL | 0 | 0.0029 | 0.0023 | 0 | NULL | NULL | NULL | 0.0008 | 0 | 0 | 0 | 0 | 0 | 0 | 25 | 0 | 0 | 0 | 70 | 0 | 44 | 0 | 1450 | 132 | 0
7A05949 | 低合金 | 20MnKA | 1658 | 0.00096 |  | 0.00028 |  | 0.002 | 70400 | [5 empty] | 0.48 |  | 0.011 | 0.019 | NULL | 0 | 0.0028 | 0.0022 | 0 | NULL | NULL | NULL | 0.0007 | 0 | 0 | 0 | 0 | 0 | 0 | 25 | 0 | 0 | 0 | 70 | 0 | 34 | 0 | 1500 | 132 | 0
7A05948 | 低合金 | 20MnKA | 1805 | 0.00075 |  | 0.00027 |  | 0.002 | 63450 | [5 empty] | 0.477 |  | 0.007 | 0.018 | NULL | 0 | 0.0054 | 0.0035 | NULL | NULL | NULL | NULL | NULL | 0 | 0 | 0 | 0 | 0 | 0 | 50 | 0 | 0 | 0 | 70 | 0 | 44 | 0 | 1470 | 132 | 0
7A05947 | 低合金 | 20MnKA | 1666 | 0.00087 |  | 0.00026 |  | 0.002 | 70500 | [5 empty] | 0.462 |  | 0.008 | 0.019 | NULL | 0.001 | 0.0053 | 0.0034 | NULL | NULL | NULL | NULL | NULL | 0 | 0 | 0 | 0 | 0 | 0 | 50 | 0 | 0 | 0 | 80 | 0 | 44 | 0 | 0 | 132 | 0
7A05946 | 低合金 | 20MnKA | 1648 | 0.0009 |  | 0.00021 |  | 0.002 | 70900 | [5 empty] | 0.479 |  | 0.008 | 0.02 | NULL | 0 | 0.0054 | 0.0035 | NULL | NULL | NULL | NULL | NULL | 0 | 0 | 0 | 0 | 0 | 0 | 25 | 0 | 0 | 0 | 80 | 0 | 44 | 0 | 1460 | 132 | 0
7A05945 | 低合金 | 20MnKA | 1807 | 0.00099 |  | 0.00023 |  | 0.001 | 70650 | [5 empty] | 0.475 |  | 0.009 | 0.019 | NULL | 0 | 0.0053 | 0.0034 | NULL | NULL | NULL | NULL | NULL | 0 | 0 | 0 | 0 | 0 | 0 | 25 | 0 | 0 | 0 | 80 | 0 | 36 | 0 | 1450 | 132 | 0
7A05944 | 低合金 | 20MnKA | 1679 | 0.00106 |  | 0.00025 |  | 0.002 | 70600 | [5 empty] | 0.471 |  | 0.009 | 0.02 | NULL | 0 | 0.0053 | 0.0034 | NULL | NULL | NULL | NULL | NULL | 0 | 0 | 0 | 0 | 0 | 0 | 25 | 0 | 0 | 0 | 80 | 0 | 27 | 0 | 1440 | 132 | 0
7A05943 | 低合金 | 20MnKA | 1659 | 0.00067 |  | 0.00027 |  | 0.002 | 70800 | [5 empty] | 0.477 |  | 0.007 | 0.019 | NULL | 0 | 0.0052 | 0.0033 | NULL | NULL | NULL | NULL | NULL | 0 | 0 | 0 | 0 | 0 | 0 | 50 | 0 | 0 | 0 | 80 | 0 | 58 | 0 | 1450 | 132 | 0
7A05942 | 低合金 | 20MnKA | 1658 | 0.00071 |  | 0.00023 |  | 0.001 | 64150 | [5 empty] | 0.473 |  | 0.008 | 0.018 | NULL | 0 | 0.0053 | 0.0034 | NULL | NULL | NULL | NULL | NULL | 0 | 0 | 0 | 0 | 0 | 0 | 50 | 0 | 0 | 0 | 90 | 0 | 60 | 0 | 1470 | 132 | 0
7A05941 | 低合金 | 20MnKA | 1652 | 0.00112 |  | 0.00023 |  | 0.002 | 71250 | [5 empty] | 0.472 |  | 0.007 | 0.018 | NULL | 0 | 0.0053 | 0.0034 | NULL | NULL | NULL | NULL | NULL | 0 | 0 | 0 | 0 | 0 | 0 | 25 | 0 | 0 | 0 | 80 | 0 | 34 | 0 | 1520 | 132 | 0
7A05940 | 低合金 | 20MnKA | 1656 | 0.00099 |  | 0.00025 |  | -0.001 | 72000 | [5 empty] | 0.465 |  | 0.008 | 0.018 | NULL | 0 | 0.0071 | 0.0052 | NULL | NULL | NULL | NULL | NULL | 0 | 0 | 0 | 0 | 0 | 0 | 50 | 0 | 0 | 0 | 0 | 0 | 54 | 0 | 1540 | 132 | 0
7A05939 | 低合金 | 20MnKA | 1658 | 0.0007 |  | 0.00022 |  | -0.001 | 71600 | [5 empty] | 0.473 |  | 0.01 | 0.022 | NULL | 0 | 0.0052 | 0.0033 | NULL | NULL | NULL | NULL | NULL | 0 | 0 | 0 | 0 | 0 | 0 | 50 | 0 | 0 | 0 | 0 | 0 | 56 | 0 | 1360 | 132 | 0
7A05938 | 低合金 | 20MnKA | 1669 | 0.00078 |  | 0.00021 |  | 0.001 | 65500 | [5 empty] | 0.476 |  | 0.008 | 0.019 | NULL | 0 | 0.0053 | 0.0034 | NULL | NULL | NULL | NULL | NULL | 0 | 0 | 0 | 0 | 0 | 0 | 75 | 0 | 0 | 0 | 0 | 0 | 56 | 0 | 1410 | 132 | 0
7A05937 | 低合金 | 20MnKA | 1661 | 0.00058 |  | 0.00023 |  | 0.001 | 67650 | [5 empty] | 0.461 |  | 0.008 | 0.019 | NULL | 0 | 0.0053 | 0.0034 | NULL | NULL | NULL | NULL | NULL | 0 | 0 | 0 | 0 | 0 | 0 | 75 | 0 | 0 | 0 | 0 | 0 | 68 | 0 | 1500 | 132 | 0
7A05936 | 低合金 | 20MnKA | 1802 | 0.001 |  | 0.00021 |  | 0.001 | 72500 | [5 empty] | 0.459 |  | 0.006 | 0.019 | NULL | 0 | 0.0053 | 0.0034 | NULL | NULL | NULL | NULL | NULL | 0 | 0 | 0 | 0 | 0 | 0 | 50 | 0 | 0 | 0 | 0 | 0 | 54 | 0 | 1520 | 132 | 0
7A05935 | 低合金 | HRB400B | 1689 | 0.00073 |  | 0.00021 |  | 0.001 | 65000 | [5 empty] | 0.468 |  | 0.009 | 0.024 | NULL | 0.034 | 0.004 | 0.0018 | 0.0035 | 0 | NULL | NULL | NULL | 6 | 0 | 0 | 0 | 0 | 40 | 25 | 0 | 0 | 0 | 0 | 0 | 68 | 0 | 1450 | 132 | 0
7A05934 | 低合金 | 20MnKA | 1672 | 0.00072 |  | 0.0002 |  | 0.001 | 71300 | [5 empty] | 0.475 |  | 0.009 | 0.021 | NULL | 0 | 0.0051 | 0.0032 | NULL | NULL | NULL | NULL | NULL | 0 | 0 | 0 | 0 | 0 | 0 | 50 | 0 | 0 | 0 | 0 | 0 | 56 | 0 | 1400 | 132 | 0
7A05933 | 低合金 | 20MnKA | 1664 | 0.00078 |  | 0.0002 |  | 0.001 | 67300 | [5 empty] | 0.457 |  | 0.01 | 0.023 | NULL | 0 | 0.0054 | 0.0035 | NULL | NULL | NULL | NULL | NULL | 0 | 0 | 0 | 0 | 0 | 0 | 50 | 0 | 0 | 0 | 0 | 0 | 68 | 0 | 1510 | 132 | 0
7A05932 | 低合金 | HRB400B | 1687 | 0.00104 |  | 0.00012 |  | 0.001 | 70950 | [5 empty] | 0.474 |  | 0.006 | 0.015 | NULL | 0.034 | 0.0041 | 0.0019 | 0.0026 | 0 | NULL | NULL | NULL | 6 | 0 | 0 | 0 | 0 | 38 | 0 | 0 | 0 | 0 | 0 | 0 | 54 | 0 | 1400 | 132 | 20
7A05931 | 低合金 | HRB400B | 1672 | 0.00082 |  | 0.00025 |  | 0.001 | 71100 | [5 empty] | 0.472 |  | 0.007 | 0.019 | NULL | 0.033 | 0.0042 | 0.002 | 0.0036 | 0 | NULL | NULL | NULL | 6 | 0 | 0 | 0 | 0 | 38 | 25 | 0 | 0 | 0 | 0 | 0 | 54 | 0 | 1400 | 132 | 0
7A05930 | 低合金 | HRB400B | 1669 | 0.00067 |  | 0.00019 |  | 0.001 | 72550 | [5 empty] | 0.459 |  | 0.006 | 0.023 | NULL | 0.033 | 0.0042 | 0.0019 | 0.0037 | 0 | NULL | NULL | NULL | 6 | 0 | 0 | 0 | 0 | 38 | 25 | 0 | 0 | 200 | 0 | 0 | 68 | 0 | 1220 | 132 | 0
7A05929 | 低合金 | HRB400B | 1655 | 0.00071 |  | 0.00025 |  | 0.002 | 71100 | [5 empty] | 0.464 |  | 0.008 | 0.019 | NULL | 0.033 | 0.0041 | 0.0019 | 0.0032 | 0 | NULL | NULL | NULL | 0 | 0 | 0 | 0 | 0 | 46 | 25 | 0 | 0 | 0 | 0 | 0 | 68 | 0 | 1400 | 132 | 0
7A05928 | 低合金 | HRB400B | 1658 | 0.00088 |  | 0.00021 |  | 0.001 | 68550 | [5 empty] | 0.47 |  | 0.006 | 0.015 | NULL | 0.035 | 0.0041 | 0.0018 | 0.0028 | 0 | NULL | NULL | NULL | 0 | 0 | 0 | 0 | 0 | 48 | 25 | 0 | 0 | 0 | 0 | 0 | 54 | 0 | 1420 | 132 | 0
7A05927 | 低合金 | HRB400B | 1671 | 0.00072 |  | 0.00025 |  | 0.001 | 72100 | [5 empty] | 0.461 |  | 0.006 | 0.016 | NULL | 0.034 | 0.3968 | 0.321 | 0.0044 | 0 | NULL | NULL | NULL | 6 | 0 | 0 | 0 | 0 | 38 | 25 | 0 | 0 | 0 | 0 | 0 | 68 | 0 | 1450 | 132 | 0
7A05926 | 低合金 | HRB400B | 1741 | 0.00033 |  | 0.00021 |  | 0.002 | 70950 | [5 empty] | 0.485 |  | 0.003 | 0.01 | NULL | 0.034 | 0.004 | 0.0018 | 0.0035 | 0 | NULL | NULL | NULL | 6 | 0 | 0 | 38 | 0 | 0 | 50 | 0 | 0 | 0 | 0 | 0 | 85 | 0 | 1500 | 132 | 0
7A05925 | 低合金 | HRB400B | 1744 | 0.00048 |  | 0.00027 |  | 0.001 | 70000 | [5 empty] | 0.47 |  | 0.006 | 0.013 | NULL | 0.034 | 0.0059 | 0.0036 | 0.0042 | 0 | NULL | NULL | NULL | 6 | 0 | 0 | 0 | 0 | 37 | 50 | 0 | 0 | 300 | 0 | 0 | 85 | 0 | 1113 | 88 | 0
7A05924 | 低合金 | HRB400B | 1672 | 0.00068 |  | 0.00028 |  | 0.001 | 67700 | [5 empty] | 0.46 |  | 0.005 | 0.013 | NULL | 0.032 | 0.0038 | 0.0016 | 0.0031 | 0 | NULL | NULL | NULL | 6 | 0 | 0 | 0 | 0 | 40 | 25 | 0 | 0 | 300 | 0 | 0 | 85 | 0 | 1150 | 88 | 0
7A05923 | 低合金 | HRB400B | 1674 | 0.00078 |  | 0.00027 |  | 0 | 73100 | [5 empty] | 0.456 |  | 0.006 | 0.013 | NULL | 0.033 | 0.0039 | 0.0017 | 0.0026 | 0 | NULL | NULL | NULL | 6 | 0 | 0 | 0 | 0 | 40 | 25 | 0 | 0 | 300 | 0 | 0 | 68 | 0 | 1396 | 88 | 0
7A05922 | 低合金 | 20MnKA | 1672 | 0.00071 |  | 0.0003 |  | 0.001 | 75600 | [5 empty] | 0.449 |  | 0.006 | 0.009 | NULL | 0 | 0.0031 | 0.0024 | 0.001 | NULL | NULL | NULL | 0.0007 | 0 | 0 | 0 | 0 | 0 | 0 | 50 | 0 | 0 | 300 | 0 | 0 | 51 | 0 | 1147 | 132 | 0
7A05921 | 低合金 | 20MnKA | 1666 | 0.00077 |  | 0.00039 |  | 0.001 | 69700 | [5 empty] | 0.458 |  | 0.007 | 0.01 | NULL | 0 | 0.003 | 0.0024 | 0.001 | NULL | NULL | NULL | 0.0008 | 0 | 0 | 0 | 0 | 0 | 0 | 50 | 0 | 0 | 300 | 0 | 0 | 51 | 0 | 1213 | 132 | 0
7A05920 | 低合金 | 20MnKA | 0 | 0.00068 |  | 0.00026 |  | 0.001 | 69200 | [5 empty] | 0.451 |  | 0.01 | 0.015 | NULL | 0 | 0.0026 | 0.0021 | 0 | NULL | NULL | NULL | 0.0008 | 0 | 0 | 0 | 0 | 0 | 0 | 50 | 0 | 0 | 300 | 0 | 0 | 68 | 0 | 1077 | 132 | 0
7A05919 | 低合金 | 20MnKA | 1676 | 0.00083 |  | 0.00026 |  | 0.001 | 73350 | [5 empty] | 0.459 |  | 0.01 | 0.014 | NULL | 0 | 0.0034 | 0.0026 | 0.002 | NULL | NULL | NULL | 0.0007 | 0 | 0 | 0 | 0 | 0 | 0 | 25 | 0 | 0 | 300 | 0 | 0 | 51 | 0 | 1180 | 132 | 0
7A05918 | 低合金 | 20MnKA | 1653 | 0.00085 |  | 0.00036 |  | 0.001 | 73250 | [5 empty] | 0.45 |  | 0.013 | 0.019 | NULL | 0 | 0.0035 | 0.0027 | 0.002 | NULL | NULL | NULL | 0.0007 | 0 | 0 | 0 | 0 | 0 | 0 | 25 | 0 | 0 | 0 | 50 | 0 | 51 | 0 | 1506 | 132 | 0
7A05917 | 低合金 | 20MnKA | 1659 | 0.00064 |  | 0.00028 |  | 0.001 | 63300 | [5 empty] | 0.447 |  | 0.01 | 0.016 | NULL | 0 | 0.0033 | 0.0026 | 0 | NULL | NULL | NULL | 0.0007 | 0 | 0 | 0 | 0 | 0 | 0 | 50 | 0 | 0 | 300 | 0 | 0 | 51 | 0 | 1166 | 132 | 0
7A05916 | 低合金 | 20MnKA | 1694 | 0.00067 |  | 0.00029 |  | 0.001 | 71600 | [5 empty] | 0.465 |  | 0.009 | 0.013 | NULL | 0 | 0.0029 | 0.0023 | 0 | NULL | NULL | NULL | 0.0007 | 0 | 0 | 0 | 0 | 0 | 0 | 50 | 0 | 0 | 300 | 70 | 0 | 68 | 0 | 1166 | 132 | 0
7A05915 | 低合金 | 20MnKA | 1672 | 0.00063 |  | 0.00023 |  | 0 | 71000 | [5 empty] | 0.459 |  | 0.008 | 0.016 | NULL | 0 | 0.0029 | 0.0023 | 0 | NULL | NULL | NULL | 0.0007 | 0 | 0 | 0 | 0 | 0 | 0 | 50 | 0 | 0 | 300 | 50 | 0 | 68 | 0 | 1207 | 132 | 0
7A05914 | 低合金 | 20MnKA | 1676 | 0.00061 |  | 0.00026 |  | 0 | 71500 | [5 empty] | 0.467 |  | 0.009 | 0.017 | NULL | 0 | 0.0046 | 0.0034 | 0.001 | NULL | NULL | NULL | 0.0007 | 0 | 70 | 0 | 0 | 0 | 0 | 75 | 0 | 0 | 300 | 0 | 0 | 68 | 0 | 1133 | 132 | 0
7A05913 | 低合金 | 20MnKA | 1674 | 0.001 |  | 0.00033 |  | 0 | 69650 | [5 empty] | 0.463 |  | 0.01 | 0.02 | NULL | 0 | 0.0039 | 0.003 | 0.002 | NULL | NULL | NULL | 0.0007 | 0 | 0 | 0 | 0 | 0 | 0 | 25 | 0 | 0 | 300 | 50 | 0 | 51 | 0 | 1147 | 132 | 0
7A05912 | 低合金 | 20MnKA | 1674 | 0.00088 |  | 0.00026 |  | 0.001 | 71000 | [5 empty] | 0.471 |  | 0.011 | 0.02 | NULL | 0 | 0.0037 | 0.0028 | 0.002 | NULL | NULL | NULL | 0.0008 | 0 | 0 | 0 | 0 | 0 | 0 | 25 | 0 | 0 | 300 | 60 | 0 | 51 | 0 | 1136 | 132 | 0
7A05911 | 低合金 | 20MnKA | 1667 | 0.00096 |  | 0.00027 |  | 0.003 | 69300 | [5 empty] | 0.466 |  | 0.009 | 0.014 | NULL | 0 | 0.0033 | 0.0025 | 0 | NULL | NULL | NULL | 0.0007 | 0 | 0 | 0 | 0 | 0 | 0 | 25 | 0 | 0 | 300 | 50 | 0 | 51 | 0 | 1130 | 132 | 0
7A05910 | 低合金 | 20MnKA | 1663 | 0.00075 |  | 0.00028 |  | 0.001 | 71200 | [5 empty] | 0.461 |  | 0.009 | 0.017 | NULL | 0 | 0.0032 | 0.0025 | 0 | NULL | NULL | NULL | 0.0007 | 0 | 0 | 0 | 0 | 0 | 0 | 50 | 0 | 0 | 0 | 70 | 0 | 68 | 0 | 1411 | 132 | 0
7A05909 | 低合金 | 20MnKA | 1662 | 0.00058 |  | 0.0003 |  | 0.001 | 72050 | [5 empty] | 0.475 |  | 0.009 | 0.017 | NULL | 0 | 0.0035 | 0.0027 | 0 | NULL | NULL | NULL | 0.0007 | 0 | 0 | 0 | 0 | 0 | 0 | 0 | 50 | 0 | 0 | 0 | 0 | 68 | 0 | 1500 | 132 | 0
7A05908 | 低合金 | 20MnKA | 1723 | 0.00028 |  | 0.00025 |  | 0.001 | 71400 | [5 empty] | 0.465 |  | 0.007 | 0.017 | NULL | 0 | 0.0032 | 0.0025 | 0 | NULL | NULL | NULL | 0.0007 | 0 | 0 | 0 | 0 | 0 | 0 | 0 | 100 | 0 | 0 | 0 | 0 | 85 | 0 | 1550 | 132 | 0
7A05907 | 低合金 | HRB400B | 1680 | 0.00066 |  | 0.00031 |  | 0.001 | 73500 | [5 empty] | 0.456 |  | 0.007 | 0.019 | NULL | 0.033 | 0.0041 | 0.0019 | 0.0032 | 0 | NULL | NULL | NULL | 7 | 0 | 0 | 0 | 0 | 40 | 25 | 0 | 0 | 200 | 0 | 0 | 68 | 0 | 1350 | 0 | 0
7A05906 | 低合金 | HRB400B | 1666 | 0.00026 |  | 0.00028 |  | 0.003 | 73750 | [5 empty] | 0.464 |  | 0.009 | 0.023 | NULL | 0.034 | 0.004 | 0.0018 | 0.0038 | 0 | NULL | NULL | NULL | 7 | 0 | 0 | 0 | 0 | 40 | 50 | 0 | 0 | 200 | 0 | 0 | 85 | 0 | 1350 | 0 | 0
7A05905 | 低合金 | HRB400B | 1672 | 0.00067 |  | 0.00024 |  | 0.003 | 73600 | [5 empty] | 0.48 |  | 0.007 | 0.019 | NULL | 0.035 | 0.004 | 0.0018 | 0.0042 | 0 | NULL | NULL | NULL | 7 | 0 | 0 | 0 | 0 | 200 | 25 | 0 | 0 | 200 | 0 | 0 | 68 | 0 | 1350 | 0 | 0
7A05904 | 低合金 | HRB400B | 1651 | 0.00068 |  | 0.00031 |  | 0.003 | 70700 | [5 empty] | 0.462 |  | 0.007 | 0.018 | NULL | 0.034 | 0.0038 | 0.0016 | 0.0033 | 0 | NULL | NULL | NULL | 7 | 0 | 0 | 0 | 0 | 40 | 25 | 0 | 0 | 200 | 0 | 0 | 68 | 0 | 1350 | 0 | 0
7A05903 | 低合金 | HRB400B | 1667 | 0.00029 |  | 0.00029 |  | 0.003 | 72450 | [5 empty] | 0.473 |  | 0.007 | 0.019 | NULL | 0.034 | 0.0039 | 0.0017 | 0.0036 | 0 | NULL | NULL | NULL | 7 | 0 | 0 | 0 | 0 | 40 | 50 | 0 | 0 | 200 | 0 | 0 | 90 | 0 | 1350 | 0 | 0
7A05902 | 低合金 | HRB400B | 1698 | 0.00076 |  | 0.00024 |  | 0.003 | 72250 | [5 empty] | 0.461 |  | 0.006 | 0.015 | NULL | 0.033 | 0.004 | 0.0018 | 0.0041 | 0 | NULL | NULL | NULL | 7 | 0 | 0 | 0 | 0 | 40 | 25 | 0 | 0 | 200 | 0 | 0 | 68 | 0 | 1350 | 132 | 0
7A05901 | 低合金 | HRB400B | 1672 | 0.00065 |  | 0.0003 |  | 0.003 | 75400 | [5 empty] | 0.461 |  | 0.006 | 0.015 | NULL | 0.033 | 0.004 | 0.0018 | 0.0041 | 0 | NULL | NULL | NULL | 7 | 0 | 0 | 0 | 0 | 41 | 25 | 0 | 0 | 170 | 0 | 0 | 75 | 0 | 1330 | 132 | 0
7A05900 | 低合金 | HRB400B | 1667 | 0.00026 |  | 0.00027 |  | 0.003 | 75400 | [5 empty] | 0.464 |  | 0.008 | 0.018 | NULL | 0.034 | 0.0042 | 0.002 | 0.0039 | 0 | NULL | NULL | NULL | 7 | 0 | 0 | 0 | 0 | 40 | 50 | 0 | 0 | 0 | 0 | 0 | 90 | 0 | 1560 | 132 | 0
7A05899 | 低合金 | HRB400B | 1675 | 0.00041 |  | 0.00025 |  | 0 | 73650 | [5 empty] | 0.472 |  | 0.007 | 0.016 | NULL | 0.034 | 0.0042 | 0.0019 | 0.003 | 0 | NULL | NULL | NULL | 7 | 0 | 0 | 0 | 0 | 40 | 50 | 0 | 0 | 0 | 0 | 0 | 85 | 0 | 1560 | 132 | 0
7A05898 | 低合金 | HRB400B | 1675 | 0.00023 |  | 0.00025 |  | 0.001 | 73500 | [5 empty] | 0.475 |  | 0.006 | 0.017 | NULL | 0.034 | 0.0042 | 0.002 | 0.0033 | 0 | NULL | NULL | NULL | 7 | 0 | 0 | 0 | 0 | 40 | 50 | 0 | 0 | 0 | 0 | 0 | 95 | 0 | 1560 | 88 | 0
7A05897 | 低合金 | HRB400B | 1671 | 0.00059 |  | 0.00026 |  | -0.002 | 73650 | [5 empty] | 0.457 |  | 0.007 | 0.017 | NULL | 0.034 | 0.0058 | 0.0035 | 0.003 | 0 | NULL | NULL | NULL | 46 | 0 | 0 | 0 | 0 | 0 | 0 | 50 | 0 | 0 | 0 | 0 | 60 | 0 | 1450 | 132 | 0
7A05896 | 低合金 | HRB400B | 1603 | 0.00034 |  | 0.00024 |  | 0.004 | 69750 | [5 empty] | 0.482 |  | 0.006 | 0.015 | NULL | 0.035 | 0.0043 | 0.0021 | 0.0028 | 0 | NULL | NULL | NULL | 46 | 0 | 0 | 0 | 0 | 0 | 0 | 75 | 0 | 0 | 0 | 0 | 90 | 0 | 1540 | 132 | 0
7A05895 | 低合金 | HRB400B | 1699 | 0.0003 |  | 0.00027 |  | 0.004 | 71050 | [5 empty] | 0.484 |  | 0.006 | 0.015 | NULL | 0.034 | 0.0049 | 0.0027 | 0.003 | 0 | NULL | NULL | NULL | 49 | 0 | 0 | 0 | 0 | 0 | 0 | 100 | 0 | 0 | 0 | 0 | 95 | 0 | 1670 | 132 | 0
7A05894 | 低合金 | HRB400B | 1653 | 0.00035 |  | 0.00024 |  | 0.003 | 74950 | [5 empty] | 0.488 |  | 0.007 | 0.015 | NULL | 0.035 | 0.0041 | 0.0019 | 0.0045 | 0 | NULL | NULL | NULL | 46 | 0 | 0 | 0 | 0 | 0 | 0 | 100 | 0 | 0 | 0 | 0 | 95 | 0 | 1630 | 132 | 0
7A05893 | 低合金 | HRB400B | 1660 | 0.0008 |  | 0.00018 |  | 0.001 | 70550 | [5 empty] | 0.481 |  | 0.004 | 0.013 | NULL | 0.035 | 0.0038 | 0.0016 | 0.0036 | 0 | NULL | NULL | NULL | 47 | 0 | 0 | 0 | 0 | 0 | 0 | 25 | 0 | 0 | 0 | 0 | 68 | 0 | 1570 | 132 | 0
7A05892 | 低合金 | HRB400B | 1655 | 0.00082 |  | 0.0003 |  | 0.003 | 74300 | [5 empty] | 0.459 |  | 0.005 | 0.014 | NULL | 0.032 | 0.005 | 0.0027 | 0.0049 | 0 | NULL | NULL | NULL | 0 | 0 | 0 | 0 | 0 | 48 | 25 | 0 | 0 | 0 | 0 | 0 | 68 | 0 | 1490 | 132 | 0
7A05891 | 低合金 | HRB400B | 1689 | 0.00071 |  | 0.00025 |  | 0.003 | 72800 | [5 empty] | 0.463 |  | 0.006 | 0.016 | NULL | 0.033 | 0.004 | 0.0018 | 0.0055 | 0 | NULL | NULL | NULL | 0 | 0 | 0 | 0 | 0 | 48 | 25 | 0 | 0 | 0 | 0 | 0 | 68 | 0 | 1490 | 132 | 0
7A05890 | 低合金 | HRB400B | 1682 | 0.00068 |  | 0.0003 |  | 0.003 | 72100 | [5 empty] | 0.465 |  | 0.006 | 0.015 | NULL | 0.034 | 0.0039 | 0.0017 | 0.0036 | 0 | NULL | NULL | NULL | 0 | 0 | 0 | 0 | 0 | 50 | 25 | 0 | 0 | 0 | 0 | 0 | 68 | 0 | 1550 | 132 | 0
7A05889 | 低合金 | HRB400B | 1647 | 0.0008 |  | 0.00026 |  | 0.003 | 73050 | [5 empty] | 0.446 |  | 0.004 | 0.012 | NULL | 0.033 | 0.0038 | 0.0016 | 0.0029 | 0 | NULL | NULL | NULL | 7 | 0 | 0 | 0 | 0 | 41 | 0 | 0 | 0 | 0 | 0 | 0 | 51 | 0 | 1480 | 132 | 20
7A05888 | 低合金 | HRB400B | 1651 | 0.00109 |  | 0.00026 |  | 0.003 | 74800 | [5 empty] | 0.451 |  | 0.005 | 0.013 | NULL | 0.036 | 0.3482 | 0.2802 | 0.0051 | 0 | NULL | NULL | NULL | 46 | 0 | 0 | 0 | 0 | 0 | 0 | 0 | 0 | 0 | 0 | 0 | 34 | 0 | 1440 | 132 | 20
7A05887 | 低合金 | HRB400B | 1678 | 0.00073 |  | 0.00026 |  | 0.002 | 72800 | [5 empty] | 0.457 |  | 0.004 | 0.012 | NULL | 0.032 | 0.0045 | 0.0023 | 0.0028 | 0 | NULL | NULL | NULL | 7 | 0 | 0 | 0 | 0 | 41 | 25 | 0 | 0 | 0 | 0 | 0 | 68 | 0 | 1500 | 132 | 0
7A05886 | 低合金 | HRB400B | 1657 | 0.00087 |  | 0.00031 |  | 0.003 | 74750 | [5 empty] | 0.458 |  | 0.006 | 0.016 | NULL | 0.034 | 0.0042 | 0.0019 | 0.004 | 0 | NULL | NULL | NULL | 6 | 0 | 0 | 0 | 0 | 38 | 25 | 0 | 0 | 0 | 0 | 0 | 60 | 0 | 1470 | 132 | 0
7A05885 | 低合金 | HRB400B | 1624 | 0.00034 |  | 0.00028 |  | 0.003 | 70400 | [5 empty] | 0.457 |  | 0.007 | 0.017 | NULL | 0.034 | 0.3003 | 0.2408 | 0.0046 | 0 | NULL | NULL | NULL | 6 | 0 | 0 | 38 | 0 | 0 | 50 | 0 | 0 | 0 | 0 | 0 | 85 | 0 | 1470 | 132 | 0
7A05884 | 低合金 | HRB400B | 1660 | 0.0008 |  | 0.00037 |  | 0.002 | 69000 | [5 empty] | 0.451 |  | 0.004 | 0.011 | NULL | 0.033 | 0.0043 | 0.0021 | 0.0034 | 0 | NULL | NULL | NULL | 6 | 0 | 0 | 37 | 0 | 0 | 25 | 0 | 0 | 0 | 0 | 0 | 68 | 0 | 1420 | 132 | 0
7A05883 | 低合金 | HRB400B | 1597 | 0.00079 |  | 0.00038 |  | 0.003 | 69600 | [5 empty] | 0.461 |  | 0.007 | 0.015 | NULL | 0.034 | 0.0044 | 0.0022 | 0.0031 | 0 | NULL | NULL | NULL | 6 | 0 | 0 | 38 | 0 | 0 | 50 | 0 | 0 | 0 | 0 | 0 | 80 | 0 | 1420 | 132 | 0
7A05882 | 低合金 | 20MnKB | 1702 | 0.00059 |  | 0.00026 |  | 0.003 | 68900 | [5 empty] | 0.447 |  | 0.001 | 0.011 | NULL | 0 | 0.0027 | 0.0022 | 0 | NULL | NULL | NULL | 0.0007 | 0 | 0 | 0 | 0 | 0 | 0 | 75 | 0 | 0 | 0 | 0 | 0 | 85 | 0 | 1430 | 0 | 0
7A05881 | 低合金 | 20MnKB | 1674 | 0.00085 |  | 0.00027 |  | 0 | 69500 | [5 empty] | 0.442 |  | 0 | 0.011 | NULL | 0 | 0.0028 | 0.0022 | 0 | NULL | NULL | NULL | 0.0007 | 0 | 0 | 0 | 0 | 0 | 0 | 75 | 0 | 0 | 0 | 0 | 0 | 102 | 0 | 1520 | 0 | 0
7A05880 | 低合金 | 20MnKB | 1645 | 0.00029 |  | 0.00029 |  | 0.003 | 73800 | [5 empty] | 0.43 |  | 0.001 | 0.011 | NULL | 0 | 0.0029 | 0.0023 | 0 | NULL | NULL | NULL | 0.0007 | 0 | 0 | 0 | 0 | 0 | 0 | 75 | 0 | 0 | 0 | 0 | 0 | 119 | 0 | 1460 | 0 | 0
7A05879 | 低合金 | 20MnKB | 1644 | 0.00081 |  | 0.00033 |  | 0.003 | 71200 | [5 empty] | 0.433 |  | 0 | 0.01 | NULL | 0 | 0.003 | 0.0024 | 0 | NULL | NULL | NULL | 0.0007 | 0 | 0 | 0 | 0 | 0 | 0 | 50 | 0 | 0 | 0 | 0 | 0 | 102 | 0 | 1530 | 0 | 0
7A05878 | 低合金 | 20MnKB | 1800 | 0.00065 |  | 0.00029 |  | 0.003 | 71900 | [5 empty] | 0.43 |  | 0.002 | 0.009 | NULL | 0 | 0.0029 | 0.0023 | 0 | NULL | NULL | NULL | 0.0007 | 0 | 0 | 0 | 0 | 0 | 0 | 0 | 50 | 0 | 0 | 0 | 0 | 92 | 0 | 1460 | 0 | 0
7A05877 | 低合金 | 20MnKB | 1687 | 0.00064 |  | 0.00023 |  | 0.003 | 73500 | [5 empty] | 0.428 |  | 0.002 | 0.009 | NULL | 0 | 0.003 | 0.0023 | 0 | NULL | NULL | NULL | 0.0008 | 0 | 0 | 0 | 0 | 0 | 0 | 0 | 50 | 0 | 0 | 0 | 0 | 96 | 0 | 1450 | 0 | 0
7A05876 | 低合金 | HRB400B | 1800 | 0.00055 |  | 0.00021 |  | 0.003 | 73600 | [5 empty] | 0.458 |  | 0.004 | 0.014 | NULL | 0.034 | 0.0041 | 0.0019 | 0.0043 | 0 | NULL | NULL | NULL | 7 | 0 | 0 | 0 | 0 | 40 | 25 | 0 | 0 | 0 | 0 | 0 | 85 | 0 | 1460 | 88 | 0
7A05875 | 低合金 | HRB400B | 0 | 0.00054 |  | 0.00018 |  | 0.003 | 63300 | [5 empty] | 0.466 |  | 0.003 | 0.013 | NULL | 0.033 | 0.0039 | 0.0017 | 0.0042 | 0 | NULL | NULL | NULL | 7 | 0 | 0 | 0 | 0 | 40 | 25 | 0 | 0 | 0 | 0 | 0 | 92 | 0 | 1520 | 88 | 0
7A05874 | 低合金 | HRB400B | 1664 | 0.00063 |  | 0.00027 |  | 0.003 | 76100 | [5 empty] | 0.46 |  | 0.003 | 0.013 | NULL | 0.034 | 0.0039 | 0.0017 | 0.0054 | 0 | NULL | NULL | NULL | 7 | 0 | 0 | 0 | 0 | 40 | 25 | 0 | 0 | 0 | 0 | 0 | 85 | 0 | 1490 | 88 | 0
7A05873 | 低合金 | 20MnKB | 0 | 0.00079 |  | 0.00027 |  | 0.003 | 74200 | [5 empty] | 0.437 |  | 0.005 | 0.014 | NULL | 0 | 0.0049 | 0.0036 | 0.005 | NULL | NULL | NULL | 0.0009 | 0 | 0 | 0 | 0 | 0 | 0 | 0 | 50 | 0 | 0 | 0 | 0 | 85 | 0 | 1440 | 0 | 0
7A05872 | 低合金 | 20MnKB | 1645 | 0.00028 |  | 0.00028 |  | 0.004 | 72100 | [5 empty] | 0.429 |  | 0.006 | 0.013 | NULL | 0 | 0.0035 | 0.0027 | 0.006 | NULL | NULL | NULL | 0.0009 | 0 | 0 | 0 | 0 | 0 | 0 | 0 | 50 | 300 | 0 | 0 | 0 | 110 | 0 | 1260 | 0 | 0
7A05871 | 低合金 | 20MnKB | 1672 | 0.00032 |  | 0.00028 |  | 0.003 | 71200 | [5 empty] | 0.435 |  | 0.005 | 0.012 | NULL | 0 | 0.0037 | 0.0028 | 0.006 | NULL | NULL | NULL | 0.0009 | 0 | 0 | 0 | 0 | 0 | 0 | 0 | 50 | 300 | 0 | 0 | 0 | 110 | 0 | 1300 | 88 | 0
7A05870 | 低合金 | 20MnKB | 1613 | 0.00024 |  | 0.00029 |  | 0.003 | 73650 | [5 empty] | 0.44 |  | 0.005 | 0.013 | 0 | 0 | 0.004 | 0.003 | 0.006 | 0 | NULL | NULL | 0.0009 | 0 | 0 | 0 | 0 | 0 | 0 | 0 | 50 | 300 | 0 | 0 | 0 | 110 | 0 | 1280 | 0 | 0
7A05869 | 低合金 | 20MnKB | 1643 | 0.00067 |  | 0.00026 |  | 0.003 | 73200 | [5 empty] | 0.452 |  | 0.005 | 0.014 | NULL | 0 | 0.0035 | 0.0027 | 0.006 | NULL | NULL | NULL | 0.0008 | 0 | 0 | 0 | 0 | 0 | 0 | 0 | 25 | 300 | 0 | 0 | 0 | 95 | 0 | 1240 | 0 | 0
7A05868 | 低合金 | 20MnKB | 1684 | 0.00052 |  | 0.00023 |  | 0.003 | 70050 | [5 empty] | 0.457 |  | 0.005 | 0.01 | NULL | 0 | 0.0037 | 0.0028 | 0.006 | NULL | NULL | NULL | 0.0008 | 0 | 0 | 0 | 0 | 0 | 0 | 0 | 50 | 300 | 0 | 0 | 0 | 102 | 0 | 1250 | 0 | 0
7A05867 | 低合金 | HRB400B | 1678 | 0.00026 |  | 0.00026 |  | 0.003 | 73350 | [5 empty] | 0.458 |  | 0.003 | 0.011 | NULL | 0.033 | 0.004 | 0.0018 | 0.0035 | 0 | NULL | NULL | NULL | 7 | 0 | 0 | 0 | 0 | 40 | 50 | 0 | 0 | 0 | 0 | 0 | 102 | 0 | 1510 | 88 | 0
7A05866 | 低合金 | HRB400B | 1694 | 0 |  | 0 |  | 0.003 | 75300 | [5 empty] | 0.463 |  | 0.003 | 0.01 | NULL | 0.034 | 0.0041 | 0.0019 | 0.0033 | 0 | NULL | NULL | NULL | 7 | 0 | 0 | 0 | 0 | 40 | 50 | 0 | 0 | 0 | 0 | 0 | 102 | 0 | 1500 | 88 | 0
7A05865 | 低合金 | HRB400B | 1653 | 0.00037 |  | 0.00029 |  | 0 | 70800 | [5 empty] | 0.458 |  | 0.004 | 0.012 | NULL | 0.033 | 0.004 | 0.0018 | 0.0034 | 0 | NULL | NULL | NULL | 6 | 0 | 0 | 0 | 0 | 40 | 50 | 0 | 0 | 0 | 0 | 0 | 102 | 0 | 1500 | 88 | 0
7A05864 | 低合金 | HRB400B | 1652 | 0.00038 |  | 0.00036 |  | 0.003 | 73100 | [5 empty] | 0.451 |  | 0.002 | 0.01 | NULL | 0.033 | 0.0038 | 0.0016 | 0.0027 | 0 | NULL | NULL | NULL | 7 | 0 | 0 | 0 | 0 | 40 | 50 | 0 | 0 | 0 | 0 | 0 | 102 | 0 | 1480 | 88 | 0
7A05863 | 低合金 | HRB400B | 1655 | 0.0007 |  | 0.0002 |  | 0.003 | 76350 | [5 empty] | 0.467 |  | 0.003 | 0.01 | NULL | 0.033 | 0.0057 | 0.0034 | 0.0034 | 0 | NULL | NULL | NULL | 6 | 0 | 0 | 0 | 0 | 40 | 25 | 0 | 0 | 0 | 0 | 0 | 85 | 0 | 1403 | 88 | 0
7A05862 | 低合金 | HRB400B | 1663 | 0.00095 |  | 0.00018 |  | -0.002 | 72550 | [5 empty] | 0.452 |  | 0.004 | 0.01 | NULL | 0.032 | 0.0041 | 0.0019 | 0.0025 | 0 | NULL | NULL | NULL | 6 | 0 | 0 | 0 | 0 | 40 | 0 | 0 | 0 | 0 | 0 | 0 | 51 | 0 | 1441 | 88 | 20
7A05861 | 低合金 | HRB400B | 1677 | 0.00083 |  | 0.00024 |  | 0.001 | 73950 | [5 empty] | 0.461 |  | 0.003 | 0.01 | NULL | 0.034 | 0.0039 | 0.0017 | 0.0033 | 0 | NULL | NULL | NULL | 7 | 0 | 0 | 0 | 0 | 40 | 0 | 0 | 0 | 0 | 0 | 0 | 68 | 0 | 1482 | 88 | 20
7A05860 | 低合金 | HRB400B | 1666 | 0.00039 |  | 0.00025 |  | 0.001 | 73850 | [5 empty] | 0.459 |  | 0.006 | 0.012 | NULL | 0.033 | 0.0038 | 0.0016 | 0.002 | 0 | NULL | NULL | NULL | 6 | 0 | 0 | 0 | 0 | 40 | 50 | 0 | 0 | 0 | 0 | 0 | 102 | 0 | 1457 | 88 | 0
7A05859 | 低合金 | HRB400B | 1664 | 0.00084 |  | 0.00031 |  | 0.001 | 73000 | [5 empty] | 0.465 |  | 0.004 | 0.012 | NULL | 0.033 | 0.0037 | 0.0015 | 0.0028 | 0 | NULL | NULL | NULL | 6 | 0 | 0 | 0 | 0 | 40 | 0 | 0 | 0 | 0 | 0 | 0 | 68 | 0 | 1460 | 88 | 20
7A05858 | 低合金 | HRB400B | 1686 | 0.0006 |  | 0.00029 |  | 0.001 | 73700 | [5 empty] | 0.465 |  | 0.004 | 0.013 | NULL | 0.034 | 0.0042 | 0.002 | 0.0024 | 0 | NULL | NULL | NULL | 6 | 0 | 0 | 0 | 0 | 40 | 25 | 0 | 0 | 0 | 0 | 0 | 85 | 0 | 1438 | 88 | 0
7A05857 | 低合金 | HRB400B | 1679 | 0.00067 |  | 0.00026 |  | 0.001 | 71300 | [5 empty] | 0.465 |  | 0.004 | 0.012 | NULL | 0.034 | 0.0037 | 0.0015 | 0.0029 | 0 | NULL | NULL | NULL | 6 | 0 | 0 | 0 | 0 | 40 | 25 | 0 | 0 | 0 | 0 | 0 | 85 | 0 | 1464 | 88 | 0
7A05856 | 低合金 | HRB400B | 1688 | 0.0008 |  | 0.00018 |  | 0.001 | 70750 | [5 empty] | 0.464 |  | 0.005 | 0.01 | NULL | 0.032 | 0.0051 | 0.0029 | 0.0028 | 0 | NULL | NULL | NULL | 7 | 0 | 0 | 0 | 0 | 40 | 0 | 0 | 0 | 0 | 0 | 0 | 68 | 0 | 1491 | 88 | 20
7A05855 | 低合金 | HRB400B | 1671 | 0.00064 |  | 0.00025 |  | 0.001 | 76350 | [5 empty] | 0.47 |  | 0.004 | 0.009 | NULL | 0.033 | 0.0041 | 0.0019 | 0.0028 | 0 | NULL | NULL | NULL | 6 | 0 | 0 | 0 | 0 | 40 | 25 | 0 | 0 | 0 | 0 | 0 | 85 | 0 | 1454 | 88 | 0
7A05854 | 低合金 | HRB400B | 1662 | 0.00066 |  | 0.00021 |  | 0.001 | 75000 | [5 empty] | 0.457 |  | 0.004 | 0.011 | NULL | 0.035 | 0.0957 | 0.078 | 0.0029 | 0 | NULL | NULL | NULL | 46 | 0 | 0 | 0 | 0 | 0 | 25 | 0 | 0 | 0 | 0 | 0 | 85 | 0 | 1430 | 88 | 0
7A05853 | 低合金 | 20MnKB | 1660 | 0.00051 |  | 0.00026 |  | 0.002 | 73950 | [5 empty] | 0.431 |  | 0.007 | 0.011 | NULL | 0 | 0.0037 | 0.0028 | 0 | NULL | NULL | NULL | 0.0007 | 0 | 0 | 0 | 0 | 0 | 0 | 100 | 0 | 0 | 0 | 0 | 0 | 119 | 0 | 1554 | 0 | 0
7A05852 | 低合金 | HRB400B | 1679 | 0.00075 |  | 0.0002 |  | 0.001 | 73500 | [5 empty] | 0.47 |  | 0.004 | 0.014 | NULL | 0.033 | 0.004 | 0.0017 | 0.0027 | 0 | NULL | NULL | NULL | 6 | 0 | 0 | 0 | 0 | 40 | 25 | 0 | 0 | 0 | 0 | 0 | 68 | 0 | 1476 | 88 | 0
7A05851 | 低合金 | HRB400B | 1692 | 0.00085 |  | 0.0002 |  | 0.001 | 70650 | [5 empty] | 0.462 |  | 0.004 | 0.01 | NULL | 0.033 | 0.0038 | 0.0016 | 0.0024 | 0 | NULL | NULL | NULL | 6 | 0 | 0 | 0 | 0 | 40 | 0 | 0 | 0 | 0 | 0 | 0 | 68 | 0 | 1450 | 88 | 20
7A05850 | 低合金 | HRB400B | 1686 | 0.00043 |  | 0.00028 |  | 0.001 | 72150 | [5 empty] | 0.474 |  | 0.003 | 0.01 | NULL | 0.035 | 0.0048 | 0.0026 | 0.0021 | 0 | NULL | NULL | NULL | 7 | 0 | 0 | 0 | 0 | 40 | 50 | 0 | 0 | 0 | 0 | 0 | 78 | 0 | 1430 | 132 | 0
7A05849 | 低合金 | HRB400B | 1668 | 0.00056 |  | 0.00026 |  | 0.001 | 70000 | [5 empty] | 0.468 |  | 0.003 | 0.01 | 0 | 0.034 | 0.0048 | 0.003 | 0 | 0.001 | NULL | NULL | NULL | 7 | 0 | 0 | 0 | 0 | 40 | 50 | 0 | 0 | 0 | 0 | 0 | 72 | 0 | 1430 | 132 | 0
7A05848 | 低合金 | HRB400B | 0 | 0.00055 |  | 0.00035 |  | 0.001 | 72450 | [5 empty] | 0.458 |  | 0.001 | 0.01 | 0 | 0.034 | 0.0043 | 0.0027 | 0 | 0 | NULL | NULL | NULL | 7 | 0 | 0 | 0 | 0 | 40 | 50 | 0 | 0 | 0 | 0 | 0 | 72 | 0 | 1450 | 132 | 0
7A05847 | 低合金 | HRB400B | 1684 | 0.001 |  | 0.00024 |  | 0.001 | 79700 | [5 empty] | 0.469 |  | 0.003 | 0.01 | 0 | 0.034 | 0.0058 | 0.0036 | 0 | 0.001 | NULL | NULL | NULL | 7 | 0 | 0 | 0 | 0 | 40 | 0 | 0 | 0 | 0 | 0 | 0 | 51 | 0 | 1450 | 132 | 20
7A05846 | 低合金 | HRB400B | 1678 | 0.00039 |  | 0.0003 |  | 0.001 | 72050 | [5 empty] | 0.456 |  | 0.001 | 0.009 | 0 | 0.034 | 0.0043 | 0.0027 | 0 | 0.001 | NULL | NULL | NULL | 7 | 0 | 0 | 0 | 0 | 40 | 50 | 0 | 0 | 0 | 0 | 0 | 80 | 0 | 1450 | 132 | 0
7A05845 | 低合金 | HRB400B | 1649 | 0.00052 |  | 0.00032 |  | 0.001 | 71500 | [5 empty] | 0.465 |  | 0.004 | 0.01 | 0 | 0.035 | 0.0048 | 0.003 | 0 | 0.001 | NULL | NULL | NULL | 7 | 0 | 0 | 0 | 0 | 40 | 50 | 0 | 0 | 0 | 0 | 0 | 75 | 0 | 1450 | 132 | 0
7A05844 | 低合金 | HRB400B | 1651 | 0.00027 |  | 0.00032 |  | 0.001 | 73050 | [5 empty] | 0.465 |  | 0.005 | 0.01 | 0 | 0.034 | 0.0048 | 0.003 | 0 | 0.001 | NULL | NULL | NULL | 7 | 0 | 0 | 0 | 0 | 40 | 50 | 0 | 0 | 0 | 0 | 0 | 90 | 0 | 1530 | 132 | 0
7A05843 | 低合金 | HRB400B | 1686 | 0.00027 |  | 0.00031 |  | 0.001 | 77100 | [5 empty] | 0.478 |  | 0.004 | 0.01 | 0 | 0.035 | 0.0049 | 0.0031 | 0 | 0.001 | NULL | NULL | NULL | 0 | 0 | 0 | 0 | 0 | 50 | 75 | 0 | 0 | 0 | 0 | 0 | 93 | 0 | 1500 | 132 | 0
7A05842 | 低合金 | HRB400B | 1682 | 0.00025 |  | 0.00034 |  | 0.001 | 74050 | [5 empty] | 0.464 |  | 0.004 | 0.01 | 0 | 0.035 | 0.005 | 0.0031 | 0 | 0.001 | NULL | NULL | NULL | 0 | 0 | 0 | 0 | 0 | 48 | 50 | 0 | 0 | 0 | 0 | 0 | 90 | 0 | 1540 | 132 | 0
7A05841 | 低合金 | HRB400B | 1660 | 0.0005 |  | 0.00034 |  | 0.001 | 73350 | [5 empty] | 0.468 |  | 0.004 | 0.009 | 0 | 0.035 | 0.0046 | 0.0029 | 0 | 0.001 | NULL | NULL | NULL | 0 | 0 | 0 | 0 | 0 | 48 | 50 | 0 | 0 | 0 | 0 | 0 | 80 | 0 | 1460 | 132 | 0
7A05840 | 低合金 | HRB400B | 1671 | 0.00024 |  | 0.00034 |  | 0.001 | 71300 | [5 empty] | 0.466 |  | 0.003 | 0.01 | 0 | 0.035 | 0.0051 | 0.0032 | 0 | 0 | NULL | NULL | NULL | 0 | 0 | 0 | 0 | 0 | 48 | 50 | 0 | 0 | 0 | 0 | 0 | 90 | 0 | 1520 | 132 | 0
7A05839 | 低合金 | HRB400B | 1698 | 0.00069 |  | 0.00029 |  | 0.001 | 71500 | [5 empty] | 0.456 |  | 0.004 | 0.009 | 0 | 0.035 | 0.0053 | 0.0033 | 0 | 0.001 | NULL | NULL | NULL | 0 | 0 | 0 | 0 | 0 | 49 | 25 | 0 | 0 | 0 | 0 | 0 | 68 | 0 | 1430 | 132 | 0
7A05838 | 低合金 | HRB400B | 1658 | 0.0002 |  | 0.00031 |  | 0.001 | 74650 | [5 empty] | 0.471 |  | 0.003 | 0.01 | 0 | 0.034 | 0.0051 | 0.0032 | 0.0001 | 0 | NULL | NULL | NULL | 7 | 0 | 0 | 0 | 0 | 40 | 50 | 0 | 0 | 0 | 0 | 0 | 92 | 0 | 1580 | 132 | 0
7A05837 | 低合金 | HRB400B | 1802 | 0.00072 |  | 0.00033 |  | -0.001 | 72800 | [5 empty] | 0.462 |  | 0.004 | 0.011 | 0 | 0.035 | 0.0046 | 0.0029 | 0 | 0.001 | NULL | NULL | NULL | 7 | 0 | 0 | 0 | 0 | 40 | 25 | 0 | 0 | 0 | 0 | 0 | 60 | 0 | 1410 | 132 | 0
7A05836 | 低合金 | HRB400B | 1674 | 0.00141 |  | 0.00034 |  | 0 | 72050 | [5 empty] | 0.473 |  | 0.006 | 0.013 | 0 | 0.037 | 0.0049 | 0.0031 | 0.0003 | 0.001 | NULL | NULL | NULL | 43 | 0 | 0 | 0 | 0 | 0 | 0 | 0 | 0 | 0 | 0 | 0 | 0 | 0 | 1260 | 110 | 20
7A05835 | 低合金 | HRB400B | 1595 | 0.00081 |  | 0.00027 |  | 0.002 | 65200 | [5 empty] | 0.46 |  | 0.005 | 0.012 | NULL | 0.033 | 0.0034 | 0.0012 | 0.0008 | 0 | NULL | NULL | NULL | 7 | 0 | 0 | 0 | 0 | 40 | 0 | 0 | 0 | 0 | 0 | 0 | 68 | 0 | 1380 | 88 | 20
7A05834 | 低合金 | HRB400B | 1702 | 0.00052 |  | 0.00033 |  | 0.001 | 70050 | [5 empty] | 0.464 |  | 0.006 | 0.011 | NULL | 0.033 | 0.0037 | 0.0015 | 0.0014 | 0 | NULL | NULL | NULL | 7 | 0 | 0 | 0 | 0 | 40 | 50 | 0 | 0 | 0 | 0 | 0 | 102 | 0 | 1520 | 88 | 0
7A05833 | 低合金 | HRB400B | 1700 | 0.00044 |  | 0.00027 |  | 0 | 72500 | [5 empty] | 0.466 |  | 0.006 | 0.013 | NULL | 0.034 | 0.0033 | 0.0011 | 0.0019 | 0 | NULL | NULL | NULL | 45 | 0 | 0 | 0 | 0 | 0 | 50 | 0 | 0 | 0 | 0 | 0 | 90 | 0 | 1450 | 88 | 0
7A05832 | 低合金 | HRB400B | 1655 | 0.00114 |  | 0.00023 |  | 0.001 | 68800 | [5 empty] | 0.469 |  | 0.005 | 0.014 | NULL | 0.034 | 0.178 | 0.1422 | 0.0027 | 0.001 | NULL | NULL | NULL | 7 | 0 | 0 | 0 | 0 | 40 | 0 | 0 | 0 | 0 | 0 | 0 | 45 | 0 | 1470 | 88 | 20
7A05831 | 低合金 | HRB400B | 1649 | 0.00052 |  | 0.00043 |  | 0.001 | 75400 | [5 empty] | 0.471 |  | 0.006 | 0.013 | NULL | 0.034 | 0.0035 | 0.0013 | 0.0019 | 0 | NULL | NULL | NULL | 7 | 0 | 0 | 0 | 0 | 40 | 50 | 0 | 0 | 0 | 0 | 0 | 90 | 0 | 1420 | 88 | 0
7A05830 | 低合金 | HRB400B | 1674 | 0.00106 |  | 0.00022 |  | 0.001 | 71200 | [5 empty] | 0.458 |  | 0.005 | 0.014 | NULL | 0.034 | 0.0036 | 0.0014 | 0.0028 | 0.001 | NULL | NULL | NULL | 7 | 0 | 0 | 0 | 0 | 40 | 0 | 0 | 0 | 0 | 0 | 0 | 45 | 0 | 1440 | 88 | 20
7A05829 | 低合金 | HRB400B | 0 | 0.0009 |  | 0.0003 |  | 0.001 | 73050 | [5 empty] | 0.466 |  | 0.005 | 0.013 | NULL | 0.033 | 0.0033 | 0.0012 | 0.0022 | 0.001 | NULL | NULL | NULL | 8 | 0 | 0 | 0 | 0 | 41 | 0 | 0 | 0 | 0 | 0 | 0 | 60 | 0 | 1450 | 88 | 20
7A05828 | 低合金 | HRB400B | 1683 | 0.00057 |  | 0.0003 |  | 0.001 | 75750 | [5 empty] | 0.457 |  | 0.005 | 0.011 | NULL | 0.032 | 0.0033 | 0.0011 | 0.0016 | 0 | NULL | NULL | NULL | 7 | 0 | 0 | 0 | 0 | 40 | 50 | 0 | 0 | 0 | 0 | 0 | 80 | 0 | 1500 | 88 | 0
7A05827 | 低合金 | HRB400B | 0 | 0.00094 |  | 0.00026 |  | 0.001 | 74000 | [5 empty] | 0.462 |  | 0.005 | 0.012 | NULL | 0.033 | 0.0035 | 0.0013 | 0.0028 | 0 | NULL | NULL | NULL | 14 | 0 | 0 | 0 | 0 | 30 | 0 | 0 | 0 | 0 | 0 | 0 | 55 | 0 | 1520 | 88 | 20
7A05826 | 低合金 | HRB400B | 1633 | 0.00071 |  | 0.00032 |  | 0.001 | 72900 | [5 empty] | 0.465 |  | 0.008 | 0.02 | NULL | 0.033 | 0.0033 | 0.0011 | 0.0023 | 0.001 | NULL | NULL | NULL | 15 | 0 | 0 | 0 | 0 | 30 | 50 | 0 | 0 | 0 | 0 | 0 | 95 | 0 | 1540 | 88 | 0
7A05825 | 低合金 | HRB400B | 1668 | 0.00053 |  | 0.00025 |  | 0.002 | 72450 | [5 empty] | 0.463 |  | 0.007 | 0.016 | NULL | 0.032 | 0.0032 | 0.001 | 0.0027 | 0 | NULL | NULL | NULL | 7 | 0 | 0 | 0 | 0 | 40 | 25 | 0 | 0 | 0 | 0 | 0 | 75 | 0 | 1500 | 88 | 0
7A05824 | 低合金 | HRB400B | 0 | 0.00077 |  | 0.00025 |  | 0.001 | 75700 | [5 empty] | 0.469 |  | 0.006 | 0.014 | NULL | 0.032 | 0.0034 | 0.0012 | 0.0013 | 0 | NULL | NULL | NULL | 7 | 0 | 0 | 0 | 0 | 40 | 0 | 0 | 0 | 0 | 0 | 0 | 68 | 0 | 1500 | 88 | 20
7A05823 | 低合金 | HRB400B | 1684 | 0.00094 |  | 0.00025 |  | 0.001 | 74850 | [5 empty] | 0.473 |  | 0.007 | 0.015 | NULL | 0.032 | 0.0034 | 0.0012 | 0.002 | 0 | NULL | NULL | NULL | 7 | 0 | 0 | 0 | 0 | 40 | 0 | 0 | 0 | 0 | 0 | 0 | 60 | 0 | 1520 | 88 | 20
7A05822 | 低合金 | HRB400B | 1674 | 0.00136 |  | 0.00024 |  | 0.001 | 75150 | [5 empty] | 0.461 |  | 0.008 | 0.012 | NULL | 0.032 | 0.0034 | 0.0012 | 0.0024 | 0 | NULL | NULL | NULL | 6 | 0 | 0 | 0 | 0 | 40 | 0 | 0 | 0 | 0 | 0 | 0 | 17 | 0 | 1460 | 88 | 20
7A05821 | 低合金 | HRB400B | 1678 | 0.00073 |  | 0.00026 |  | 0.001 | 71300 | [5 empty] | 0.459 |  | 0.005 | 0.011 | NULL | 0.033 | 0.0034 | 0.0012 | 0.002 | 0 | NULL | NULL | NULL | 6 | 0 | 0 | 0 | 0 | 40 | 25 | 0 | 0 | 0 | 0 | 0 | 75 | 0 | 1430 | 88 | 0
7A05820 | 低合金 | HRB400B | 0 | 0.00071 |  | 0.00021 |  | 0.001 | 69900 | [5 empty] | 0.46 |  | 0.007 | 0.012 | NULL | 0.032 | 0.0036 | 0.0014 | 0.0015 | 0 | NULL | NULL | NULL | 6 | 0 | 0 | 0 | 0 | 40 | 25 | 0 | 0 | 0 | 0 | 0 | 85 | 0 | 1415 | 88 | 0
7A05819 | 低合金 | HRB400B | 1665 | 0.00067 |  | 0.00022 |  | 0.001 | 71300 | [5 empty] | 0.458 |  | 0.005 | 0.013 | NULL | 0.033 | 0.0036 | 0.0014 | 0.0015 | 0 | NULL | NULL | NULL | 6 | 0 | 0 | 0 | 0 | 40 | 25 | 0 | 0 | 0 | 0 | 0 | 68 | 0 | 1448 | 88 | 0
7A05818 | 低合金 | HRB400B | 1651 | 0.00119 |  | 0.0003 |  | 0 | 72400 | [5 empty] | 0.473 |  | 0.007 | 0.013 | NULL | 0.034 | 0.0036 | 0.0014 | 0.0024 | 0 | NULL | NULL | NULL | 6 | 0 | 0 | 0 | 0 | 40 | 0 | 0 | 0 | 0 | 0 | 0 | 34 | 0 | 1452 | 88 | 20
7A05817 | 低合金 | HRB400B | 1645 | 0.00063 |  | 0.00034 |  | 0 | 72850 | [5 empty] | 0.47 |  | 0.008 | 0.018 | NULL | 0.033 | 0.0035 | 0.0014 | 0.0023 | 0 | NULL | NULL | NULL | 6 | 0 | 0 | 0 | 0 | 40 | 25 | 0 | 0 | 0 | 0 | 0 | 85 | 0 | 1432 | 88 | 0
7A05816 | 低合金 | HRB400B | 1645 | 0.00102 |  | 0.00032 |  | 0.001 | 69850 | [5 empty] | 0.45 |  | 0.007 | 0.015 | NULL | 0.033 | 0.0035 | 0.0013 | 0.0034 | 0 | NULL | NULL | NULL | 6 | 0 | 0 | 0 | 0 | 40 | 0 | 0 | 0 | 0 | 0 | 0 | 51 | 0 | 1413 | 88 | 20
7A05815 | 低合金 | HRB400B | 1678 | 0.00088 |  | 0.00036 |  | 0.001 | 70200 | [5 empty] | 0.456 |  | 0.006 | 0.014 | NULL | 0.033 | 0.0056 | 0.0033 | 0.0013 | 0 | NULL | NULL | NULL | 6 | 0 | 0 | 0 | 0 | 40 | 25 | 0 | 0 | 0 | 0 | 0 | 68 | 0 | 1400 | 88 | 0
7A05814 | 低合金 | HRB400B | 1661 | 0.00061 |  | 0.00039 |  | 0.001 | 69450 | [5 empty] | 0.456 |  | 0.004 | 0.009 | NULL | 0.034 | 0.0035 | 0.0013 | 0.002 | 0 | NULL | NULL | NULL | 6 | 0 | 0 | 0 | 0 | 40 | 25 | 0 | 0 | 0 | 0 | 0 | 85 | 0 | 1495 | 88 | 0
7A05813 | 低合金 | HRB400B | 1683 | 0.0007 |  | 0.00033 |  | 0.001 | 71950 | [5 empty] | 0.457 |  | 0.005 | 0.009 | NULL | 0.032 | 0.0033 | 0.0012 | 0.001 | 0 | NULL | NULL | NULL | 6 | 0 | 0 | 0 | 0 | 40 | 25 | 0 | 0 | 0 | 0 | 0 | 68 | 0 | 1481 | 88 | 0
7A05812 | 低合金 | HRB400B | 1677 | 0.00068 |  | 0.00025 |  | 0.001 | 71600 | [5 empty] | 0.472 |  | 0.006 | 0.011 | NULL | 0.031 | 0.0034 | 0.0012 | 0.0015 | 0 | NULL | NULL | NULL | 6 | 0 | 0 | 0 | 0 | 40 | 25 | 0 | 0 | 0 | 0 | 0 | 85 | 0 | 1424 | 88 | 0
7A05811 | 低合金 | HRB400B | 1690 | 0.00068 |  | 0.00028 |  | 0.001 | 71900 | [5 empty] | 0.469 |  | 0.006 | 0.013 | NULL | 0.033 | 0.0035 | 0.0013 | 0.0014 | 0 | NULL | NULL | NULL | 6 | 0 | 0 | 0 | 0 | 39 | 25 | 0 | 0 | 0 | 0 | 0 | 85 | 0 | 1396 | 88 | 0
7A05810 | 低合金 | HRB400B | 1681 | 0.00096 |  | 0.00035 |  | 0.001 | 69650 | [5 empty] | 0.456 |  | 0.005 | 0.011 | NULL | 0.032 | 0.0035 | 0.0013 | 0.001 | 0 | NULL | NULL | NULL | 6 | 0 | 0 | 0 | 0 | 40 | 0 | 0 | 0 | 0 | 0 | 0 | 68 | 0 | 1411 | 88 | 20
7A05809 | 低合金 | HRB400B | 1670 | 0.00074 |  | 0.00026 |  | 0.001 | 72350 | [5 empty] | 0.463 |  | 0.008 | 0.018 | NULL | 0.032 | 0.0035 | 0.0013 | 0.0012 | 0 | NULL | NULL | NULL | 6 | 0 | 0 | 0 | 0 | 40 | 25 | 0 | 0 | 0 | 0 | 0 | 68 | 0 | 1430 | 88 | 0
7A05808 | 低合金 | HRB400B | 1678 | 0.00068 |  | 0.00034 |  | 0.001 | 72150 | [5 empty] | 0.469 |  | 0.009 | 0.02 | NULL | 0.032 | 0.0032 | 0.001 | 0.0004 | 0 | NULL | NULL | NULL | 6 | 0 | 0 | 0 | 0 | 40 | 25 | 0 | 0 | 0 | 0 | 0 | 85 | 0 | 1429 | 88 | 0
7A05807 | 低合金 | HRB400B | 1676 | 0.00053 |  | 0.00041 |  | 0.001 | 72050 | [5 empty] | 0.457 |  | 0.006 | 0.013 | NULL | 0.032 | 0.0035 | 0.0013 | 0.0007 | 0 | NULL | NULL | NULL | 6 | 0 | 0 | 0 | 0 | 40 | 50 | 0 | 0 | 0 | 0 | 0 | 102 | 0 | 1424 | 88 | 0
7A05806 | 低合金 | HRB400B | 1800 | 0.00019 |  | 0.00036 |  | 0.001 | 73250 | [5 empty] | 0.455 |  | 0.006 | 0.011 | NULL | 0.032 | 0.0033 | 0.0011 | 0.0006 | 0 | NULL | NULL | NULL | 6 | 0 | 0 | 0 | 0 | 40 | 50 | 0 | 0 | 0 | 0 | 0 | 85 | 0 | 1421 | 88 | 0
7A05805 | 低合金 | HRB400B | 1689 | 0.00045 |  | 0.00036 |  | 0.001 | 73100 | [5 empty] | 0.473 |  | 0.005 | 0.013 | NULL | 0.033 | 0.0035 | 0.0013 | 0.0005 | 0 | NULL | NULL | NULL | 7 | 0 | 0 | 0 | 0 | 40 | 50 | 0 | 0 | 0 | 0 | 0 | 82 | 0 | 1450 | 132 | 0
7A05804 | 低合金 | HRB400B | 1662 | 0.00037 |  | 0.00032 |  | 0.001 | 72400 | [5 empty] | 0.455 |  | 0.008 | 0.016 | NULL | 0.032 | 0.0043 | 0.002 | 0.0014 | 0 | NULL | NULL | NULL | 7 | 0 | 0 | 0 | 0 | 40 | 50 | 0 | 0 | 0 | 0 | 0 | 90 | 0 | 1450 | 132 | 0
7A05803 | 低合金 | HRB400B | 1661 | 0.00048 |  | 0.00026 |  | 0.001 | 73600 | [5 empty] | 0.463 |  | 0.009 | 0.016 | NULL | 0.033 | 0.0036 | 0.0014 | 0.0014 | 0 | NULL | NULL | NULL | 7 | 0 | 0 | 0 | 0 | 40 | 50 | 0 | 0 | 0 | 0 | 0 | 85 | 0 | 1450 | 132 | 0
7A05802 | 低合金 | HRB400B | 1653 | 0.00039 |  | 0.00031 |  | 0.001 | 72800 | [5 empty] | 0.47 |  | 0.007 | 0.014 | NULL | 0.034 | 0.0036 | 0.0014 | 0.0024 | 0 | NULL | NULL | NULL | 7 | 0 | 0 | 0 | 0 | 40 | 50 | 0 | 0 | 0 | 0 | 0 | 90 | 0 | 1450 | 132 | 0
7A05801 | 低合金 | HRB400B | 1642 | 0.00047 |  | 0.00042 |  | 0.001 | 74450 | [5 empty] | 0.476 |  | 0.006 | 0.013 | NULL | 0.036 | 0.0037 | 0.0015 | 0.0018 | 0 | NULL | NULL | NULL | 7 | 0 | 0 | 0 | 0 | 40 | 50 | 0 | 0 | 0 | 0 | 0 | 88 | 0 | 1420 | 132 | 0
7A05800 | 低合金 | HRB400B | 1668 | 0.00028 |  | 0.00034 |  | 0.001 | 73750 | [5 empty] | 0.477 |  | 0.008 | 0.015 | NULL | 0.036 | 0.0055 | 0.0032 | 0.0017 | 0 | NULL | NULL | NULL | 7 | 0 | 0 | 0 | 0 | 40 | 50 | 0 | 0 | 0 | 0 | 0 | 92 | 0 | 1450 | 132 | 0
7A05799 | 低合金 | HRB400B | 1653 | 0.00023 |  | 0.00037 |  | 0.002 | 72300 | [5 empty] | 0.473 |  | 0.006 | 0.013 | NULL | 0.038 | 0.0035 | 0.0013 | 0.0018 | 0 | NULL | NULL | NULL | 7 | 0 | 0 | 0 | 0 | 40 | 50 | 0 | 0 | 0 | 0 | 0 | 90 | 0 | 1450 | 132 | 0
7A05798 | 低合金 | HRB400B | 1677 | 0.00052 |  | 0.00035 |  | 0.001 | 70050 | [5 empty] | 0.47 |  | 0.005 | 0.012 | NULL | 0.034 | 0.0034 | 0.0012 | 0.002 | 0 | NULL | NULL | NULL | 15 | 0 | 0 | 0 | 0 | 30 | 0 | 0 | 0 | 0 | 0 | 0 | 0 | 0 | 1450 | 0 | 0
7A05797 | 低合金 | HRB400B | 1672 | 0.00056 |  | 0.00028 |  | 0.001 | 71800 | [5 empty] | 0.468 |  | 0.008 | 0.016 | NULL | 0.035 | 0.0037 | 0.0015 | 0.0021 | 0 | NULL | NULL | NULL | 15 | 0 | 0 | 0 | 0 | 30 | 50 | 0 | 0 | 0 | 0 | 0 | 78 | 0 | 1450 | 132 | 0
7A05796 | 低合金 | HRB400B | 1661 | 0.00044 |  | 0.00038 |  | 0.002 | 72700 | [5 empty] | 0.47 |  | 0.009 | 0.017 | NULL | 0.037 | 0.0035 | 0.0013 | 0.0023 | 0 | NULL | NULL | NULL | 49 | 0 | 0 | 0 | 0 | 0 | 50 | 0 | 0 | 0 | 0 | 0 | 90 | 0 | 1550 | 132 | 0
7A05795 | 低合金 | HRB400B | 0 | 0.00062 |  | 0.00034 |  | 0.001 | 77000 | [5 empty] | 0.461 |  | 0.008 | 0.018 | NULL | 0.034 | 0.0035 | 0.0013 | 0.0015 | 0 | NULL | NULL | NULL | 15 | 0 | 0 | 0 | 0 | 30 | 25 | 0 | 0 | 0 | 0 | 0 | 75 | 0 | 1500 | 132 | 0
7A05794 | 低合金 | HRB400B | 1800 | 0.00027 |  | 0.0003 |  | 0.001 | 75050 | [5 empty] | 0.478 |  | 0.009 | 0.02 | NULL | 0.037 | 0.0035 | 0.0013 | 0.0015 | 0 | NULL | NULL | NULL | 15 | 0 | 0 | 0 | 0 | 30 | 50 | 0 | 0 | 0 | 0 | 0 | 90 | 0 | 1470 | 132 | 0
7A05793 | 低合金 | HRB400B | 1655 | 0.00065 |  | 0.0003 |  | 0.001 | 68050 | [5 empty] | 0.453 |  | 0.007 | 0.017 | NULL | 0.035 | 0.0269 | 0.0261 | 0.0016 | 0.001 | NULL | NULL | NULL | 15 | 0 | 0 | 0 | 0 | 30 | 25 | 0 | 0 | 0 | 0 | 0 | 78 | 0 | 1500 | 132 | 0
7A05792 | 低合金 | HRB400B | 1668 | 0.0004 |  | 0.00032 |  | 0.001 | 73200 | [5 empty] | 0.48 |  | 0.006 | 0.016 | NULL | 0.035 | 0.0035 | 0.0013 | 0.0025 | 0 | NULL | NULL | NULL | 15 | 0 | 0 | 0 | 0 | 30 | 50 | 0 | 0 | 0 | 0 | 0 | 90 | 0 | 1500 | 132 | 0
7A05791 | 低合金 | HRB400B | 1663 | 0.00032 |  | 0.00033 |  | 0.001 | 73500 | [5 empty] | 0.463 |  | 0.009 | 0.018 | NULL | 0.035 | 0.0037 | 0.0015 | 0.0019 | 0 | NULL | NULL | NULL | 15 | 0 | 0 | 0 | 0 | 30 | 50 | 0 | 0 | 0 | 0 | 0 | 95 | 0 | 1500 | 132 | 0
7A05790 | 低合金 | HRB400B | 1646 | 0 |  | 0 |  | 0.001 | 73150 | [5 empty] | 0.474 |  | 0.01 | 0.017 | NULL | 0.034 | 0.0037 | 0.0015 | 0.0019 | 0 | NULL | NULL | NULL | 15 | 0 | 0 | 0 | 0 | 32 | 50 | 0 | 0 | 0 | 0 | 0 | 68 | 0 | 1520 | 132 | 0
7A05789 | 低合金 | HRB400B | 0 | 0.00071 |  | 0.00036 |  | 0 | 73800 | [5 empty] | 0.488 |  | 0.008 | 0.017 | 0 | 0.033 | 0.0045 | 0.0028 | 0 | 0.001 | NULL | NULL | NULL | 14 | 0 | 0 | 0 | 0 | 31 | 50 | 0 | 0 | 0 | 0 | 0 | 85 | 0 | 1500 | 132 | 0
7A05788 | 低合金 | HRB400B | 1656 | 0.00022 |  | 0.00032 |  | 0.001 | 70400 | [5 empty] | 0.466 |  | 0.006 | 0.019 | 0 | 0.034 | 0.2592 | 0.2029 | 0 | 0.001 | NULL | NULL | NULL | 15 | 0 | 0 | 0 | 0 | 33 | 75 | 0 | 0 | 0 | 0 | 0 | 85 | 0 | 1550 | 132 | 0
7A05787 | 低合金 | HRB400B | 1686 | 0.00083 |  | 0.0004 |  | 0.001 | 72500 | [5 empty] | 0.463 |  | 0.006 | 0.016 | 0 | 0.034 | 0.0034 | 0.0022 | 0 | 0 | NULL | NULL | NULL | 15 | 0 | 0 | 0 | 0 | 32 | 25 | 0 | 0 | 0 | 0 | 0 | 68 | 0 | 1540 | 132 | 0
7A05786 | 低合金 | HRB400B | 1650 | 0.0008 |  | 0.00034 |  | 0.001 | 72750 | [5 empty] | 0.475 |  | 0.007 | 0.014 | 0 | 0.034 | 0.0044 | 0.0028 | 0 | 0.001 | NULL | NULL | NULL | 16 | 0 | 0 | 0 | 0 | 34 | 25 | 0 | 0 | 0 | 0 | 0 | 68 | 0 | 1570 | 132 | 0
7A05785 | 低合金 | HRB400B | 1666 | 0.00068 |  | 0.00033 |  | 0 | 78050 | [5 empty] | 0.469 |  | 0.004 | 0.016 | 0 | 0.033 | 0.0038 | 0.0024 | 0 | 0.001 | NULL | NULL | NULL | 15 | 0 | 0 | 0 | 0 | 31 | 25 | 0 | 0 | 0 | 0 | 0 | 68 | 0 | 1460 | 132 | 0
7A05784 | 低合金 | HRB400B | 1692 | 0.00047 |  | 0.00031 |  | 0 | 70750 | [5 empty] | 0.466 |  | 0.006 | 0.015 | 0 | 0.035 | 0.0047 | 0.0029 | 0 | 0.001 | NULL | NULL | NULL | 15 | 0 | 0 | 0 | 0 | 31 | 85 | 0 | 0 | 0 | 0 | 0 | 68 | 0 | 1480 | 132 | 0
7A05783 | 低合金 | HRB400B | 1682 | 0.00066 |  | 0.0003 |  | 0 | 71250 | [5 empty] | 0.469 |  | 0.008 | 0.015 | 0 | 0.035 | 0.0043 | 0.0027 | 0 | 0.001 | NULL | NULL | NULL | 15 | 0 | 0 | 0 | 0 | 33 | 25 | 0 | 0 | 0 | 0 | 0 | 68 | 0 | 1520 | 132 | 0
7A05782 | 低合金 | HRB400B | 1676 | 0.00071 |  | 0.00031 |  | 0 | 74700 | [5 empty] | 0.467 |  | 0.008 | 0.017 | 0 | 0.035 | 0.0047 | 0.003 | 0 | 0.001 | NULL | NULL | NULL | 15 | 0 | 0 | 32 | 0 | 0 | 25 | 0 | 0 | 0 | 0 | 0 | 54 | 0 | 1480 | 132 | 0
7A05781 | 低合金 | HRB400B | 1673 | 0.00045 |  | 0.00026 |  | 0.001 | 72500 | [5 empty] | 0.476 |  | 0.005 | 0.015 | 0 | 0.033 | 0.0044 | 0.0027 | 0 | 0.001 | NULL | NULL | NULL | 15 | 0 | 0 | 32 | 0 | 0 | 50 | 0 | 0 | 0 | 0 | 0 | 85 | 0 | 1480 | 132 | 0
7A05780 | 低合金 | HRB400B | 1648 | 0.00064 |  | 0.0003 |  | 0.001 | 73300 | [5 empty] | 0.463 |  | 0.007 | 0.018 | 0 | 0.033 | 0.004 | 0.0025 | 0 | 0.001 | NULL | NULL | NULL | 15 | 0 | 0 | 31 | 0 | 0 | 50 | 0 | 0 | 0 | 0 | 0 | 68 | 0 | 1500 | 132 | 0
7A05779 | 低合金 | HRB400B | 1643 | 0.00033 |  | 0.00026 |  | 0.001 | 72000 | [5 empty] | 0.48 |  | 0.007 | 0.018 | 0 | 0.034 | 0.0045 | 0.0028 | 0 | 0.001 | NULL | NULL | NULL | 14 | 0 | 0 | 30 | 0 | 0 | 50 | 0 | 0 | 0 | 0 | 0 | 85 | 0 | 1440 | 132 | 0
7A05778 | 低合金 | HRB400B | 1653 | 0.00065 |  | 0.00029 |  | 0.001 | 67200 | [5 empty] | 0.468 |  | 0.007 | 0.016 | 0 | 0.034 | 0.0053 | 0.0033 | 0 | 0.001 | NULL | NULL | NULL | 15 | 0 | 0 | 31 | 0 | 0 | 50 | 0 | 0 | 0 | 0 | 0 | 85 | 0 | 1500 | 132 | 0
7A05777 | 低合金 | HRB400B | 1694 | 0.00027 |  | 0.00028 |  | 0.001 | 69900 | [5 empty] | 0.459 |  | 0.009 | 0.016 | 0 | 0.03 | 0.0053 | 0.0033 | 0.0004 | 0.001 | NULL | NULL | NULL | 13 | 0 | 0 | 29 | 0 | 0 | 50 | 0 | 0 | 0 | 0 | 0 | 85 | 0 | 1500 | 132 | 0
7A05776 | 低合金 | HRB400B | 1637 | 0.00059 |  | 0.00024 |  | 0.001 | 65700 | [5 empty] | 0.458 |  | 0.006 | 0.017 | 0 | 0.031 | 0.0043 | 0.0027 | 0 | 0.001 | NULL | NULL | NULL | 14 | 0 | 0 | 30 | 0 | 0 | 25 | 0 | 0 | 0 | 0 | 0 | 68 | 0 | 1520 | 132 | 0
7A05775 | 低合金 | HRB400B | 1637 | 0.0005 |  | 0.00029 |  | 0.001 | 72100 | [5 empty] | 0.462 |  | 0.009 | 0.016 | 0 | 0.033 | 0.0944 | 0.077 | 0.0005 | 0.001 | NULL | NULL | NULL | 15 | 0 | 0 | 0 | 0 | 30 | 0 | 50 | 0 | 0 | 0 | 0 | 90 | 0 | 1440 | 88 | 0
7A05774 | 低合金 | HRB400B | 0 | 0.00065 |  | 0.00025 |  | 0.001 | 71750 | [5 empty] | 0.467 |  | 0.007 | 0.016 | 0 | 0.032 | 0.0075 | 0.0047 | 0.0009 | 0.001 | NULL | NULL | NULL | 15 | 0 | 0 | 0 | 0 | 31 | 0 | 25 | 0 | 0 | 0 | 0 | 78 | 0 | 1510 | 88 | 0
7A05773 | 低合金 | HRB400B | 1666 | 0.00069 |  | 0.0003 |  | 0 | 74250 | [5 empty] | 0.472 |  | 0.01 | 0.016 | 0 | 0.033 | 0.0061 | 0.0038 | 0.0014 | 0.001 | NULL | NULL | NULL | 15 | 0 | 0 | 0 | 0 | 31 | 0 | 25 | 0 | 0 | 0 | 0 | 78 | 0 | 1510 | 88 | 0
7A05772 | 低合金 | HRB400B | 1652 | 0.00052 |  | 0.00026 |  | 0 | 73700 | [5 empty] | 0.482 |  | 0.013 | 0.016 | 0 | 0.035 | 0.0056 | 0.0035 | 0.0019 | 0.001 | NULL | NULL | NULL | 15 | 0 | 0 | 0 | 0 | 30 | 0 | 50 | 0 | 0 | 0 | 0 | 90 | 0 | 1430 | 88 | 0
7A05771 | 低合金 | HRB400B | 0 | 0.00065 |  | 0.00025 |  | 0 | 68350 | [5 empty] | 0.469 |  | 0.012 | 0.016 | 0 | 0.036 | 0.0309 | 0.0271 | 0.0017 | 0.001 | NULL | NULL | NULL | 15 | 0 | 0 | 0 | 0 | 30 | 0 | 25 | 0 | 0 | 0 | 0 | 75 | 0 | 1450 | 88 | 0
7A05770 | 低合金 | HRB400B | 1601 | 0.00061 |  | 0.00036 |  | 0.001 | 70950 | [5 empty] | 0.463 |  | 0.012 | 0.019 | 0 | 0.036 | 0.0054 | 0.0034 | 0.0024 | 0.001 | NULL | NULL | NULL | 15 | 0 | 0 | 0 | 0 | 31 | 0 | 50 | 0 | 0 | 0 | 0 | 95 | 0 | 1480 | 88 | 0
7A05769 | 低合金 | HRB400B | 1647 | 0.0004 |  | 0.00026 |  | 0.002 | 70350 | [5 empty] | 0.463 |  | 0.01 | 0.016 | 0 | 0.033 | 0.0049 | 0.0031 | 0.0035 | 0.001 | NULL | NULL | NULL | 15 | 0 | 0 | 0 | 0 | 31 | 0 | 50 | 0 | 0 | 0 | 0 | 95 | 0 | 1470 | 88 | 0
7A05768 | 低合金 | HRB400B | 1637 | 0.00054 |  | 0.00026 |  | 0.001 | 68700 | [5 empty] | 0.477 |  | 0.007 | 0.018 | 0 | 0.035 | 0.0048 | 0.003 | 0 | 0.001 | NULL | NULL | NULL | 15 | 0 | 0 | 0 | 0 | 30 | 0 | 50 | 0 | 0 | 0 | 0 | 90 | 0 | 1410 | 88 | 0
7A05767 | 低合金 | HRB400B | 1653 | 0.00045 |  | 0.00029 |  | 0.001 | 68350 | [5 empty] | 0.473 |  | 0.011 | 0.016 | 0 | 0.033 | 0.0079 | 0.0049 | 0 | 0.002 | NULL | NULL | NULL | 15 | 0 | 0 | 0 | 0 | 30 | 0 | 50 | 0 | 0 | 0 | 0 | 90 | 0 | 1540 | 88 | 0
7A05766 | 低合金 | HRB400B | 1645 | 0.00027 |  | 0.00029 |  | 0 | 71900 | [5 empty] | 0.472 |  | 0.01 | 0.021 | 0 | 0.032 | 0.005 | 0.0031 | 0 | 0.001 | NULL | NULL | NULL | 14 | 0 | 0 | 0 | 0 | 30 | 0 | 50 | 0 | 0 | 0 | 0 | 102 | 0 | 1520 | 88 | 0
7A05765 | 低合金 | HRB400B | 1709 | 0.0004 |  | 0.00027 |  | 0 | 71850 | [5 empty] | 0.459 |  | 0.008 | 0.015 | 0 | 0.032 | 0.0044 | 0.0028 | 0 | 0.001 | NULL | NULL | NULL | 14 | 0 | 0 | 0 | 0 | 30 | 0 | 50 | 0 | 0 | 0 | 0 | 102 | 0 | 1520 | 88 | 0
7A05764 | 低合金 | HRB400B | 1647 | 0.00048 |  | 0.00038 |  | 0 | 72300 | [5 empty] | 0.468 |  | 0.007 | 0.015 | 0 | 0.034 | 0.0045 | 0.0028 | 0.0003 | 0.001 | NULL | NULL | NULL | 14 | 0 | 0 | 0 | 0 | 30 | 0 | 50 | 0 | 0 | 0 | 0 | 90 | 0 | 1450 | 88 | 0
7A05763 | 低合金 | HRB400B | 0 | 0.00045 |  | 0.00042 |  | 0 | 69100 | [5 empty] | 0.471 |  | 0.006 | 0.013 | 0 | 0.034 | 0.0043 | 0.0027 | 0 | 0.001 | NULL | NULL | NULL | 15 | 0 | 0 | 0 | 0 | 30 | 0 | 50 | 0 | 0 | 0 | 0 | 90 | 0 | 1510 | 88 | 0
7A05762 | 低合金 | HRB400B | 1677 | 0.00042 |  | 0.00028 |  | 0 | 70300 | [5 empty] | 0.467 |  | 0.005 | 0.016 | 0 | 0.032 | 0.0047 | 0.0029 | 0 | 0.001 | NULL | NULL | NULL | 46 | 0 | 0 | 0 | 0 | 0 | 0 | 75 | 0 | 0 | 0 | 0 | 102 | 0 | 1550 | 88 | 0
7A05761 | 低合金 | HRB400B | 1651 | 0.00073 |  | 0.00027 |  | 0 | 75800 | [5 empty] | 0.474 |  | 0.007 | 0.021 | 0 | 0.04 | 0.0059 | 0.0037 | 0 | 0.001 | NULL | NULL | NULL | 44 | 0 | 0 | 0 | 0 | 0 | 0 | 25 | 0 | 0 | 0 | 0 | 60 | 0 | 1520 | 88 | 0
7A05760 | 低合金 | HRB400B | 1800 | 0.00027 |  | 0.0003 |  | 0 | 67450 | [5 empty] | 0.472 |  | 0.006 | 0.018 | 0 | 0.034 | 0.0045 | 0.0028 | 0 | 0.001 | NULL | NULL | NULL | 45 | 0 | 0 | 0 | 0 | 0 | 0 | 75 | 0 | 0 | 0 | 0 | 102 | 0 | 1445 | 88 | 0
7A05759 | 低合金 | HRB400B | 1673 | 0.00081 |  | 0.00028 |  | 0 | 69350 | [5 empty] | 0.475 |  | 0.008 | 0.019 | NULL | 0.035 | 0.0052 | 0.003 | 0.0021 | 0 | NULL | NULL | NULL | 46 | 0 | 0 | 0 | 0 | 0 | 25 | 0 | 0 | 0 | 0 | 0 | 68 | 0 | 1471 | 88 | 0
7A05758 | 低合金 | HRB400B | 1703 | 0.00038 |  | 0.00032 |  | 0.001 | 69500 | [5 empty] | 0.457 |  | 0.007 | 0.014 | NULL | 0.033 | 0.0036 | 0.0014 | 0.0017 | 0 | NULL | NULL | NULL | 12 | 0 | 0 | 0 | 0 | 30 | 50 | 0 | 0 | 0 | 0 | 0 | 85 | 0 | 1384 | 88 | 0
7A05757 | 低合金 | HRB400B | 1805 | 0.00067 |  | 0.00027 |  | -0.001 | 69700 | [5 empty] | 0.46 |  | 0.009 | 0.021 | NULL | 0.039 | 0.0037 | 0.0015 | 0.0021 | 0 | NULL | NULL | NULL | 14 | 0 | 0 | 0 | 0 | 30 | 25 | 0 | 0 | 0 | 0 | 0 | 85 | 0 | 1437 | 88 | 0
7A05756 | 低合金 | HRB400B | 1679 | 0.00064 |  | 0.00034 |  | 0.001 | 65500 | [5 empty] | 0.464 |  | 0.008 | 0.02 | NULL | 0.034 | 0.0038 | 0.0016 | 0.0017 | 0 | NULL | NULL | NULL | 12 | 0 | 0 | 0 | 0 | 30 | 25 | 0 | 0 | 0 | 0 | 0 | 85 | 0 | 1399 | 88 | 0
7A05755 | 低合金 | HRB400B | 1676 | 0.00062 |  | 0.00024 |  | 0.002 | 66350 | [5 empty] | 0.465 |  | 0.008 | 0.017 | NULL | 0.035 | 0.0036 | 0.0014 | 0.0019 | 0 | NULL | NULL | NULL | 14 | 0 | 0 | 0 | 0 | 30 | 25 | 0 | 0 | 0 | 0 | 0 | 85 | 0 | 1522 | 88 | 0
7A05754 | 低合金 | HRB400B | 1704 | 0.00031 |  | 0.00024 |  | 0.001 | 67900 | [5 empty] | 0.459 |  | 0.008 | 0.018 | NULL | 0.035 | 0.0057 | 0.0034 | 0.0015 | 0 | NULL | NULL | NULL | 13 | 0 | 0 | 0 | 0 | 32 | 50 | 0 | 0 | 0 | 0 | 0 | 85 | 0 | 1448 | 88 | 0
7A05753 | 低合金 | HRB400B | 0 | 0.00022 |  | 0.0002 |  | 0.001 | 72100 | [5 empty] | 0.471 |  | 0.008 | 0.019 | NULL | 0.037 | 0.0037 | 0.0015 | 0.0024 | 0 | NULL | NULL | NULL | 47 | 0 | 0 | 0 | 0 | 0 | 50 | 0 | 0 | 0 | 0 | 0 | 102 | 0 | 1255 | 88 | 0
7A05752 | 低合金 | HRB400B | 0 | 0.00046 |  | 0.00028 |  | 0.001 | 75800 | [5 empty] | 0.481 |  | 0.008 | 0.018 | NULL | 0.037 | 0.0036 | 0.0014 | 0.0027 | 0 | NULL | NULL | NULL | 14 | 0 | 0 | 0 | 0 | 30 | 50 | 0 | 0 | 0 | 0 | 0 | 102 | 0 | 1399 | 88 | 0
7A05751 | 低合金 | HRB400B | 1671 | 0.00067 |  | 0.00029 |  | 0 | 66100 | [5 empty] | 0.459 |  | 0.01 | 0.019 | NULL | 0.034 | 0.0038 | 0.0016 | 0.0024 | 0 | NULL | NULL | NULL | 14 | 0 | 0 | 0 | 0 | 32 | 25 | 0 | 0 | 0 | 0 | 0 | 85 | 0 | 1447 | 88 | 0
7A05750 | 低合金 | HRB400B | 1668 | 0.00074 |  | 0.00024 |  | 0 | 72400 | [18 empty] | 14 | 0 | 0 | 0 | 0 | 32 | 25 | 0 | 0 | 0 | 0 | 0 | 68 | 0 | 1500 | 88 | 0
7A05749 | 低合金 | HRB400B | 1657 | 0.00097 |  | 0.00022 |  | 0 | 72850 | [5 empty] | 0.477 |  | 0.008 | 0.021 | NULL | 0.034 | 0.0037 | 0.0015 | 0.0027 | 0 | NULL | NULL | NULL | 14 | 0 | 0 | 0 | 0 | 32 | 0 | 0 | 0 | 0 | 0 | 0 | 51 | 0 | 1508 | 88 | 20
7A05748 | 低合金 | HRB400D | 1803 | 0.00077 |  | 0.00035 |  | 0.002 | 75900 | [5 empty] | 0.466 |  | 0.009 | 0.025 | NULL | 0.031 | 0.0045 | 0.0023 | 0.0023 | 0 | NULL | NULL | NULL | 13 | 0 | 0 | 0 | 0 | 30 | 25 | 0 | 0 | 0 | 0 | 0 | 68 | 0 | 1451 | 88 | 0
7A05747 | 低合金 | HRB400D | 1673 | 0.00084 |  | 0.00022 |  | 0.002 | 73050 | [5 empty] | 0.457 |  | 0.007 | 0.017 | NULL | 0.031 | 0.0037 | 0.0015 | 0.0028 | 0 | NULL | NULL | NULL | 13 | 0 | 0 | 0 | 0 | 29 | 0 | 0 | 0 | 0 | 0 | 0 | 51 | 0 | 1446 | 88 | 20
7A05746 | 低合金 | HRB400D | 1688 | 0.00046 |  | 0.00029 |  | 0.003 | 72050 | [5 empty] | 0.469 |  | 0.008 | 0.019 | NULL | 0.033 | 0.0037 | 0.0015 | 0.0037 | 0 | NULL | NULL | NULL | 13 | 0 | 0 | 0 | 0 | 30 | 50 | 0 | 0 | 0 | 0 | 0 | 85 | 0 | 1510 | 132 | 0
7A05745 | 低合金 | HRB400D | 1699 | 0.00085 |  | 0.00024 |  | 0 | 71900 | [5 empty] | 0.493 |  | 0.007 | 0.019 | NULL | 0.032 | 0.0038 | 0.0016 | 0.0022 | 0 | NULL | NULL | NULL | 13 | 0 | 0 | 0 | 0 | 28 | 25 | 0 | 0 | 0 | 0 | 0 | 39 | 0 | 1400 | 132 | 0
7A05744 | 低合金 | HRB400D | 1708 | 0.00082 |  | 0.00026 |  | 0 | 69000 | [5 empty] | 0.471 |  | 0.007 | 0.021 | NULL | 0.031 | 0.0039 | 0.0017 | 0.0024 | 0 | NULL | NULL | NULL | 13 | 0 | 0 | 0 | 0 | 29 | 25 | 0 | 0 | 0 | 0 | 0 | 62 | 0 | 1470 | 132 | 0
7A05743 | 低合金 | HRB400D | 1633 | 0.00041 |  | 0.00038 |  | 0 | 70000 | [5 empty] | 0.469 |  | 0.009 | 0.023 | NULL | 0.03 | 0.0039 | 0.0017 | 0.003 | 0 | NULL | NULL | NULL | 12 | 0 | 0 | 0 | 0 | 27 | 50 | 0 | 0 | 0 | 0 | 0 | 85 | 0 | 1480 | 132 | 0
7A05742 | 低合金 | HRB400B | 1619 | 0.00073 |  | 0.00029 |  | 0 | 67250 | [5 empty] | 0.452 |  | 0.007 | 0.021 | NULL | 0.034 | 0.0038 | 0.0016 | 0.0031 | 0 | NULL | NULL | NULL | 6 | 0 | 0 | 0 | 0 | 40 | 50 | 0 | 0 | 0 | 0 | 0 | 88 | 0 | 1520 | 132 | 0
7A05741 | 低合金 | HRB400B | 0 | 0.00057 |  | 0.00038 |  | 0 | 75100 | [5 empty] | 0.473 |  | 0.007 | 0.021 | NULL | 0.033 | 0.0035 | 0.0013 | 0.0022 | 0 | NULL | NULL | NULL | 6 | 0 | 0 | 0 | 0 | 40 | 50 | 0 | 0 | 0 | 0 | 0 | 85 | 0 | 1460 | 132 | 0
7A05740 | 低合金 | HRB400B | 1662 | 0.00074 |  | 0.00029 |  | 0 | 71200 | [5 empty] | 0.47 |  | 0.008 | 0.022 | NULL | 0.034 | 0.0046 | 0.0024 | 0.0021 | 0 | NULL | NULL | NULL | 6 | 0 | 0 | 0 | 0 | 39 | 25 | 0 | 0 | 0 | 0 | 0 | 62 | 0 | 1360 | 132 | 0
7A05739 | 低合金 | HRB400B | 1693 | 0.00106 |  | 0.00024 |  | 0 | 68050 | [5 empty] | 0.46 |  | 0.006 | 0.02 | NULL | 0.033 | 0.0036 | 0.0014 | 0.002 | 0 | NULL | NULL | NULL | 7 | 0 | 0 | 0 | 0 | 39 | 25 | 0 | 0 | 0 | 0 | 0 | 34 | 0 | 1400 | 132 | 0
7A05738 | 低合金 | HRB400B | 1651 | 0.00072 |  | 0.0003 |  | 0.001 | 71700 | [5 empty] | 0.471 |  | 0.009 | 0.024 | NULL | 0.032 | 0.0035 | 0.0013 | 0.0018 | 0 | NULL | NULL | NULL | 6 | 0 | 0 | 39 | 0 | 0 | 25 | 0 | 0 | 0 | 0 | 0 | 54 | 0 | 1360 | 132 | 0
7A05737 | 低合金 | HRB400B | 1673 | 0.00075 |  | 0.00034 |  | 0 | 70650 | [5 empty] | 0.464 |  | 0.008 | 0.031 | NULL | 0.034 | 0.0037 | 0.0015 | 0.0022 | 0 | NULL | NULL | NULL | 6 | 0 | 0 | 39 | 0 | 0 | 25 | 0 | 0 | 0 | 0 | 0 | 54 | 0 | 1380 | 132 | 0
7A05736 | 低合金 | HRB400B | 1651 | 0.00036 |  | 0.00035 |  | 0.001 | 69850 | [5 empty] | 0.461 |  | 0.01 | 0.024 | NULL | 0.032 | 0.0035 | 0.0013 | 0.0039 | 0 | NULL | NULL | NULL | 6 | 0 | 0 | 38 | 0 | 0 | 50 | 0 | 0 | 0 | 0 | 0 | 68 | 0 | 1460 | 132 | 0
7A05735 | 低合金 | HRB400B | 1655 | 0.00079 |  | 0.00028 |  | 0.001 | 76900 | [5 empty] | 0.452 |  | 0.008 | 0.025 | NULL | 0.033 | 0.0036 | 0.0014 | 0.002 | 0 | NULL | NULL | NULL | 6 | 0 | 0 | 38 | 0 | 0 | 25 | 0 | 0 | 0 | 0 | 0 | 54 | 0 | 1380 | 132 | 0
7A05734 | 低合金 | HRB400B | 1689 | 0.00076 |  | 0.00029 |  | 0.001 | 69000 | [5 empty] | 0.46 |  | 0.008 | 0.033 | NULL | 0.033 | 0.0039 | 0.0017 | 0.0025 | 0 | NULL | NULL | NULL | 6 | 0 | 0 | 40 | 0 | 0 | 25 | 0 | 0 | 0 | 0 | 0 | 54 | 0 | 1380 | 132 | 0
7A05733 | 低合金 | HRB400D | 1665 | 0.00067 |  | 0.0003 |  | 0.001 | 69050 | [5 empty] | 0.465 |  | 0.007 | 0.023 | NULL | 0.03 | 0.0049 | 0.0026 | 0.0028 | 0 | NULL | NULL | NULL | 13 | 0 | 0 | 30 | 0 | 0 | 25 | 0 | 0 | 0 | 0 | 0 | 68 | 0 | 1540 | 132 | 0
7A05732 | 低合金 | HRB400D | 1662 | 0.00077 |  | 0.00025 |  | 0.001 | 73850 | [5 empty] | 0.474 |  | 0.004 | 0.017 | NULL | 0.032 | 0.005 | 0.0027 | 0.0021 | 0 | NULL | NULL | NULL | 13 | 0 | 0 | 30 | 0 | 0 | 25 | 0 | 0 | 0 | 0 | 0 | 54 | 0 | 1520 | 132 | 0
7A05731 | 低合金 | HRB400D | 0 | 0.00075 |  | 0.0002 |  | 0.001 | 72350 | [5 empty] | 0.46 |  | 0.006 | 0.016 | NULL | 0.03 | 0.3678 | 0.2965 | 0.0026 | 0 | NULL | NULL | NULL | 12 | 0 | 0 | 0 | 0 | 30 | 25 | 0 | 0 | 0 | 0 | 0 | 75 | 0 | 1500 | 88 | 0
7A05730 | 低合金 | HRB400D | 1660 | 0.0003 |  | 0.00025 |  | 0.001 | 72900 | [5 empty] | 0.472 |  | 0.005 | 0.017 | NULL | 0.03 | 0.0036 | 0.0014 | 0.0028 | 0 | NULL | NULL | NULL | 12 | 0 | 0 | 0 | 0 | 31 | 50 | 0 | 0 | 0 | 0 | 0 | 102 | 0 | 1590 | 88 | 0
7A05729 | 低合金 | HRB400D | 1692 | 0.00043 |  | 0.00025 |  | 0.001 | 73800 | [5 empty] | 0.462 |  | 0.004 | 0.018 | NULL | 0.031 | 0.0062 | 0.0039 | 0.0026 | 0 | NULL | NULL | NULL | 12 | 0 | 0 | 0 | 0 | 31 | 50 | 0 | 0 | 200 | 0 | 0 | 102 | 0 | 1360 | 88 | 0
7A05728 | 低合金 | HRB400D | 1662 | 0.00042 |  | 0.00034 |  | 0.001 | 75350 | [5 empty] | 0.452 |  | 0.005 | 0.013 | NULL | 0.031 | 0.0038 | 0.0016 | 0.0042 | 0 | NULL | NULL | NULL | 13 | 0 | 0 | 0 | 0 | 31 | 50 | 0 | 0 | 200 | 0 | 0 | 102 | 0 | 1370 | 88 | 0
7A05727 | 低合金 | HRB400D | 1640 | 0.00052 |  | 0.00026 |  | 0.001 | 76550 | [5 empty] | 0.451 |  | 0.005 | 0.015 | NULL | 0.031 | 0.0041 | 0.0018 | 0.003 | 0 | NULL | NULL | NULL | 12 | 0 | 0 | 0 | 0 | 30 | 50 | 0 | 0 | 200 | 0 | 0 | 93 | 0 | 1270 | 88 | 0
7A05726 | 低合金 | HRB400D | 1800 | 0.00054 |  | 0.00023 |  | 0.001 | 63900 | [5 empty] | 0.465 |  | 0.005 | 0.013 | NULL | 0.031 | 0.0035 | 0.0013 | 0.0035 | 0 | NULL | NULL | NULL | 12 | 0 | 0 | 0 | 0 | 30 | 50 | 0 | 0 | 200 | 0 | 0 | 85 | 0 | 1280 | 88 | 0
7A05725 | 低合金 | HRB400D | 1655 | 0.00045 |  | 0.00022 |  | 0.001 | 72150 | [5 empty] | 0.473 |  | 0.007 | 0.014 | NULL | 0.032 | 0.0035 | 0.0013 | 0.0033 | 0 | NULL | NULL | NULL | 12 | 0 | 0 | 0 | 0 | 30 | 50 | 0 | 0 | 200 | 0 | 0 | 95 | 0 | 1250 | 88 | 0
7A05724 | 低合金 | HRB400D | 1672 | 0.00054 |  | 0.00016 |  | 0.001 | 70350 | [5 empty] | 0.47 |  | 0.007 | 0.015 | NULL | 0.032 | 0.0038 | 0.0016 | 0.0033 | 0 | NULL | NULL | NULL | 12 | 0 | 0 | 0 | 0 | 30 | 50 | 0 | 0 | 200 | 0 | 0 | 85 | 0 | 1220 | 88 | 0
7A05723 | 低合金 | HRB400D | 1660 | 0.00048 |  | 0.00023 |  | 0.001 | 68950 | [5 empty] | 0.462 |  | 0.006 | 0.015 | NULL | 0.033 | 0.0154 | 0.0129 | 0.0032 | 0 | NULL | NULL | NULL | 12 | 0 | 0 | 0 | 0 | 30 | 0 | 50 | 0 | 200 | 0 | 0 | 85 | 0 | 1250 | 88 | 0
7A05722 | 低合金 | HRB400D | 1666 | 0.00058 |  | 0.00027 |  | 0.002 | 69600 | [5 empty] | 0.468 |  | 0.009 | 0.017 | NULL | 0.032 | 0.0036 | 0.0014 | 0.0034 | 0 | NULL | NULL | NULL | 12 | 0 | 0 | 0 | 0 | 30 | 50 | 0 | 0 | 200 | 0 | 0 | 85 | 0 | 1250 | 88 | 0
7A05721 | 低合金 | HRB400D | 1697 | 0.00049 |  | 0.00026 |  | 0.001 | 70250 | [5 empty] | 0.47 |  | 0.006 | 0.017 | NULL | 0.034 | 0.0036 | 0.0014 | 0.0027 | 0 | NULL | NULL | NULL | 12 | 0 | 0 | 0 | 0 | 30 | 25 | 0 | 0 | 200 | 0 | 0 | 95 | 0 | 1260 | 88 | 0
7A05720 | 低合金 | HRB400D | 1671 | 0.00053 |  | 0.00032 |  | 0.001 | 69800 | [5 empty] | 0.463 |  | 0.008 | 0.016 | NULL | 0.032 | 0.0032 | 0.001 | 0.0029 | 0 | NULL | NULL | NULL | 12 | 0 | 0 | 0 | 0 | 30 | 50 | 0 | 0 | 200 | 0 | 0 | 95 | 0 | 1270 | 88 | 0
7A05719 | 低合金 | HRB400D | 1645 | 0.00044 |  | 0.00026 |  | 0.001 | 73400 | [5 empty] | 0.472 |  | 0.008 | 0.017 | NULL | 0.032 | 0.0034 | 0.0012 | 0.0027 | 0 | NULL | NULL | NULL | 13 | 0 | 0 | 0 | 0 | 30 | 50 | 0 | 0 | 200 | 0 | 0 | 110 | 0 | 1350 | 88 | 0
7A05718 | 低合金 | HRB400D | 1694 | 0.0005 |  | 0.00024 |  | 0.002 | 71550 | [5 empty] | 0.464 |  | 0.007 | 0.016 | NULL | 0.031 | 0.0035 | 0.0013 | 0.002 | 0 | NULL | NULL | NULL | 13 | 0 | 0 | 0 | 0 | 30 | 0 | 25 | 0 | 200 | 0 | 0 | 85 | 0 | 1230 | 88 | 0
7A05717 | 低合金 | HRB400D | 1651 | 0.0004 |  | 0.00035 |  | 0.002 | 73200 | [5 empty] | 0.456 |  | 0.007 | 0.014 | NULL | 0.033 | 0.0035 | 0.0013 | 0.0027 | 0 | NULL | NULL | NULL | 12 | 0 | 0 | 0 | 0 | 30 | 50 | 0 | 0 | 200 | 0 | 0 | 102 | 0 | 1300 | 88 | 0
7A05716 | 低合金 | HRB400D | 1677 | 0.00023 |  | 0.00028 |  | 0.001 | 72550 | [5 empty] | 0.459 |  | 0.006 | 0.013 | NULL | 0.031 | 0.0036 | 0.0014 | 0.0021 | 0 | NULL | NULL | NULL | 12 | 0 | 0 | 0 | 0 | 29 | 50 | 0 | 0 | 0 | 0 | 0 | 85 | 0 | 1330 | 88 | 0
7A05715 | 低合金 | HRB400D | 1657 | 0.00095 |  | 0.00025 |  | 0.002 | 67700 | [5 empty] | 0.472 |  | 0.004 | 0.012 | NULL | 0.029 | 0.0036 | 0.0014 | 0.002 | 0 | NULL | NULL | NULL | 12 | 0 | 0 | 0 | 0 | 28 | 25 | 0 | 0 | 0 | 0 | 0 | 85 | 0 | 1396 | 88 | 0
7A05714 | 低合金 | HRB400D | 1669 | 0.00045 |  | 0.00024 |  | 0.001 | 69900 | [5 empty] | 0.461 |  | 0.006 | 0.014 | NULL | 0.031 | 0.0034 | 0.0012 | 0.0027 | 0 | NULL | NULL | NULL | 12 | 0 | 0 | 0 | 0 | 28 | 25 | 0 | 0 | 0 | 0 | 0 | 85 | 0 | 1425 | 88 | 0
7A05713 | 低合金 | HRB400D | 1686 | 0.00019 |  | 0.00029 |  | 0.001 | 71500 | [5 empty] | 0.455 |  | 0.015 | 0.019 | NULL | 0.031 | 0.0035 | 0.0013 | 0.0054 | 0 | NULL | NULL | NULL | 12 | 0 | 0 | 0 | 0 | 30 | 25 | 0 | 0 | 0 | 0 | 0 | 85 | 0 | 1471 | 88 | 0
7A05712 | 低合金 | HRB400D | 1679 | 0.00103 |  | 0.00027 |  | 0.001 | 71600 | [5 empty] | 0.484 |  | 0.008 | 0.018 | NULL | 0.034 | 0.0037 | 0.0015 | 0.0034 | 0 | NULL | NULL | NULL | 13 | 0 | 0 | 0 | 0 | 31 | 25 | 0 | 0 | 0 | 0 | 0 | 85 | 0 | 1490 | 88 | 0
7A05711 | 低合金 | HRB400B | 1666 | 0.00084 |  | 0.00021 |  | 0.001 | 69300 | [5 empty] | 0.463 |  | 0.008 | 0.022 | NULL | 0.035 | 0.0037 | 0.0015 | 0.0022 | 0 | NULL | NULL | NULL | 0 | 0 | 0 | 0 | 0 | 48 | 0 | 0 | 0 | 0 | 0 | 0 | 68 | 0 | 1447 | 88 | 20
7A05710 | 低合金 | HRB400B | 1672 | 0.00072 |  | 0.00031 |  | 0.001 | 73350 | [5 empty] | 0.459 |  | 0.009 | 0.015 | NULL | 0.035 | 0.0037 | 0.0015 | 0.003 | 0 | NULL | NULL | NULL | 0 | 0 | 0 | 0 | 0 | 48 | 25 | 0 | 0 | 0 | 0 | 0 | 85 | 0 | 1466 | 88 | 0
7A05709 | 低合金 | HRB400B | 1686 | 0.00076 |  | 0.00024 |  | 0.001 | 72400 | [5 empty] | 0.455 |  | 0.006 | 0.015 | NULL | 0.034 | 0.0035 | 0.0013 | 0.0024 | 0 | NULL | NULL | NULL | 0 | 0 | 0 | 48 | 0 | 0 | 25 | 0 | 0 | 0 | 0 | 0 | 68 | 0 | 1508 | 88 | 0
7A05708 | 低合金 | HRB400B | 1692 | 0.00032 |  | 0.0002 |  | 0.002 | 78000 | [5 empty] | 0.462 |  | 0.015 | 0.015 | NULL | 0.036 | 0.0036 | 0.0014 | 0.0058 | 0 | NULL | NULL | NULL | 0 | 0 | 0 | 0 | 0 | 48 | 50 | 0 | 0 | 0 | 0 | 0 | 109 | 0 | 1418 | 88 | 0
7A05707 | 低合金 | HRB400B | 1803 | 0.00068 |  | 0.00023 |  | 0.002 | 71450 | [5 empty] | 0.48 |  | 0.015 | 0.016 | NULL | 0.035 | 0.0038 | 0.0016 | 0.0093 | 0 | NULL | NULL | NULL | 6 | 0 | 0 | 0 | 0 | 40 | 25 | 0 | 0 | 0 | 0 | 0 | 85 | 0 | 1481 | 88 | 0
7A05706 | 低合金 | HRB400B | 1660 | 0.00055 |  | 0.00023 |  | 0 | 71150 | [5 empty] | 0.467 |  | 0.005 | 0.016 | NULL | 0.033 | 0.0037 | 0.0015 | 0.0017 | 0 | NULL | NULL | NULL | 7 | 0 | 0 | 0 | 0 | 40 | 50 | 0 | 0 | 0 | 0 | 0 | 85 | 0 | 1468 | 88 | 0
7A05705 | 低合金 | HRB400B | 1666 | 0.00037 |  | 0.00028 |  | 0 | 80300 | [5 empty] | 0.466 |  | 0.006 | 0.014 | NULL | 0.035 | 0.0036 | 0.0014 | 0.0024 | 0 | NULL | NULL | NULL | 7 | 0 | 0 | 0 | 0 | 40 | 75 | 0 | 0 | 0 | 0 | 0 | 85 | 0 | 1450 | 0 | 0
7A05704 | 低合金 | HRB400D | 1662 | 0.00045 |  | 0.00027 |  | 0 | 71350 | [5 empty] | 0.456 |  | 0.003 | 0.01 | NULL | 0.032 | 0.0035 | 0.0013 | 0.0023 | 0 | NULL | NULL | NULL | 13 | 0 | 0 | 0 | 0 | 30 | 50 | 0 | 0 | 0 | 0 | 0 | 85 | 0 | 1450 | 0 | 0
7A05703 | 低合金 | HRB400D | 1650 | 0.00046 |  | 0.00028 |  | 0.001 | 70100 | [5 empty] | 0.456 |  | 0.006 | 0.014 | NULL | 0.032 | 0.0035 | 0.0013 | 0.003 | 0 | NULL | NULL | NULL | 13 | 0 | 0 | 0 | 0 | 30 | 50 | 0 | 0 | 0 | 0 | 0 | 85 | 0 | 1450 | 0 | 0
7A05702 | 低合金 | HRB400D | 1646 | 0.00047 |  | 0.00024 |  | 0 | 71450 | [5 empty] | 0.47 |  | 0.005 | 0.014 | NULL | 0.032 | 0.0034 | 0.0012 | 0.0037 | 0 | NULL | NULL | NULL | 13 | 0 | 0 | 0 | 0 | 30 | 25 | 0 | 0 | 0 | 0 | 0 | 85 | 0 | 1450 | 0 | 0
7A05701 | 低合金 | HRB400D | 1699 | 0.0005 |  | 0.0002 |  | 0.001 | 74750 | [5 empty] | 0.472 |  | 0.004 | 0.015 | NULL | 0.033 | 0.0035 | 0.0013 | 0.0021 | 0 | NULL | NULL | NULL | 13 | 0 | 0 | 0 | 0 | 30 | 50 | 0 | 0 | 0 | 0 | 0 | 80 | 0 | 1450 | 0 | 0
7A05700 | 低合金 | HRB400D | 1668 | 0.00034 |  | 0.00024 |  | 0.002 | 69750 | [5 empty] | 0.474 |  | 0.008 | 0.017 | NULL | 0.033 | 0.0035 | 0.0013 | 0.0037 | 0 | NULL | NULL | NULL | 13 | 0 | 0 | 0 | 0 | 30 | 50 | 0 | 0 | 0 | 0 | 0 | 85 | 0 | 1420 | 0 | 0
7A05699 | 低合金 | HRB400D | 1676 | 0.00035 |  | 0.00025 |  | 0.001 | 68700 | [5 empty] | 0.467 |  | 0.006 | 0.011 | NULL | 0.033 | 0.0035 | 0.0013 | 0.0026 | 0 | NULL | NULL | NULL | 13 | 0 | 0 | 0 | 0 | 30 | 50 | 0 | 0 | 0 | 0 | 0 | 85 | 0 | 1450 | 0 | 0
7A05698 | 低合金 | HRB400B | 1677 | 0.00042 |  | 0.00021 |  | 0.002 | 70900 | [5 empty] | 0.47 |  | 0.004 | 0.011 | NULL | 0.035 | 0.0035 | 0.0013 | 0.0018 | 0 | NULL | NULL | NULL | 7 | 0 | 0 | 0 | 0 | 40 | 50 | 0 | 0 | 0 | 0 | 0 | 85 | 0 | 1420 | 0 | 0
7A05697 | 低合金 | HRB400B | 1686 | 0.0005 |  | 0.00022 |  | 0.002 | 71050 | [5 empty] | 0.473 |  | 0.003 | 0.011 | NULL | 0.034 | 0.0036 | 0.0014 | 0.0027 | 0 | NULL | NULL | NULL | 7 | 0 | 0 | 0 | 0 | 40 | 25 | 0 | 0 | 0 | 0 | 0 | 77 | 0 | 1460 | 132 | 0
7A05696 | 低合金 | HRB400B | 1663 | 0.00054 |  | 0.00029 |  | 0 | 72100 | [5 empty] | 0.467 |  | 0.004 | 0.011 | NULL | 0.033 | 0.0034 | 0.0012 | 0.0018 | 0 | NULL | NULL | NULL | 7 | 0 | 0 | 0 | 0 | 40 | 25 | 0 | 0 | 0 | 0 | 0 | 76 | 0 | 1470 | 132 | 0
7A05695 | 低合金 | HRB400B | 1807 | 0.00047 |  | 0.00028 |  | 0.002 | 72850 | [5 empty] | 0.461 |  | 0.002 | 0.011 | NULL | 0.034 | 0.0036 | 0.0014 | 0.0032 | 0 | NULL | NULL | NULL | 7 | 0 | 0 | 0 | 0 | 40 | 50 | 0 | 0 | 0 | 0 | 0 | 80 | 0 | 1480 | 132 | 0
7A05694 | 低合金 | HRB400B | 1668 | 0.00056 |  | 0.00029 |  | 0.002 | 73250 | [5 empty] | 0.476 |  | 0.005 | 0.015 | NULL | 0.036 | 0.0034 | 0.0012 | 0.0027 | 0 | NULL | NULL | NULL | 7 | 0 | 0 | 0 | 0 | 40 | 50 | 0 | 0 | 0 | 0 | 0 | 90 | 0 | 1520 | 132 | 0
7A05693 | 低合金 | HRB400B | 0 | 0.00059 |  | 0.00031 |  | 0.002 | 72950 | [5 empty] | 0.462 |  | 0.006 | 0.015 | NULL | 0.034 | 0.0037 | 0.0015 | 0.0021 | 0 | NULL | NULL | NULL | 7 | 0 | 0 | 0 | 0 | 41 | 25 | 0 | 0 | 0 | 0 | 0 | 76 | 0 | 0 | 132 | 0
7A05692 | 低合金 | HRB400B | 1645 | 0.0003 |  | 0.00028 |  | 0.002 | 75350 | [5 empty] | 0.464 |  | 0.007 | 0.017 | NULL | 0.035 | 0.0036 | 0.0014 | 0.002 | 0 | NULL | NULL | NULL | 7 | 0 | 0 | 0 | 0 | 40 | 50 | 0 | 0 | 0 | 0 | 0 | 90 | 0 | 1510 | 132 | 0
7A05691 | 低合金 | HRB400B | 1664 | 0.00023 |  | 0.00023 |  | 0.002 | 71850 | [5 empty] | 0.46 |  | 0.006 | 0.015 | NULL | 0.036 | 0.0035 | 0.0013 | 0.0022 | 0 | NULL | NULL | NULL | 7 | 0 | 0 | 0 | 0 | 39 | 75 | 0 | 0 | 0 | 0 | 0 | 90 | 0 | 1470 | 132 | 0
7A05690 | 低合金 | HRB400B | 1688 | 0.00067 |  | 0.00018 |  | 0.002 | 71700 | [5 empty] | 0.484 |  | 0.006 | 0.015 | NULL | 0.037 | 0.0041 | 0.0019 | 0.0028 | 0 | NULL | NULL | NULL | 6 | 0 | 0 | 0 | 0 | 39 | 25 | 0 | 0 | 0 | 0 | 0 | 60 | 0 | 1380 | 132 | 0
7A05689 | 低合金 | HRB400B | 1643 | 0.00039 |  | 0.0003 |  | 0 | 66400 | [5 empty] | 0.485 |  | 0.005 | 0.013 | NULL | 0.033 | 0.0037 | 0.0015 | 0.0014 | 0 | NULL | NULL | NULL | 7 | 0 | 0 | 0 | 0 | 41 | 50 | 0 | 0 | 0 | 0 | 0 | 85 | 0 | 1580 | 132 | 0
7A05688 | 低合金 | HRB400B | 1681 | 0.00025 |  | 0.00023 |  | 0 | 74100 | [5 empty] | 0.462 |  | 0.006 | 0.014 | NULL | 0.033 | 0.0036 | 0.0015 | 0.0019 | 0 | NULL | NULL | NULL | 7 | 0 | 0 | 0 | 0 | 41 | 50 | 0 | 0 | 0 | 0 | 0 | 85 | 0 | 1600 | 132 | 0
7A05687 | 低合金 | HRB400B | 1648 | 0.00074 |  | 0.00036 |  | 0.001 | 73300 | [5 empty] | 0.457 |  | 0.005 | 0.013 | NULL | 0.034 | 0.2819 | 0.2257 | 0.0031 | 0 | NULL | NULL | NULL | 6 | 0 | 0 | 0 | 0 | 41 | 25 | 0 | 0 | 0 | 0 | 0 | 68 | 0 | 1480 | 132 | 0
7A05686 | 低合金 | HRB400B | 1665 | 0.0007 |  | 0.00028 |  | 0.001 | 71600 | [5 empty] | 0.471 |  | 0.005 | 0.014 | NULL | 0.034 | 0.0059 | 0.0036 | 0.003 | 0 | NULL | NULL | NULL | 6 | 0 | 0 | 0 | 0 | 41 | 25 | 0 | 0 | 0 | 0 | 0 | 68 | 0 | 1430 | 132 | 0
7A05685 | 低合金 | HRB400B | 1666 | 0.00046 |  | 0.00027 |  | 0.001 | 70850 | [5 empty] | 0.478 |  | 0.007 | 0.016 | NULL | 0.034 | 0.0038 | 0.0016 | 0.0024 | 0 | NULL | NULL | NULL | 7 | 0 | 0 | 0 | 0 | 41 | 50 | 0 | 0 | 200 | 0 | 0 | 85 | 0 | 1380 | 132 | 0
7A05684 | 低合金 | HRB400B | 1667 | 0.0005 |  | 0.00027 |  | 0 | 76350 | [5 empty] | 0.481 |  | 0.003 | 0.012 | NULL | 0.032 | 0.0039 | 0.0017 | 0.0025 | 0 | NULL | NULL | NULL | 6 | 0 | 0 | 0 | 0 | 39 | 50 | 0 | 0 | 0 | 0 | 0 | 85 | 0 | 1540 | 132 | 0
7A05683 | 低合金 | HRB400B | 1673 | 0.001 |  | 0.0002 |  | 0.001 | 71900 | [5 empty] | 0.477 |  | 0.004 | 0.014 | NULL | 0.035 | 0.0046 | 0.0024 | 0.0021 | 0 | NULL | NULL | NULL | 6 | 0 | 0 | 39 | 0 | 0 | 25 | 0 | 0 | 200 | 0 | 0 | 34 | 0 | 1200 | 132 | 0
7A05682 | 低合金 | HRB400B | 1647 | 0.00071 |  | 0.00032 |  | 0.001 | 71600 | [5 empty] | 0.459 |  | 0.005 | 0.013 | NULL | 0.034 | 0.3162 | 0.2538 | 0.0027 | 0 | NULL | NULL | NULL | 6 | 0 | 0 | 39 | 0 | 0 | 25 | 0 | 0 | 200 | 0 | 0 | 54 | 0 | 1240 | 132 | 0
7A05681 | 低合金 | HRB400B | 1657 | 0.00065 |  | 0.00043 |  | 0.001 | 71900 | [5 empty] | 0.463 |  | 0.005 | 0.014 | NULL | 0.033 | 0.0035 | 0.0013 | 0.0017 | 0 | NULL | NULL | NULL | 7 | 0 | 0 | 40 | 0 | 0 | 25 | 0 | 0 | 200 | 0 | 0 | 68 | 0 | 1300 | 132 | 0
7A05680 | 低合金 | HRB400B | 1662 | 0.00075 |  | 0.00033 |  | 0.002 | 74600 | [5 empty] | 0.458 |  | 0.003 | 0.011 | NULL | 0.032 | 0.0037 | 0.0015 | 0.0026 | 0 | NULL | NULL | NULL | 6 | 0 | 0 | 0 | 0 | 39 | 25 | 0 | 0 | 200 | 0 | 0 | 68 | 0 | 1220 | 132 | 0
7A05679 | 低合金 | HRB400B | 1708 | 0.00066 |  | 0.00036 |  | 0.001 | 74700 | [5 empty] | 0.464 |  | 0.003 | 0.012 | NULL | 0.033 | 0.0052 | 0.0029 | 0.0025 | 0 | NULL | NULL | NULL | 7 | 0 | 0 | 40 | 0 | 0 | 25 | 0 | 0 | 200 | 0 | 0 | 68 | 0 | 1280 | 132 | 0
7A05678 | 低合金 | HRB400B | 1636 | 0.00135 |  | 0.00033 |  | 0.001 | 76250 | [5 empty] | 0.462 |  | 0.003 | 0.011 | NULL | 0.035 | 0.0033 | 0.0011 | 0.0026 | 0 | NULL | NULL | NULL | 7 | 0 | 0 | 41 | 0 | 0 | 0 | 0 | 0 | 200 | 0 | 0 | 17 | 0 | 1300 | 132 | 20
7A05677 | 低合金 | HRB400B | 1668 | 0.00076 |  | 0.00038 |  | 0.001 | 73850 | [5 empty] | 0.48 |  | 0.005 | 0.014 | NULL | 0.034 | 0.4259 | 0.3451 | 0.0029 | 0 | NULL | NULL | NULL | 6 | 0 | 0 | 40 | 0 | 0 | 25 | 0 | 0 | 200 | 0 | 0 | 54 | 0 | 1260 | 88 | 0
7A05676 | 低合金 | HRB400B | 1656 | 0.00073 |  | 0.00034 |  | 0 | 74300 | [5 empty] | 0.474 |  | 0.005 | 0.013 | NULL | 0.034 | 0.0035 | 0.0013 | 0.0037 | 0 | NULL | NULL | NULL | 6 | 0 | 0 | 39 | 0 | 0 | 25 | 0 | 0 | 200 | 0 | 0 | 54 | 0 | 1220 | 132 | 0
7A05675 | 低合金 | HRB400B | 1639 | 0.00062 |  | 0.00037 |  | 0 | 69900 | [5 empty] | 0.458 |  | 0.003 | 0.011 | NULL | 0.034 | 0.0035 | 0.0013 | 0.0023 | 0 | NULL | NULL | NULL | 8 | 0 | 0 | 0 | 0 | 40 | 25 | 0 | 0 | 200 | 0 | 0 | 92 | 0 | 1230 | 88 | 0
7A05674 | 低合金 | HRB400B | 1683 | 0.00049 |  | 0.00031 |  | 0.001 | 74650 | [5 empty] | 0.462 |  | 0.002 | 0.013 | NULL | 0.035 | 0.0036 | 0.0014 | 0.0021 | 0 | NULL | NULL | NULL | 7 | 0 | 0 | 0 | 0 | 40 | 50 | 0 | 0 | 200 | 0 | 0 | 92 | 0 | 1290 | 88 | 0
7A05673 | 低合金 | HRB400B | 1664 | 0.00049 |  | 0.00033 |  | 0.002 | 68850 | [5 empty] | 0.456 |  | 0.008 | 0.013 | 0 | 0.035 | 0.0049 | 0.0031 | 0.0011 | 0.001 | NULL | NULL | NULL | 7 | 0 | 0 | 0 | 0 | 40 | 50 | 0 | 0 | 200 | 0 | 0 | 90 | 0 | 1240 | 88 | 0
7A05672 | 低合金 | HRB400B | 1647 | 0.00061 |  | 0.00036 |  | 0.002 | 71800 | [5 empty] | 0.464 |  | 0.005 | 0.012 | 0 | 0.037 | 0.005 | 0.0031 | 0.0014 | 0.001 | NULL | NULL | NULL | 6 | 0 | 0 | 0 | 0 | 40 | 25 | 0 | 0 | 200 | 0 | 0 | 80 | 0 | 1150 | 88 | 0
7A05671 | 低合金 | HRB400B | 1684 | 0.00071 |  | 0.00027 |  | 0.002 | 67950 | [5 empty] | 0.457 |  | 0.006 | 0.013 | 0 | 0.035 | 0.0052 | 0.0032 | 0.0018 | 0.001 | NULL | NULL | NULL | 8 | 0 | 0 | 0 | 0 | 41 | 25 | 0 | 0 | 200 | 0 | 0 | 85 | 0 | 1260 | 88 | 0
7A05670 | 低合金 | HRB400B | 1666 | 0.00101 |  | 0.0003 |  | 0.002 | 74200 | [5 empty] | 0.447 |  | 0.004 | 0.011 | 0 | 0.034 | 0.0043 | 0.0027 | 0.0003 | 0.001 | NULL | NULL | NULL | 8 | 0 | 0 | 0 | 0 | 40 | 0 | 0 | 0 | 0 | 0 | 0 | 60 | 0 | 1470 | 88 | 20
7A05669 | 低合金 | HRB400B | 1672 | 0.00085 |  | 0.0003 |  | 0 | 76300 | [5 empty] | 0.468 |  | 0.007 | 0.012 | 0 | 0.035 | 0.0051 | 0.0032 | 0.0021 | 0.001 | NULL | NULL | NULL | 7 | 0 | 0 | 0 | 0 | 40 | 0 | 0 | 0 | 200 | 0 | 0 | 68 | 0 | 1200 | 88 | 20
7A05668 | 低合金 | HRB400B | 1645 | 0.00048 |  | 0.00026 |  | 0.002 | 71500 | [5 empty] | 0.456 |  | 0.007 | 0.015 | 0 | 0.036 | 0.0056 | 0.0035 | 0.0017 | 0.001 | NULL | NULL | NULL | 7 | 0 | 0 | 0 | 0 | 40 | 50 | 0 | 0 | 200 | 0 | 0 | 90 | 0 | 1220 | 88 | 0
7A05667 | 低合金 | HRB400B | 1667 | 0.00068 |  | 0.00024 |  | 0.002 | 71200 | [5 empty] | 0.471 |  | 0.008 | 0.017 | 0 | 0.036 | 0.0054 | 0.0034 | 0.0024 | 0.001 | NULL | NULL | NULL | 8 | 0 | 0 | 0 | 0 | 41 | 25 | 0 | 0 | 200 | 0 | 0 | 90 | 0 | 1290 | 88 | 0
7A05666 | 低合金 | HRB400B | 1653 | 0.00072 |  | 0.0003 |  | 0.002 | 75550 | [5 empty] | 0.474 |  | 0.006 | 0.015 | 0 | 0.035 | 0.0052 | 0.0033 | 0.002 | 0.001 | NULL | NULL | NULL | 7 | 0 | 0 | 0 | 0 | 40 | 0 | 25 | 0 | 250 | 0 | 0 | 80 | 0 | 1220 | 88 | 0
7A05665 | 低合金 | HRB400B | 1640 | 0.00096 |  | 0.00028 |  | 0 | 73550 | [5 empty] | 0.458 |  | 0.006 | 0.016 | 0 | 0.035 | 0.0047 | 0.0029 | 0.0008 | 0.001 | NULL | NULL | NULL | 0 | 0 | 0 | 0 | 0 | 48 | 0 | 0 | 0 | 250 | 0 | 0 | 60 | 0 | 1220 | 88 | 20
7A05664 | 低合金 | HRB400B | 1642 | 0.00044 |  | 0.00033 |  | 0.003 | 72350 | [5 empty] | 0.469 |  | 0.008 | 0.016 | 0 | 0.036 | 0.0049 | 0.0031 | 0.0001 | 0.001 | NULL | NULL | NULL | 0 | 0 | 0 | 0 | 0 | 52 | 0 | 50 | 0 | 200 | 0 | 0 | 110 | 0 | 1280 | 88 | 0
7A05663 | 低合金 | HRB400B | 1660 | 0.00092 |  | 0.00023 |  | 0.003 | 77900 | [5 empty] | 0.472 |  | 0.008 | 0.016 | 0 | 0.037 | 0.005 | 0.0031 | 0.0004 | 0.001 | NULL | NULL | NULL | 0 | 0 | 0 | 0 | 0 | 50 | 0 | 0 | 0 | 200 | 0 | 0 | 60 | 0 | 1270 | 88 | 20
7A05662 | 低合金 | HRB400B | 1656 | 0.00069 |  | 0.00026 |  | 0.002 | 73200 | [5 empty] | 0.458 |  | 0.008 | 0.015 | 0 | 0.034 | 0.0054 | 0.0034 | 0.0023 | 0.001 | NULL | NULL | NULL | 8 | 0 | 0 | 0 | 0 | 40 | 0 | 0 | 0 | 250 | 0 | 0 | 95 | 0 | 1280 | 88 | 20
7A05661 | 低合金 | HRB400B | 1650 | 0.00088 |  | 0.00035 |  | 0 | 76550 | [5 empty] | 0.47 |  | 0.007 | 0.017 | 0 | 0.033 | 0.005 | 0.0032 | 0.0016 | 0.001 | NULL | NULL | NULL | 8 | 0 | 0 | 0 | 0 | 40 | 0 | 0 | 0 | 250 | 0 | 0 | 60 | 0 | 1250 | 88 | 20
7A05660 | 低合金 | HRB400B | 1668 | 0.00051 |  | 0.0003 |  | 0.002 | 75750 | [5 empty] | 0.476 |  | 0.008 | 0.018 | 0 | 0.034 | 0.0212 | 0.0139 | 0.0011 | 0.001 | NULL | NULL | NULL | 6 | 0 | 0 | 0 | 0 | 40 | 50 | 0 | 0 | 0 | 0 | 0 | 95 | 0 | 1500 | 88 | 0
7A05659 | 低合金 | HRB400B | 1656 | 0.00052 |  | 0.00034 |  | 0.002 | 68700 | [5 empty] | 0.474 |  | 0.007 | 0.017 | 0 | 0.032 | 0.0047 | 0.0029 | 0.0036 | 0.001 | NULL | NULL | NULL | 7 | 0 | 0 | 0 | 0 | 40 | 25 | 0 | 0 | 0 | 0 | 0 | 85 | 0 | 1450 | 0 | 0
7A05658 | 低合金 | HRB400B | 1679 | 0.00123 |  | 0.0002 |  | 0 | 74850 | [5 empty] | 0.462 |  | 0.006 | 0.014 | 0 | 0.033 | 0.0053 | 0.0033 | 0.0004 | 0.001 | NULL | NULL | NULL | 7 | 0 | 0 | 0 | 0 | 40 | 0 | 0 | 0 | 0 | 0 | 0 | 25 | 0 | 1400 | 0 | 20
7A05657 | 低合金 | HRB400B | 1661 | 0.00111 |  | 0.00025 |  | 0.003 | 68850 | [5 empty] | 0.472 |  | 0.005 | 0.012 | NULL | 0.033 | 0.0035 | 0.0013 | 0.0028 | 0 | NULL | NULL | NULL | 7 | 0 | 0 | 0 | 0 | 40 | 0 | 0 | 0 | 0 | 0 | 0 | 34 | 0 | 1420 | 0 | 20
7A05656 | 低合金 | HRB400B | 1669 | 0.00107 |  | 0.00026 |  | 0.003 | 69950 | [5 empty] | 0.464 |  | 0.006 | 0.017 | NULL | 0.033 | 0.0037 | 0.0015 | 0.0025 | 0 | NULL | NULL | NULL | 7 | 0 | 0 | 0 | 0 | 40 | 0 | 0 | 0 | 0 | 0 | 0 | 40 | 0 | 1450 | 0 | 20
7A05655 | 低合金 | HRB400B | 1661 | 0.00048 |  | 0.00024 |  | 0.003 | 74500 | [5 empty] | 0.465 |  | 0.008 | 0.017 | NULL | 0.033 | 0.0034 | 0.0012 | 0.0029 | 0 | NULL | NULL | NULL | 7 | 0 | 0 | 0 | 0 | 40 | 25 | 0 | 0 | 0 | 0 | 0 | 80 | 0 | 1400 | 0 | 0
7A05654 | 低合金 | HRB400B | 1700 | 0.00066 |  | 0.00022 |  | 0.003 | 71150 | [5 empty] | 0.466 |  | 0.004 | 0.013 | NULL | 0.032 | 0.0035 | 0.0013 | 0.0035 | 0 | NULL | NULL | NULL | 7 | 0 | 0 | 0 | 0 | 40 | 25 | 0 | 0 | 0 | 0 | 0 | 80 | 0 | 1420 | 0 | 0
7A05653 | 低合金 | HRB400B | 1677 | 0.00067 |  | 0.00024 |  | 0.003 | 72450 | [5 empty] | 0.459 |  | 0.004 | 0.012 | NULL | 0.032 | 0.0036 | 0.0014 | 0.0024 | 0 | NULL | NULL | NULL | 7 | 0 | 0 | 0 | 0 | 40 | 25 | 0 | 0 | 0 | 0 | 0 | 68 | 0 | 1420 | 132 | 0
7A05652 | 低合金 | HRB400B | 1646 | 0.0008 |  | 0.00023 |  | 0.003 | 74350 | [5 empty] | 0.458 |  | 0.004 | 0.015 | NULL | 0.035 | 0.0035 | 0.0013 | 0.0026 | 0 | NULL | NULL | NULL | 6 | 0 | 0 | 0 | 0 | 40 | 0 | 0 | 0 | 0 | 0 | 0 | 55 | 0 | 1350 | 132 | 20
7A05651 | 低合金 | HRB400B | 1669 | 0.00072 |  | 0.00021 |  | 0.003 | 69000 | [5 empty] | 0.469 |  | 0.006 | 0.018 | NULL | 0.034 | 0.0036 | 0.0014 | 0.0026 | 0 | NULL | NULL | NULL | 7 | 0 | 0 | 0 | 0 | 40 | 25 | 0 | 0 | 0 | 0 | 0 | 66 | 0 | 1420 | 132 | 0
7A05650 | 低合金 | HRB400B | 1662 | 0.00081 |  | 0.00025 |  | 0.003 | 71200 | [5 empty] | 0.464 |  | 0.007 | 0.017 | NULL | 0.032 | 0.0041 | 0.0019 | 0.0029 | 0 | NULL | NULL | NULL | 7 | 0 | 0 | 0 | 0 | 41 | 0 | 0 | 0 | 0 | 0 | 0 | 68 | 0 | 1450 | 132 | 20
7A05649 | 低合金 | HRB400B | 1726 | 0.00041 |  | 0.00022 |  | 0.003 | 74500 | [5 empty] | 0.475 |  | 0.005 | 0.014 | NULL | 0.037 | 0.0038 | 0.0016 | 0.0025 | 0 | NULL | NULL | NULL | 47 | 0 | 0 | 0 | 0 | 0 | 50 | 0 | 0 | 0 | 0 | 0 | 92 | 0 | 1550 | 132 | 0
7A05648 | 低合金 | HRB400D | 1648 | 0.00067 |  | 0.00033 |  | 0.003 | 73400 | [5 empty] | 0.475 |  | 0.004 | 0.013 | NULL | 0.031 | 0.0035 | 0.0013 | 0.0025 | 0 | NULL | NULL | NULL | 13 | 0 | 0 | 0 | 0 | 30 | 25 | 0 | 0 | 0 | 0 | 0 | 68 | 0 | 1440 | 132 | 0
7A05647 | 低合金 | HRB400D | 1666 | 0.00088 |  | 0.0003 |  | 0.002 | 71050 | [5 empty] | 0.472 |  | 0.004 | 0.013 | NULL | 0.031 | 0.0036 | 0.0014 | 0.0015 | 0 | NULL | NULL | NULL | 13 | 0 | 0 | 0 | 0 | 30 | 25 | 0 | 0 | 0 | 0 | 0 | 70 | 0 | 1490 | 132 | 0
7A05646 | 低合金 | HRB400D | 1695 | 0.0008 |  | 0.00031 |  | 0.003 | 72900 | [5 empty] | 0.489 |  | 0.004 | 0.011 | NULL | 0.032 | 0.0034 | 0.0013 | 0.0015 | 0 | NULL | NULL | NULL | 13 | 0 | 0 | 0 | 0 | 30 | 25 | 0 | 0 | 0 | 0 | 0 | 80 | 0 | 1490 | 132 | 0
7A05645 | 低合金 | HRB400D | 1684 | 0.00078 |  | 0.00043 |  | 0.002 | 72400 | [5 empty] | 0.451 |  | 0.005 | 0.012 | NULL | 0.029 | 0.0046 | 0.0023 | 0.0017 | 0 | NULL | NULL | NULL | 13 | 0 | 0 | 0 | 0 | 29 | 50 | 0 | 0 | 0 | 0 | 0 | 85 | 0 | 1490 | 132 | 0
7A05644 | 低合金 | HRB400D | 1650 | 0.00088 |  | 0.00035 |  | 0 | 72950 | [5 empty] | 0.47 |  | 0.006 | 0.013 | NULL | 0.031 | 0.0036 | 0.0014 | 0.0019 | 0 | NULL | NULL | NULL | 14 | 0 | 0 | 0 | 0 | 30 | 25 | 0 | 0 | 0 | 0 | 0 | 82 | 0 | 1570 | 132 | 0
7A05643 | 低合金 | HRB400D | 1651 | 0.00072 |  | 0.00036 |  | 0.002 | 74100 | [5 empty] | 0.463 |  | 0.005 | 0.012 | NULL | 0.032 | 0.0051 | 0.0029 | 0.002 | 0 | NULL | NULL | NULL | 14 | 0 | 0 | 0 | 0 | 30 | 25 | 0 | 0 | 0 | 0 | 0 | 68 | 0 | 1510 | 132 | 0
7A05642 | 低合金 | HRB400D | 1672 | 0.00072 |  | 0.00033 |  | 0.002 | 73050 | [5 empty] | 0.469 |  | 0.005 | 0.012 | NULL | 0.029 | 0.0041 | 0.0019 | 0.0019 | 0 | NULL | NULL | NULL | 13 | 0 | 0 | 0 | 0 | 29 | 25 | 0 | 0 | 0 | 0 | 0 | 68 | 0 | 1520 | 132 | 0
7A05641 | 低合金 | HRB400D | 1643 | 0.00073 |  | 0.00033 |  | 0 | 73400 | [5 empty] | 0.472 |  | 0.004 | 0.012 | NULL | 0.029 | 0.0038 | 0.0016 | 0.002 | 0 | NULL | NULL | NULL | 13 | 0 | 0 | 29 | 0 | 29 | 25 | 0 | 0 | 0 | 0 | 0 | 68 | 0 | 1540 | 132 | 0
7A05640 | 低合金 | HRB400B | 1675 | 0.00068 |  | 0.00027 |  | 0.002 | 74550 | [5 empty] | 0.469 |  | 0.004 | 0.011 | NULL | 0.031 | 0.0036 | 0.0014 | 0.0021 | 0 | NULL | NULL | NULL | 13 | 0 | 0 | 30 | 0 | 0 | 25 | 0 | 0 | 0 | 0 | 0 | 54 | 0 | 1460 | 132 | 0
7A05639 | 低合金 | HRB400D | 1648 | 0.00045 |  | 0.00042 |  | 0.002 | 71200 | [5 empty] | 0.472 |  | 0.004 | 0.011 | NULL | 0.031 | 0.0035 | 0.0013 | 0.0022 | 0 | NULL | NULL | NULL | 13 | 0 | 0 | 30 | 0 | 0 | 50 | 0 | 0 | 0 | 0 | 0 | 85 | 0 | 1560 | 132 | 0
7A05638 | 低合金 | HRB400D | 1663 | 0.00041 |  | 0.00032 |  | 0.002 | 75500 | [5 empty] | 0.46 |  | 0.004 | 0.012 | NULL | 0.031 | 0.0035 | 0.0013 | 0.0022 | 0 | NULL | NULL | NULL | 13 | 0 | 0 | 30 | 0 | 0 | 50 | 0 | 0 | 0 | 0 | 0 | 85 | 0 | 1500 | 132 | 0
7A05637 | 低合金 | HRB400D | 1666 | 0.00073 |  | 0.00027 |  | 0.004 | 73950 | [5 empty] | 0.482 |  | 0.004 | 0.01 | NULL | 0.034 | 0.1733 | 0.1385 | 0.0033 | 0 | NULL | NULL | NULL | 13 | 0 | 0 | 0 | 0 | 30 | 0 | 25 | 0 | 0 | 0 | 0 | 85 | 0 | 1500 | 88 | 0
7A05636 | 低合金 | HRB400D | 1664 | 0.00064 |  | 0.00035 |  | 0.002 | 73300 | [5 empty] | 0.46 |  | 0.004 | 0.011 | NULL | 0.032 | 0.0038 | 0.0016 | 0.0022 | 0 | NULL | NULL | NULL | 12 | 0 | 0 | 0 | 0 | 30 | 25 | 0 | 0 | 0 | 0 | 0 | 95 | 0 | 1510 | 88 | 0
7A05635 | 低合金 | HRB400D | 1640 | 0.00066 |  | 0.00036 |  | 0.002 | 74700 | [5 empty] | 0.46 |  | 0.004 | 0.011 | NULL | 0.032 | 0.0035 | 0.0013 | 0.0018 | 0 | NULL | NULL | NULL | 12 | 0 | 0 | 0 | 0 | 30 | 25 | 0 | 0 | 0 | 0 | 0 | 85 | 0 | 1520 | 88 | 0
7A05634 | 低合金 | HRB400D | 1659 | 0.00066 |  | 0.00032 |  | 0.002 | 75350 | [5 empty] | 0.456 |  | 0.004 | 0.011 | NULL | 0.032 | 0.0044 | 0.0022 | 0.0019 | 0 | NULL | NULL | NULL | 12 | 0 | 0 | 0 | 0 | 30 | 25 | 0 | 0 | 0 | 0 | 0 | 75 | 0 | 1510 | 88 | 0
7A05633 | 低合金 | HRB400B | 1653 | 0.00058 |  | 0.00036 |  | 0.002 | 72800 | [5 empty] | 0.456 |  | 0.004 | 0.011 | NULL | 0.034 | 0.0048 | 0.0026 | 0.0019 | 0 | NULL | NULL | NULL | 15 | 0 | 0 | 0 | 0 | 30 | 25 | 0 | 0 | 0 | 0 | 0 | 85 | 0 | 1520 | 88 | 0
7A05632 | 低合金 | HRB400B | 1681 | 0.00068 |  | 0.00029 |  | 0.001 | 64200 | [5 empty] | 0.467 |  | 0.004 | 0.011 | NULL | 0.034 | 0.0044 | 0.0022 | 0.0012 | 0 | NULL | NULL | NULL | 15 | 0 | 0 | 0 | 0 | 30 | 25 | 0 | 0 | 0 | 0 | 0 | 95 | 0 | 1500 | 88 | 0
7A05631 | 低合金 | HRB400B | 1670 | 0.00059 |  | 0.00032 |  | 0.001 | 73100 | [5 empty] | 0.451 |  | 0.004 | 0.011 | NULL | 0.032 | 0.0037 | 0.0015 | 0.0017 | 0 | NULL | NULL | NULL | 15 | 0 | 0 | 0 | 0 | 30 | 50 | 0 | 0 | 0 | 0 | 0 | 85 | 0 | 1530 | 88 | 0
7A05630 | 低合金 | HRB400B | 1676 | 0.00066 |  | 0.00036 |  | 0.001 | 75600 | [5 empty] | 0.464 |  | 0.005 | 0.01 | NULL | 0.033 | 0.0053 | 0.0031 | 0.0018 | 0 | NULL | NULL | NULL | 15 | 0 | 0 | 0 | 0 | 30 | 50 | 0 | 0 | 0 | 0 | 0 | 85 | 0 | 1520 | 88 | 0
7A05629 | 低合金 | HRB400B | 1672 | 0.0003 |  | 0.00031 |  | 0.001 | 73950 | [5 empty] | 0.479 |  | 0.004 | 0.01 | NULL | 0.035 | 0.0036 | 0.0014 | 0.0022 | 0 | NULL | NULL | NULL | 15 | 0 | 0 | 0 | 0 | 30 | 50 | 0 | 0 | 0 | 0 | 0 | 110 | 0 | 1530 | 88 | 0
7A05628 | 低合金 | HRB400B | 1684 | 0.00052 |  | 0.00034 |  | 0.001 | 71650 | [5 empty] | 0.465 |  | 0.005 | 0.011 | NULL | 0.035 | 0.0058 | 0.0035 | 0.0018 | 0 | NULL | NULL | NULL | 15 | 0 | 0 | 0 | 0 | 32 | 50 | 0 | 0 | 0 | 0 | 0 | 95 | 0 | 1510 | 88 | 0
7A05627 | 低合金 | HRB400B | 1656 | 0.0006 |  | 0.00036 |  | 0.002 | 72800 | [5 empty] | 0.461 |  | 0.004 | 0.009 | NULL | 0.033 | 0.0038 | 0.0016 | 0.0014 | 0 | NULL | NULL | NULL | 15 | 0 | 0 | 0 | 0 | 32 | 25 | 0 | 0 | 0 | 0 | 0 | 75 | 0 | 1500 | 88 | 0
7A05626 | 低合金 | HRB400D | 1686 | 0.0005 |  | 0.00035 |  | 0.002 | 74100 | [5 empty] | 0.451 |  | 0.004 | 0.01 | NULL | 0.031 | 0.0045 | 0.0023 | 0.0021 | 0 | NULL | NULL | NULL | 12 | 0 | 0 | 0 | 0 | 30 | 50 | 0 | 0 | 0 | 0 | 0 | 95 | 0 | 1510 | 88 | 0
7A05625 | 低合金 | HRB400D | 1683 | 0.00058 |  | 0.00039 |  | 0.002 | 74700 | [5 empty] | 0.469 |  | 0.004 | 0.009 | NULL | 0.031 | 0.0044 | 0.0021 | 0.002 | 0 | NULL | NULL | NULL | 12 | 0 | 0 | 0 | 0 | 30 | 0 | 25 | 0 | 0 | 0 | 0 | 85 | 0 | 1510 | 88 | 0
7A05624 | 低合金 | HRB400D | 1693 | 0.00061 |  | 0.00035 |  | 0.002 | 75400 | [5 empty] | 0.468 |  | 0.004 | 0.01 | NULL | 0.031 | 0.0038 | 0.0016 | 0.0024 | 0 | NULL | NULL | NULL | 12 | 0 | 0 | 0 | 0 | 30 | 0 | 25 | 0 | 0 | 0 | 0 | 85 | 0 | 1500 | 88 | 0
7A05623 | 低合金 | HRB400D | 1674 | 0.00073 |  | 0.00028 |  | 0.002 | 71700 | [5 empty] | 0.469 |  | 0.002 | 0.009 | NULL | 0.031 | 0.0059 | 0.0036 | 0.0023 | 0 | NULL | NULL | NULL | 12 | 0 | 0 | 0 | 0 | 30 | 0 | 25 | 0 | 0 | 0 | 0 | 75 | 0 | 1500 | 88 | 0
7A05622 | 低合金 | HRB400D | 1658 | 0.00025 |  | 0.0004 |  | 0.002 | 70800 | [5 empty] | 0.461 |  | 0.005 | 0.015 | NULL | 0.03 | 0.0047 | 0.0024 | 0.0024 | 0 | NULL | NULL | NULL | 12 | 0 | 0 | 0 | 0 | 30 | 0 | 50 | 0 | 0 | 0 | 0 | 119 | 0 | 1550 | 88 | 0
7A05621 | 低合金 | HRB400D | 1656 | 0.00053 |  | 0.00036 |  | 0.002 | 74050 | [5 empty] | 0.46 |  | 0.005 | 0.014 | NULL | 0.031 | 0.0042 | 0.002 | 0.0027 | 0 | NULL | NULL | NULL | 12 | 0 | 0 | 0 | 0 | 28 | 25 | 0 | 0 | 0 | 0 | 0 | 85 | 0 | 1450 | 88 | 0
7A05620 | 低合金 | HRB400D | 1657 | 0.00026 |  | 0.00035 |  | 0 | 73700 | [5 empty] | 0.475 |  | 0.004 | 0.013 | NULL | 0.031 | 0.0039 | 0.0017 | 0.0024 | 0 | NULL | NULL | NULL | 12 | 0 | 0 | 0 | 0 | 30 | 50 | 0 | 0 | 0 | 0 | 0 | 85 | 0 | 1413 | 88 | 0
7A05619 | 低合金 | HRB400D | 1674 | 0.00086 |  | 0.00037 |  | 0.002 | 73700 | [5 empty] | 0.464 |  | 0.004 | 0.012 | NULL | 0.03 | 0.0034 | 0.0012 | 0.0021 | 0 | NULL | NULL | NULL | 12 | 0 | 0 | 0 | 0 | 28 | 25 | 0 | 0 | 0 | 0 | 0 | 68 | 0 | 1476 | 88 | 0
7A05618 | 低合金 | HRB400B | 1672 | 0.00075 |  | 0.00028 |  | 0.002 | 71500 | [5 empty] | 0.447 |  | 0.004 | 0.013 | NULL | 0.033 | 0.0046 | 0.0023 | 0.0015 | 0 | NULL | NULL | NULL | 6 | 0 | 0 | 0 | 0 | 40 | 25 | 0 | 0 | 0 | 0 | 0 | 68 | 0 | 1415 | 88 | 0
7A05617 | 低合金 | HRB400B | 1648 | 0.00067 |  | 0.00031 |  | 0 | 74500 | [5 empty] | 0.458 |  | 0.006 | 0.016 | NULL | 0.033 | 0.0036 | 0.0014 | 0.0023 | 0 | NULL | NULL | NULL | 6 | 0 | 0 | 0 | 0 | 40 | 25 | 0 | 0 | 0 | 0 | 0 | 68 | 0 | 1370 | 88 | 0
7A05616 | 低合金 | HRB400B | 1651 | 0.00066 |  | 0.00036 |  | 0.003 | 71050 | [5 empty] | 0.459 |  | 0.008 | 0.02 | NULL | 0.034 | 0.0045 | 0.0022 | 0.0021 | 0 | NULL | NULL | NULL | 6 | 0 | 0 | 0 | 0 | 40 | 25 | 0 | 0 | 0 | 0 | 0 | 85 | 0 | 1415 | 88 | 0
7A05615 | 低合金 | HRB400B | 1651 | 0.00083 |  | 0.00024 |  | 0.003 | 73200 | [5 empty] | 0.467 |  | 0.005 | 0.013 | NULL | 0.034 | 0.0037 | 0.0015 | 0.0026 | 0 | NULL | NULL | NULL | 6 | 0 | 0 | 0 | 0 | 40 | 0 | 0 | 0 | 0 | 0 | 0 | 68 | 0 | 1464 | 88 | 20
7A05614 | 低合金 | HRB400B | 1663 | 0.00095 |  | 0.00037 |  | 0.003 | 71650 | [5 empty] | 0.45 |  | 0.005 | 0.013 | NULL | 0.034 | 0.0039 | 0.0017 | 0.002 | 0 | NULL | NULL | NULL | 6 | 0 | 0 | 0 | 0 | 40 | 0 | 0 | 0 | 0 | 0 | 0 | 51 | 0 | 1448 | 88 | 20
7A05613 | 低合金 | HRB400B | 1666 | 0.00073 |  | 0.00033 |  | 0.004 | 72550 | [5 empty] | 0.469 |  | 0.008 | 0.019 | NULL | 0.034 | 0.0036 | 0.0014 | 0.002 | 0 | NULL | NULL | NULL | 6 | 0 | 0 | 0 | 0 | 40 | 25 | 0 | 0 | 0 | 0 | 0 | 85 | 0 | 1414 | 88 | 0
7A05612 | 低合金 | HRB400B | 1650 | 0.00061 |  | 0.00025 |  | 0.003 | 71300 | [5 empty] | 0.45 |  | 0.002 | 0.008 | NULL | 0.034 | 0.0086 | 0.0062 | 0.0008 | 0 | NULL | NULL | NULL | 42 | 0 | 0 | 0 | 0 | 0 | 25 | 0 | 0 | 0 | 0 | 0 | 85 | 0 | 1331 | 88 | 0
7A05611 | 低合金 | HRB400D | 1648 | 0.00093 |  | 0.00034 |  | 0.003 | 68500 | [5 empty] | 0.474 |  | 0.005 | 0.012 | NULL | 0.031 | 0.0038 | 0.0016 | 0.0026 | 0 | NULL | NULL | NULL | 14 | 0 | 0 | 0 | 0 | 30 | 0 | 0 | 0 | 0 | 0 | 0 | 51 | 0 | 1475 | 88 | 20
7A05610 | 低合金 | HRB400D | 1693 | 0.00075 |  | 0.00026 |  | 0.003 | 74800 | [5 empty] | 0.469 |  | 0.007 | 0.016 | NULL | 0.031 | 0.0034 | 0.0013 | 0.0017 | 0 | NULL | NULL | NULL | 12 | 0 | 0 | 0 | 0 | 28 | 25 | 0 | 0 | 0 | 0 | 0 | 68 | 0 | 1395 | 88 | 0
7A05609 | 低合金 | HRB400B | 1681 | 0.00094 |  | 0.00034 |  | 0.003 | 69550 | [5 empty] | 0.466 |  | 0.004 | 0.009 | NULL | 0.035 | 0.0038 | 0.0016 | 0.0017 | 0 | NULL | NULL | NULL | 42 | 0 | 0 | 0 | 0 | 0 | 0 | 0 | 0 | 0 | 0 | 0 | 51 | 0 | 1304 | 88 | 20
7A05608 | 低合金 | HRB400B | 1683 | 0.00094 |  | 0.0002 |  | 0.003 | 67700 | [5 empty] | 0.466 |  | 0.008 | 0.021 | NULL | 0.035 | 0.0036 | 0.0014 | 0.003 | 0 | NULL | NULL | NULL | 6 | 0 | 0 | 0 | 0 | 38 | 0 | 0 | 0 | 0 | 0 | 0 | 51 | 0 | 1359 | 88 | 20
7A05607 | 低合金 | HRB400B | 1682 | 0.00101 |  | 0.00037 |  | 0 | 68700 | [5 empty] | 0.444 |  | 0.005 | 0.012 | NULL | 0.033 | 0.0036 | 0.0014 | 0.0019 | 0 | NULL | NULL | NULL | 6 | 0 | 0 | 0 | 0 | 40 | 0 | 0 | 0 | 0 | 0 | 0 | 51 | 0 | 1393 | 88 | 20
7A05606 | 低合金 | HRB400B | 1675 | 0.00072 |  | 0.00037 |  | 0.002 | 71550 | [5 empty] | 0.461 |  | 0.008 | 0.02 | NULL | 0.034 | 0.0067 | 0.0043 | 0.003 | 0 | NULL | NULL | NULL | 6 | 0 | 0 | 0 | 0 | 40 | 25 | 0 | 0 | 0 | 0 | 0 | 85 | 0 | 1419 | 88 | 0
7A05605 | 低合金 | HRB400D | 1672 | 0.00013 |  | 0.0003 |  | 0.002 | 73250 | [5 empty] | 0.471 |  | 0.007 | 0.021 | NULL | 0.031 | 0.0038 | 0.0016 | 0.002 | 0 | NULL | NULL | NULL | 13 | 0 | 0 | 0 | 0 | 30 | 50 | 0 | 0 | 0 | 0 | 0 | 95 | 0 | 1420 | 132 | 0
7A05604 | 低合金 | HRB400D | 1665 | 0.00037 |  | 0.00034 |  | 0 | 71950 | [5 empty] | 0.479 |  | 0.006 | 0.017 | NULL | 0.033 | 0.0037 | 0.0015 | 0.0022 | 0 | NULL | NULL | NULL | 13 | 0 | 0 | 0 | 0 | 30 | 50 | 0 | 0 | 0 | 0 | 0 | 90 | 0 | 1500 | 132 | 0
7A05603 | 低合金 | HRB400D | 1717 | 0.00021 |  | 0.00027 |  | 0.001 | 70550 | [5 empty] | 0.475 |  | 0.007 | 0.023 | NULL | 0.033 | 0.0037 | 0.0015 | 0.0022 | 0 | NULL | NULL | NULL | 40 | 0 | 0 | 0 | 0 | 0 | 50 | 0 | 0 | 0 | 0 | 0 | 95 | 0 | 1500 | 132 | 0
7A05602 | 低合金 | HRB400B | 1659 | 0.00075 |  | 0.00027 |  | 0.001 | 72700 | [5 empty] | 0.466 |  | 0.007 | 0.022 | NULL | 0.035 | 0.0037 | 0.0015 | 0.0019 | 0 | NULL | NULL | NULL | 7 | 0 | 0 | 0 | 0 | 40 | 25 | 0 | 0 | 0 | 0 | 0 | 66 | 0 | 1450 | 132 | 0
7A05601 | 低合金 | HRB400B | 1632 | 0.00028 |  | 0.00031 |  | 0.001 | 70500 | [5 empty] | 0.465 |  | 0.007 | 0.019 | 0 | 0.035 | 0.0045 | 0.0022 | 0.0023 | 0 | NULL | NULL | 0 | 7 | 0 | 0 | 0 | 0 | 40 | 50 | 0 | 0 | 0 | 0 | 0 | 90 | 0 | 1420 | 132 | 0
7A05600 | 低合金 | HRB400D | 1654 | 0.00047 |  | 0.00034 |  | 0.001 | 70100 | [5 empty] | 0.475 |  | 0.006 | 0.019 | NULL | 0.032 | 0.0044 | 0.0021 | 0.0025 | 0 | NULL | NULL | NULL | 13 | 0 | 0 | 0 | 0 | 30 | 50 | 0 | 0 | 0 | 0 | 0 | 82 | 0 | 1400 | 132 | 0
7A05599 | 低合金 | HRB400D | 1651 | 0.0006 |  | 0.00034 |  | 0.001 | 69850 | [5 empty] | 0.466 |  | 0.008 | 0.021 | NULL | 0.032 | 0.0043 | 0.002 | 0.002 | 0 | NULL | NULL | NULL | 7 | 0 | 0 | 0 | 0 | 30 | 25 | 0 | 0 | 0 | 0 | 0 | 75 | 0 | 1450 | 132 | 0
7A05598 | 低合金 | HRB400D | 1679 | 0.00023 |  | 0.00031 |  | 0.001 | 72800 | [5 empty] | 0.451 |  | 0.008 | 0.022 | NULL | 0.032 | 0.0046 | 0.0024 | 0.0026 | 0 | NULL | NULL | NULL | 13 | 0 | 0 | 0 | 0 | 30 | 50 | 0 | 0 | 0 | 0 | 0 | 90 | 0 | 1520 | 132 | 0
7A05597 | 低合金 | HRB400D | 1635 | 0.00046 |  | 0.00037 |  | 0.001 | 70750 | [5 empty] | 0.476 |  | 0.008 | 0.021 | NULL | 0.032 | 0.0038 | 0.0016 | 0.0028 | 0 | NULL | NULL | NULL | 13 | 0 | 0 | 0 | 0 | 30 | 50 | 0 | 0 | 0 | 0 | 0 | 85 | 0 | 1490 | 132 | 0
7A05596 | 低合金 | HRB400D | 1689 | 0.00067 |  | 0.00034 |  | 0.001 | 72000 | [5 empty] | 0.476 |  | 0.006 | 0.015 | NULL | 0.033 | 0.0041 | 0.0019 | 0.002 | 0 | NULL | NULL | NULL | 12 | 0 | 0 | 0 | 0 | 39 | 25 | 0 | 0 | 0 | 0 | 0 | 60 | 0 | 1370 | 132 | 0
7A05595 | 低合金 | HRB400D | 1694 | 0.00031 |  | 0.00032 |  | 0 | 68100 | [5 empty] | 0.466 |  | 0.006 | 0.015 | NULL | 0.032 | 0.0034 | 0.0012 | 0.0027 | 0 | NULL | NULL | NULL | 13 | 0 | 0 | 0 | 0 | 30 | 50 | 0 | 0 | 0 | 0 | 0 | 90 | 0 | 1510 | 132 | 0
7A05594 | 低合金 | HRB400D | 1694 | 0.00063 |  | 0.00037 |  | 0.002 | 72850 | [5 empty] | 0.479 |  | 0.006 | 0.016 | NULL | 0.033 | 0.0038 | 0.0016 | 0.0017 | 0 | NULL | NULL | NULL | 13 | 0 | 0 | 0 | 0 | 39 | 25 | 0 | 0 | 0 | 0 | 0 | 70 | 0 | 1480 | 132 | 0
7A05593 | 低合金 | HRB400D | 1678 | 0.00035 |  | 0.00033 |  | 0 | 72150 | [5 empty] | 0.464 |  | 0.005 | 0.014 | NULL | 0.033 | 0.0036 | 0.0014 | 0.0025 | 0 | NULL | NULL | NULL | 13 | 0 | 0 | 0 | 0 | 29 | 50 | 0 | 0 | 0 | 0 | 0 | 90 | 0 | 1480 | 132 | 0
7A05592 | 低合金 | HRB400D | 1677 | 0.00019 |  | 0.00036 |  | 0.001 | 71450 | [5 empty] | 0.465 |  | 0.006 | 0.015 | NULL | 0.032 | 0.0037 | 0.0015 | 0.0016 | 0 | NULL | NULL | NULL | 13 | 0 | 0 | 0 | 0 | 29 | 50 | 0 | 0 | 0 | 0 | 0 | 92 | 0 | 1470 | 132 | 0
7A05591 | 低合金 | HRB400D | 1692 | 0.0006 |  | 0.00028 |  | 0 | 69400 | [5 empty] | 0.475 |  | 0.006 | 0.013 | NULL | 0.032 | 0.0036 | 0.0014 | 0.0018 | 0 | NULL | NULL | NULL | 13 | 0 | 0 | 0 | 0 | 28 | 25 | 0 | 0 | 0 | 0 | 0 | 66 | 0 | 1400 | 132 | 0
7A05590 | 低合金 | HRB400D | 1699 | 0.00043 |  | 0.00025 |  | 0 | 68250 | [5 empty] | 0.469 |  | 0.006 | 0.018 | NULL | 0.031 | 0.0038 | 0.0016 | 0.0019 | 0 | NULL | NULL | NULL | 12 | 0 | 0 | 0 | 0 | 28 | 50 | 0 | 0 | 0 | 0 | 0 | 85 | 0 | 1420 | 132 | 0
7A05589 | 低合金 | HRB400D | 1664 | 0.00079 |  | 0.00034 |  | 0.002 | 69100 | [5 empty] | 0.46 |  | 0.006 | 0.013 | NULL | 0.03 | 0.0037 | 0.0015 | 0.0022 | 0 | NULL | NULL | NULL | 13 | 0 | 0 | 0 | 0 | 28 | 25 | 0 | 0 | 0 | 0 | 0 | 68 | 0 | 1490 | 132 | 0
7A05588 | 低合金 | HRB400D | 1677 | 0.00044 |  | 0.00042 |  | 0.002 | 71450 | [5 empty] | 0.478 |  | 0.006 | 0.014 | NULL | 0.031 | 0.0039 | 0.0017 | 0.0021 | 0 | NULL | NULL | NULL | 13 | 0 | 0 | 0 | 0 | 29 | 50 | 0 | 0 | 0 | 0 | 0 | 85 | 0 | 1550 | 132 | 0
7A05587 | 低合金 | HRB400D | 1650 | 0 |  | 0 |  | 0 | 72100 | [5 empty] | 0.471 |  | 0.005 | 0.011 | NULL | 0.03 | 0.0036 | 0.0014 | 0.0019 | 0 | NULL | NULL | NULL | 13 | 0 | 0 | 0 | 0 | 29 | 25 | 0 | 0 | 0 | 0 | 0 | 68 | 0 | 1510 | 132 | 0
7A05586 | 低合金 | HRB400D | 1653 | 0.00062 |  | 0.00034 |  | 0 | 72100 | [5 empty] | 0.467 |  | 0.005 | 0.014 | NULL | 0.031 | 0.0055 | 0.0032 | 0.0021 | 0 | NULL | NULL | NULL | 13 | 0 | 0 | 0 | 0 | 28 | 25 | 0 | 0 | 0 | 0 | 0 | 68 | 0 | 1500 | 132 | 0
7A05585 | 低合金 | HRB400D | 1704 | 0.00077 |  | 0.00025 |  | 0.002 | 70500 | [5 empty] | 0.482 |  | 0.049 | 0.014 | NULL | 0.03 | 0.0044 | 0.0022 | 0.0055 | 0 | NULL | NULL | NULL | 13 | 0 | 0 | 0 | 0 | 29 | 25 | 0 | 0 | 0 | 0 | 0 | 68 | 0 | 1510 | 132 | 0
7A05584 | 低合金 | HRB400D | 1656 | 0.00072 |  | 0.00032 |  | 0.002 | 73100 | [5 empty] | 0.472 |  | 0.006 | 0.012 | NULL | 0.03 | 0.0035 | 0.0013 | 0.0025 | 0 | NULL | NULL | NULL | 13 | 0 | 0 | 0 | 0 | 29 | 25 | 0 | 0 | 0 | 0 | 0 | 68 | 0 | 1480 | 132 | 0
7A05583 | 低合金 | HRB400B | 1658 | 0.00029 |  | 0.00032 |  | 0.002 | 72500 | [5 empty] | 0.458 |  | 0.006 | 0.013 | NULL | 0.034 | 0.0037 | 0.0015 | 0.0022 | 0 | NULL | NULL | NULL | 6 | 0 | 0 | 0 | 0 | 40 | 50 | 0 | 0 | 0 | 0 | 0 | 85 | 0 | 1490 | 132 | 0
7A05582 | 低合金 | HRB400B | 1645 | 0.00065 |  | 0.00035 |  | 0.002 | 71950 | [5 empty] | 0.468 |  | 0.005 | 0.012 | NULL | 0.031 | 0.0037 | 0.0015 | 0.0018 | 0 | NULL | NULL | NULL | 6 | 0 | 0 | 38 | 0 | 0 | 25 | 0 | 0 | 0 | 0 | 0 | 68 | 0 | 1450 | 132 | 0
7A05581 | 低合金 | HRB400B | 1686 | 0.0006 |  | 0.0003 |  | 0.001 | 72850 | [5 empty] | 0.46 |  | 0.004 | 0.01 | NULL | 0.034 | 0.0054 | 0.0031 | 0.0033 | 0 | NULL | NULL | NULL | 44 | 0 | 0 | 0 | 0 | 0 | 50 | 0 | 0 | 0 | 0 | 0 | 85 | 0 | 1460 | 132 | 0
7A05580 | 低合金 | HRB400D | 1691 | 0.00055 |  | 0.00024 |  | 0.001 | 71400 | [5 empty] | 0.465 |  | 0.008 | 0.013 | NULL | 0.03 | 0.0066 | 0.0042 | 0.002 | 0 | NULL | NULL | NULL | 12 | 0 | 0 | 28 | 0 | 0 | 25 | 0 | 0 | 0 | 0 | 0 | 85 | 0 | 1440 | 132 | 0
7A05579 | 低合金 | HRB400D | 1698 | 0.00068 |  | 0.00033 |  | 0.001 | 71600 | [5 empty] | 0.462 |  | 0.008 | 0.017 | NULL | 0.031 | 0.0047 | 0.0025 | 0.003 | 0 | NULL | NULL | NULL | 13 | 0 | 0 | 28 | 0 | 0 | 25 | 0 | 0 | 0 | 0 | 0 | 68 | 0 | 1450 | 132 | 0
7A05578 | 低合金 | HRB400D | 1663 | 0.00043 |  | 0.0004 |  | 0.002 | 70150 | [5 empty] | 0.46 |  | 0.004 | 0.012 | NULL | 0.031 | 0.0046 | 0.0023 | 0.0023 | 0 | NULL | NULL | NULL | 13 | 0 | 0 | 29 | 0 | 0 | 25 | 0 | 0 | 0 | 0 | 0 | 85 | 0 | 1470 | 132 | 0
7A05577 | 低合金 | HRB400D | 1688 | 0.00067 |  | 0.00029 |  | 0.002 | 73400 | [5 empty] | 0.465 |  | 0.005 | 0.012 | NULL | 0.032 | 0.0038 | 0.0015 | 0.0021 | 0 | NULL | NULL | NULL | 12 | 0 | 0 | 28 | 0 | 0 | 25 | 0 | 0 | 0 | 0 | 0 | 68 | 0 | 1420 | 132 | 0
7A05576 | 低合金 | HRB400B | 1677 | 0.00072 |  | 0.00027 |  | 0.002 | 71700 | [5 empty] | 0.469 |  | 0.006 | 0.012 | NULL | 0.032 | 0.0038 | 0.0016 | 0.0019 | 0 | NULL | NULL | NULL | 6 | 0 | 0 | 40 | 0 | 0 | 25 | 0 | 0 | 0 | 0 | 0 | 68 | 0 | 1460 | 132 | 0
7A05575 | 低合金 | HRB400D | 1677 | 0.00058 |  | 0.00027 |  | 0.002 | 75150 | [5 empty] | 0.476 |  | 0.006 | 0.013 | NULL | 0.03 | 0.0791 | 0.0653 | 0.002 | 0 | NULL | NULL | NULL | 14 | 0 | 0 | 0 | 0 | 30 | 25 | 0 | 0 | 0 | 0 | 0 | 85 | 0 | 1402 | 88 | 0
7A05574 | 低合金 | HRB400D | 1676 | 0.00103 |  | 0.00024 |  | 0.002 | 72350 | [5 empty] | 0.454 |  | 0.006 | 0.012 | NULL | 0.03 | 0.0036 | 0.0014 | 0.0026 | 0 | NULL | NULL | NULL | 14 | 0 | 0 | 0 | 0 | 30 | 0 | 0 | 0 | 0 | 0 | 0 | 51 | 0 | 1448 | 88 | 20
7A05573 | 低合金 | HRB400D | 1666 | 0.00071 |  | 0.00025 |  | 0.002 | 73900 | [5 empty] | 0.454 |  | 0.008 | 0.018 | NULL | 0.029 | 0.0037 | 0.0015 | 0.0026 | 0 | NULL | NULL | NULL | 14 | 0 | 0 | 0 | 0 | 30 | 25 | 0 | 0 | 0 | 0 | 0 | 68 | 0 | 1445 | 88 | 0
7A05572 | 低合金 | HRB400D | 1682 | 0.00063 |  | 0.00037 |  | 0 | 73450 | [5 empty] | 0.487 |  | 0.009 | 0.018 | NULL | 0.031 | 0.0037 | 0.0015 | 0.0032 | 0 | NULL | NULL | NULL | 14 | 0 | 0 | 0 | 0 | 30 | 25 | 0 | 0 | 0 | 0 | 0 | 68 | 0 | 1403 | 88 | 0
7A05571 | 低合金 | HRB400D | 1672 | 0.00072 |  | 0.0002 |  | 0.002 | 71500 | [5 empty] | 0.46 |  | 0.007 | 0.014 | NULL | 0.031 | 0.0038 | 0.0016 | 0.0031 | 0 | NULL | NULL | NULL | 14 | 0 | 0 | 0 | 0 | 30 | 25 | 0 | 0 | 0 | 0 | 0 | 68 | 0 | 1372 | 88 | 0
7A05570 | 低合金 | HRB400D | 1646 | 0.0007 |  | 0.00027 |  | 0.002 | 70500 | [5 empty] | 0.492 |  | 0.01 | 0.021 | NULL | 0.031 | 0.0038 | 0.0016 | 0.003 | 0 | NULL | NULL | NULL | 14 | 0 | 0 | 0 | 0 | 30 | 25 | 0 | 0 | 0 | 0 | 0 | 68 | 0 | 1512 | 88 | 0
7A05569 | 低合金 | HRB400D | 1672 | 0.00068 |  | 0.00036 |  | 0.002 | 74350 | [5 empty] | 0.48 |  | 0.008 | 0.018 | NULL | 0.03 | 0.0035 | 0.0013 | 0.0033 | 0 | NULL | NULL | NULL | 14 | 0 | 0 | 0 | 0 | 30 | 25 | 0 | 0 | 0 | 0 | 0 | 85 | 0 | 1389 | 88 | 0
7A05568 | 低合金 | HRB400D | 1658 | 0.00073 |  | 0.00026 |  | 0.002 | 76100 | [5 empty] | 0.463 |  | 0.006 | 0.013 | NULL | 0.031 | 0.0037 | 0.0015 | 0.0028 | 0 | NULL | NULL | NULL | 14 | 0 | 0 | 0 | 0 | 32 | 25 | 0 | 0 | 0 | 0 | 0 | 68 | 0 | 1490 | 77 | 0
7A05567 | 低合金 | HRB400D | 1678 | 0.00061 |  | 0.00029 |  | 0.002 | 75050 | [5 empty] | 0.459 |  | 0.005 | 0.013 | NULL | 0.029 | 0.0035 | 0.0013 | 0.0015 | 0 | NULL | NULL | NULL | 14 | 0 | 0 | 0 | 0 | 30 | 25 | 0 | 0 | 0 | 0 | 0 | 68 | 0 | 1446 | 88 | 0
7A05566 | 低合金 | HRB400D | 1666 | 0.00072 |  | 0.00026 |  | 0.002 | 75700 | [5 empty] | 0.464 |  | 0.005 | 0.012 | NULL | 0.03 | 0.0038 | 0.0016 | 0.0022 | 0 | NULL | NULL | NULL | 14 | 0 | 0 | 0 | 0 | 30 | 25 | 0 | 0 | 0 | 0 | 0 | 68 | 0 | 1464 | 88 | 0
7A05565 | 低合金 | HRB400D | 1804 | 0.00074 |  | 0.00027 |  | 0.002 | 75800 | [5 empty] | 0.479 |  | 0.006 | 0.012 | NULL | 0.032 | 0.0036 | 0.0014 | 0.0019 | 0 | NULL | NULL | NULL | 14 | 0 | 0 | 0 | 0 | 30 | 25 | 0 | 0 | 0 | 0 | 0 | 68 | 0 | 1457 | 88 | 0
7A05564 | 低合金 | HRB400D | 1686 | 0.00091 |  | 0.00024 |  | 0.002 | 71750 | [5 empty] | 0.464 |  | 0.005 | 0.013 | NULL | 0.029 | 0.0037 | 0.0015 | 0.0022 | 0 | NULL | NULL | NULL | 14 | 0 | 0 | 0 | 0 | 30 | 0 | 0 | 0 | 0 | 0 | 0 | 51 | 0 | 1434 | 88 | 20
7A05563 | 低合金 | HRB400D | 1674 | 0.00081 |  | 0.00024 |  | 0.002 | 73550 | [5 empty] | 0.459 |  | 0.007 | 0.012 | NULL | 0.03 | 0.0043 | 0.0021 | 0.0025 | 0 | NULL | NULL | NULL | 14 | 0 | 0 | 0 | 0 | 30 | 0 | 0 | 0 | 0 | 0 | 0 | 68 | 0 | 1448 | 88 | 20
7A05562 | 低合金 | HRB400D | 1674 | 0.00078 |  | 0.00031 |  | 0.002 | 71600 | [5 empty] | 0.476 |  | 0.007 | 0.016 | NULL | 0.03 | 0.0039 | 0.0016 | 0.0034 | 0 | NULL | NULL | NULL | 14 | 0 | 0 | 0 | 0 | 30 | 25 | 0 | 0 | 0 | 0 | 0 | 68 | 0 | 1453 | 88 | 0
7A05561 | 低合金 | HRB400D | 1666 | 0.00092 |  | 0.00028 |  | 0.002 | 72700 | [5 empty] | 0.477 |  | 0.009 | 0.018 | NULL | 0.032 | 0.0039 | 0.0017 | 0.0032 | 0 | NULL | NULL | NULL | 14 | 0 | 0 | 0 | 0 | 30 | 0 | 0 | 0 | 0 | 0 | 0 | 51 | 0 | 1444 | 88 | 20
7A05560 | 低合金 | HRB400D | 1689 | 0.00066 |  | 0.00037 |  | 0.002 | 71450 | [5 empty] | 0.468 |  | 0.007 | 0.014 | NULL | 0.031 | 0.0039 | 0.0017 | 0.0023 | 0 | NULL | NULL | NULL | 13 | 0 | 0 | 0 | 0 | 30 | 25 | 0 | 0 | 0 | 0 | 0 | 66 | 0 | 1450 | 132 | 0
7A05559 | 低合金 | HRB400B | 1720 | 0.00027 |  | 0.0003 |  | 0 | 73100 | [5 empty] | 0.463 |  | 0.006 | 0.013 | NULL | 0.032 | 0.0049 | 0.0026 | 0.0023 | 0 | NULL | NULL | NULL | 40 | 0 | 0 | 0 | 0 | 0 | 75 | 0 | 0 | 0 | 0 | 0 | 94 | 0 | 1550 | 0 | 0
7A05558 | 低合金 | HRB400B | 1663 | 0.00028 |  | 0.00033 |  | 0.002 | 75800 | [5 empty] | 0.451 |  | 0.007 | 0.016 | NULL | 0.034 | 0.0036 | 0.0014 | 0.0031 | 0 | NULL | NULL | NULL | 0 | 0 | 0 | 0 | 0 | 40 | 75 | 0 | 0 | 0 | 0 | 0 | 94 | 0 | 1420 | 0 | 0
7A05557 | 低合金 | HRB400B | 1650 | 0.00018 |  | 0.00039 |  | 0.001 | 73350 | [5 empty] | 0.445 |  | 0.005 | 0.011 | NULL | 0.033 | 0.0038 | 0.0016 | 0.0036 | 0 | NULL | NULL | NULL | 7 | 0 | 0 | 0 | 0 | 40 | 25 | 0 | 0 | 0 | 0 | 0 | 94 | 0 | 1420 | 0 | 0
7A05556 | 低合金 | HRB400B | 1800 | 0.00051 |  | 0.00029 |  | 0.001 | 66000 | [5 empty] | 0.454 |  | 0.004 | 0.009 | NULL | 0.032 | 0.0037 | 0.0015 | 0.0017 | 0 | NULL | NULL | NULL | 7 | 0 | 0 | 0 | 0 | 40 | 25 | 0 | 0 | 0 | 0 | 0 | 75 | 0 | 1450 | 0 | 0
7A05555 | 低合金 | HRB400B | 1671 | 0.0005 |  | 0.00021 |  | 0.001 | 72600 | [5 empty] | 0.459 |  | 0.006 | 0.011 | NULL | 0.034 | 0.0037 | 0.0015 | 0.0027 | 0 | NULL | NULL | NULL | 6 | 0 | 0 | 0 | 0 | 40 | 50 | 0 | 0 | 0 | 0 | 0 | 85 | 0 | 1420 | 0 | 0
7A05554 | 低合金 | HRB400B | 1645 | 0.00055 |  | 0.00037 |  | 0.001 | 70700 | [5 empty] | 0.459 |  | 0.006 | 0.014 | NULL | 0.034 | 0.0038 | 0.0016 | 0.0026 | 0 | NULL | NULL | NULL | 8 | 0 | 0 | 0 | 0 | 40 | 50 | 0 | 0 | 0 | 0 | 0 | 78 | 0 | 1450 | 132 | 0
7A05553 | 低合金 | HRB400B | 1661 | 0.00066 |  | 0.00041 |  | 0.002 | 72300 | [5 empty] | 0.453 |  | 0.006 | 0.013 | NULL | 0.035 | 0.0037 | 0.0015 | 0.0041 | 0 | NULL | NULL | NULL | 7 | 0 | 0 | 0 | 0 | 40 | 25 | 0 | 0 | 0 | 0 | 0 | 68 | 0 | 1480 | 132 | 0
7A05552 | 低合金 | HRB400B | 1688 | 0.00074 |  | 0.0003 |  | 0.002 | 73500 | [5 empty] | 0.45 |  | 0.005 | 0.012 | NULL | 0.034 | 0.0036 | 0.0014 | 0.0035 | 0 | NULL | NULL | NULL | 7 | 0 | 0 | 0 | 0 | 39 | 25 | 0 | 0 | 0 | 0 | 0 | 0 | 0 | 1360 | 132 | 0
7A05551 | 低合金 | HRB400B | 1676 | 0.00051 |  | 0.00026 |  | 0.002 | 70950 | [5 empty] | 0.461 |  | 0.006 | 0.015 | NULL | 0.033 | 0.0049 | 0.0026 | 0.0027 | 0 | NULL | NULL | NULL | 7 | 0 | 0 | 0 | 0 | 40 | 50 | 0 | 0 | 0 | 0 | 0 | 80 | 0 | 1520 | 132 | 0
7A05550 | 低合金 | HRB400B | 1678 | 0.00095 |  | 0.0003 |  | 0.002 | 76250 | [5 empty] | 0.465 |  | 0.007 | 0.014 | NULL | 0.035 | 0.0036 | 0.0014 | 0.0027 | 0 | NULL | NULL | NULL | 7 | 0 | 0 | 0 | 0 | 40 | 0 | 0 | 0 | 0 | 0 | 0 | 55 | 0 | 1460 | 132 | 20
7A05549 | 低合金 | HRB400B | 1662 | 0.0004 |  | 0.00035 |  | 0.002 | 72800 | [5 empty] | 0.466 |  | 0.007 | 0.013 | NULL | 0.033 | 0.0035 | 0.0013 | 0.0016 | 0 | NULL | NULL | NULL | 7 | 0 | 0 | 0 | 0 | 40 | 50 | 0 | 0 | 0 | 0 | 0 | 85 | 0 | 1510 | 132 | 0
7A05548 | 低合金 | HRB400B | 1655 | 0.00023 |  | 0.00041 |  | 0.002 | 72450 | [5 empty] | 0.461 |  | 0.006 | 0.012 | NULL | 0.033 | 0.0036 | 0.0014 | 0.0018 | 0 | NULL | NULL | NULL | 7 | 0 | 0 | 0 | 0 | 40 | 50 | 0 | 0 | 0 | 0 | 0 | 92 | 0 | 1520 | 132 | 0
7A05547 | 低合金 | HRB400B | 1671 | 0.00026 |  | 0.00036 |  | 0.002 | 73550 | [5 empty] | 0.457 |  | 0.005 | 0.012 | NULL | 0.033 | 0.0069 | 0.0045 | 0.0027 | 0 | NULL | NULL | NULL | 7 | 0 | 0 | 0 | 0 | 40 | 50 | 0 | 0 | 0 | 0 | 0 | 90 | 0 | 1540 | 132 | 0
7A05546 | 低合金 | HRB400B | 1653 | 0.00016 |  | 0.00042 |  | 0.002 | 74950 | [5 empty] | 0.456 |  | 0.005 | 0.012 | NULL | 0.034 | 0.0036 | 0.0015 | 0.0037 | 0 | NULL | NULL | NULL | 7 | 0 | 0 | 0 | 0 | 39 | 50 | 0 | 0 | 0 | 0 | 0 | 90 | 0 | 1480 | 132 | 0
7A05545 | 低合金 | HRB400B | 1660 | 0.00073 |  | 0.00033 |  | 0.002 | 71450 | [5 empty] | 0.474 |  | 0.004 | 0.011 | NULL | 0.035 | 0.0036 | 0.0014 | 0.0032 | 0 | NULL | NULL | NULL | 6 | 0 | 0 | 0 | 0 | 40 | 25 | 0 | 0 | 0 | 0 | 0 | 68 | 0 | 1440 | 132 | 0
7A05544 | 低合金 | HRB400B | 1659 | 0.00074 |  | 0.00038 |  | 0.002 | 70350 | [5 empty] | 0.447 |  | 0.005 | 0.011 | NULL | 0.033 | 0.0036 | 0.0014 | 0.0032 | 0 | NULL | NULL | NULL | 6 | 0 | 0 | 0 | 0 | 41 | 25 | 0 | 0 | 0 | 0 | 0 | 68 | 0 | 1460 | 132 | 0
7A05543 | 低合金 | HRB400B | 1672 | 0.00034 |  | 0.00029 |  | 0.002 | 72700 | [5 empty] | 0.468 |  | 0.005 | 0.011 | NULL | 0.033 | 0.0049 | 0.0027 | 0.004 | 0 | NULL | NULL | NULL | 7 | 0 | 0 | 0 | 0 | 42 | 50 | 0 | 0 | 0 | 0 | 0 | 90 | 0 | 1590 | 132 | 0
7A05542 | 低合金 | HRB400B | 1639 | 0.00047 |  | 0.00034 |  | 0.002 | 74500 | [5 empty] | 0.475 |  | 0.006 | 0.013 | NULL | 0.034 | 0.0036 | 0.0014 | 0.0032 | 0 | NULL | NULL | NULL | 6 | 0 | 0 | 0 | 0 | 41 | 25 | 0 | 0 | 0 | 0 | 0 | 85 | 0 | 1500 | 132 | 0
7A05541 | 低合金 | HRB400B | 1658 | 0.00043 |  | 0.00036 |  | 0.001 | 69750 | [5 empty] | 0.47 |  | 0.006 | 0.013 | NULL | 0.035 | 0.0039 | 0.0017 | 0.003 | 0 | NULL | NULL | NULL | 6 | 0 | 0 | 0 | 0 | 40 | 50 | 0 | 0 | 0 | 0 | 0 | 85 | 0 | 1480 | 132 | 0
7A05540 | 低合金 | HRB400B | 1662 | 0.00057 |  | 0.00025 |  | 0.001 | 68650 | [5 empty] | 0.476 |  | 0.005 | 0.012 | NULL | 0.035 | 0.0037 | 0.0015 | 0.0032 | 0 | NULL | NULL | NULL | 7 | 0 | 0 | 0 | 0 | 41 | 25 | 0 | 0 | 0 | 0 | 0 | 80 | 0 | 1500 | 132 | 0
7A05539 | 低合金 | HRB400B | 1688 | 0.00071 |  | 0.00023 |  | 0.001 | 70050 | [5 empty] | 0.472 |  | 0.006 | 0.012 | NULL | 0.035 | 0.0038 | 0.0016 | 0.0026 | 0 | NULL | NULL | NULL | 7 | 0 | 0 | 0 | 0 | 42 | 25 | 0 | 0 | 0 | 0 | 0 | 68 | 0 | 1460 | 132 | 0
7A05538 | 低合金 | HRB400B | 1708 | 0.0007 |  | 0.00022 |  | 0.002 | 71000 | [5 empty] | 0.467 |  | 0.005 | 0.011 | NULL | 0.034 | 0.0059 | 0.0036 | 0.0022 | 0 | NULL | NULL | NULL | 7 | 0 | 0 | 40 | 0 | 0 | 25 | 0 | 0 | 0 | 0 | 0 | 68 | 0 | 1460 | 132 | 0
7A05537 | 低合金 | HRB400B | 1687 | 0.00068 |  | 0.00029 |  | 0.001 | 70600 | [5 empty] | 0.456 |  | 0.007 | 0.015 | NULL | 0.034 | 0.0034 | 0.0013 | 0.003 | 0 | NULL | NULL | NULL | 6 | 0 | 0 | 39 | 0 | 0 | 25 | 0 | 0 | 0 | 0 | 0 | 68 | 0 | 1420 | 132 | 0
7A05536 | 低合金 | HRB400B | 1697 | 0.00078 |  | 0.00026 |  | 0.001 | 68550 | [5 empty] | 0.459 |  | 0.005 | 0.011 | NULL | 0.033 | 0.0037 | 0.0015 | 0.0024 | 0 | NULL | NULL | NULL | 6 | 0 | 0 | 39 | 0 | 0 | 25 | 0 | 0 | 0 | 0 | 0 | 68 | 0 | 1380 | 132 | 0
7A05535 | 低合金 | HRB400B | 0 | 0.00086 |  | 0.00024 |  | 0.002 | 70700 | [5 empty] | 0.466 |  | 0.006 | 0.011 | NULL | 0.033 | 0.0042 | 0.002 | 0.0026 | 0 | NULL | NULL | NULL | 45 | 0 | 0 | 0 | 0 | 0 | 50 | 0 | 0 | 0 | 0 | 0 | 90 | 0 | 1520 | 132 | 0
7A05534 | 低合金 | HRB400B | 1691 | 0.00052 |  | 0.00028 |  | 0.002 | 73150 | [5 empty] | 0.453 |  | 0.006 | 0.013 | NULL | 0.034 | 0.0047 | 0.0025 | 0.0022 | 0 | NULL | NULL | NULL | 6 | 0 | 0 | 39 | 0 | 0 | 50 | 0 | 0 | 0 | 0 | 0 | 85 | 0 | 1420 | 132 | 0
7A05533 | 低合金 | HRB400B | 1695 | 0.00075 |  | 0.00031 |  | 0.002 | 72500 | [5 empty] | 0.462 |  | 0.005 | 0.013 | NULL | 0.04 | 0.0049 | 0.0026 | 0.0026 | 0 | NULL | NULL | NULL | 42 | 0 | 0 | 0 | 0 | 0 | 25 | 0 | 0 | 0 | 0 | 0 | 68 | 0 | 1300 | 132 | 0
7A05532 | 低合金 | HRB400B | 1707 | 0.00079 |  | 0.0003 |  | 0.002 | 66350 | [5 empty] | 0.458 |  | 0.007 | 0.015 | NULL | 0.033 | 0.0036 | 0.0014 | 0.0022 | 0 | NULL | NULL | NULL | 6 | 0 | 0 | 39 | 0 | 0 | 25 | 0 | 0 | 0 | 0 | 0 | 68 | 0 | 1420 | 132 | 0
7A05531 | 低合金 | HRB400B | 1654 | 0.00042 |  | 0.00036 |  | 0.002 | 71150 | [5 empty] | 0.47 |  | 0.005 | 0.014 | NULL | 0.034 | 0.0045 | 0.0023 | 0.0018 | 0 | NULL | NULL | NULL | 6 | 0 | 0 | 37 | 0 | 0 | 50 | 0 | 0 | 0 | 0 | 0 | 85 | 0 | 1450 | 132 | 0
7A05530 | 低合金 | HRB400B | 1698 | 0.00071 |  | 0.00029 |  | 0.002 | 67850 | [5 empty] | 0.474 |  | 0.005 | 0.013 | NULL | 0.034 | 0.0037 | 0.0015 | 0.0029 | 0 | NULL | NULL | NULL | 7 | 0 | 0 | 0 | 0 | 40 | 0 | 25 | 0 | 0 | 0 | 0 | 75 | 0 | 1380 | 88 | 0
7A05529 | 低合金 | HRB400B | 1678 | 0.00066 |  | 0.00021 |  | 0.002 | 70050 | [5 empty] | 0.463 |  | 0.007 | 0.014 | NULL | 0.034 | 0.0038 | 0.0016 | 0.0021 | 0 | NULL | NULL | NULL | 6 | 0 | 0 | 0 | 0 | 35 | 0 | 25 | 0 | 0 | 0 | 0 | 75 | 0 | 1200 | 88 | 0
7A05528 | 低合金 | HRB400B | 1655 | 0.00053 |  | 0.00028 |  | 0.002 | 59450 | [5 empty] | 0.467 |  | 0.005 | 0.013 | NULL | 0.035 | 0.0042 | 0.002 | 0.0025 | 0 | NULL | NULL | NULL | 7 | 0 | 0 | 0 | 0 | 40 | 0 | 50 | 0 | 0 | 0 | 0 | 93 | 0 | 1440 | 88 | 0
7A05527 | 低合金 | HRB400B | 1656 | 0.00051 |  | 0.00028 |  | 0.002 | 70600 | [5 empty] | 0.457 |  | 0.006 | 0.013 | NULL | 0.036 | 0.0039 | 0.0017 | 0.0025 | 0 | NULL | NULL | NULL | 5 | 0 | 0 | 0 | 0 | 39 | 0 | 50 | 0 | 0 | 0 | 0 | 102 | 0 | 1360 | 88 | 0
7A05526 | 低合金 | HRB400B | 1671 | 0.00073 |  | 0.00024 |  | 0.002 | 67150 | [5 empty] | 0.454 |  | 0.005 | 0.013 | NULL | 0.033 | 0.0035 | 0.0013 | 0.003 | 0 | NULL | NULL | NULL | 8 | 0 | 0 | 0 | 0 | 40 | 0 | 25 | 0 | 0 | 0 | 0 | 75 | 0 | 1480 | 88 | 0
7A05525 | 低合金 | HRB400B | 1661 | 0.00052 |  | 0.00029 |  | 0.003 | 75300 | [5 empty] | 0.453 |  | 0.004 | 0.013 | NULL | 0.034 | 0.0054 | 0.0031 | 0.0029 | 0 | NULL | NULL | NULL | 7 | 0 | 0 | 0 | 0 | 40 | 0 | 50 | 0 | 0 | 0 | 0 | 93 | 0 | 1440 | 88 | 0
7A05524 | 低合金 | HRB400B | 1672 | 0.00043 |  | 0.00028 |  | 0.002 | 77400 | [5 empty] | 0.455 |  | 0.005 | 0.012 | NULL | 0.032 | 0.0043 | 0.0021 | 0.0028 | 0 | NULL | NULL | NULL | 7 | 0 | 0 | 0 | 0 | 40 | 0 | 50 | 0 | 0 | 0 | 0 | 90 | 0 | 1500 | 88 | 0
7A05523 | 低合金 | HRB400B | 1629 | 0.00061 |  | 0.00033 |  | 0.002 | 74650 | [5 empty] | 0.45 |  | 0.006 | 0.015 | NULL | 0.034 | 0.0037 | 0.0015 | 0.0029 | 0 | NULL | NULL | NULL | 6 | 0 | 0 | 0 | 0 | 39 | 0 | 25 | 0 | 0 | 0 | 0 | 73 | 0 | 1330 | 88 | 0
7A05522 | 低合金 | HRB400B | 0 | 0.00057 |  | 0.00038 |  | 0.002 | 69200 | [5 empty] | 0.455 |  | 0.005 | 0.013 | NULL | 0.033 | 0.0036 | 0.0014 | 0.0022 | 0 | NULL | NULL | NULL | 7 | 0 | 0 | 0 | 0 | 40 | 0 | 50 | 0 | 0 | 0 | 0 | 85 | 0 | 1470 | 88 | 0
7A05521 | 低合金 | HRB400B | 1655 | 0.00063 |  | 0.00037 |  | 0.002 | 73550 | [5 empty] | 0.465 |  | 0.005 | 0.012 | NULL | 0.033 | 0.0059 | 0.0036 | 0.0026 | 0 | NULL | NULL | NULL | 7 | 0 | 0 | 0 | 0 | 40 | 0 | 25 | 0 | 0 | 0 | 0 | 85 | 0 | 1480 | 88 | 0
7A05520 | 低合金 | HRB400B | 1666 | 0.00024 |  | 0.0004 |  | 0.002 | 72250 | [5 empty] | 0.45 |  | 0.009 | 0.011 | NULL | 0.033 | 0.0043 | 0.0021 | 0.0028 | 0 | NULL | NULL | NULL | 7 | 0 | 0 | 0 | 0 | 40 | 0 | 50 | 0 | 0 | 0 | 0 | 110 | 0 | 1510 | 88 | 0
7A05519 | 低合金 | HRB400B | 1640 | 0.0003 |  | 0.00033 |  | 0.002 | 70950 | [5 empty] | 0.45 |  | 0.006 | 0.011 | NULL | 0.034 | 0.0044 | 0.0021 | 0.0028 | 0 | NULL | NULL | NULL | 7 | 0 | 0 | 0 | 0 | 40 | 0 | 75 | 0 | 0 | 0 | 0 | 110 | 0 | 1500 | 88 | 0
7A05518 | 低合金 | HRB400B | 1674 | 0.00045 |  | 0.00022 |  | 0.002 | 72150 | [5 empty] | 0.462 |  | 0.006 | 0.016 | NULL | 0.034 | 0.0077 | 0.0054 | 0.0039 | 0 | NULL | NULL | NULL | 7 | 0 | 0 | 0 | 0 | 40 | 0 | 50 | 0 | 0 | 0 | 0 | 95 | 0 | 1440 | 88 | 0
7A05517 | 低合金 | HRB400B | 1674 | 0.00043 |  | 0.00023 |  | 0.001 | 70800 | [5 empty] | 0.476 |  | 0.007 | 0.017 | NULL | 0.034 | 0.0052 | 0.003 | 0.0028 | 0 | NULL | NULL | NULL | 7 | 0 | 0 | 0 | 0 | 40 | 0 | 50 | 0 | 0 | 0 | 0 | 95 | 0 | 1510 | 132 | 0
7A05516 | 低合金 | HRB400B | 1647 | 0.00045 |  | 0.00031 |  | 0.001 | 72350 | [5 empty] | 0.466 |  | 0.007 | 0.015 | NULL | 0.034 | 0.0088 | 0.0064 | 0.0027 | 0 | NULL | NULL | NULL | 6 | 0 | 0 | 0 | 0 | 40 | 0 | 50 | 0 | 0 | 0 | 0 | 85 | 0 | 1520 | 132 | 0
7A05515 | 低合金 | HRB400B | 1666 | 0.00033 |  | 0.00021 |  | 0.001 | 70950 | [5 empty] | 0.458 |  | 0.008 | 0.016 | NULL | 0.035 | 0.0043 | 0.0021 | 0.0028 | 0 | NULL | NULL | NULL | 6 | 0 | 0 | 0 | 0 | 40 | 50 | 0 | 0 | 0 | 0 | 0 | 85 | 0 | 1441 | 88 | 0
7A05514 | 低合金 | HRB400D | 1715 | 0.00068 |  | 0.00021 |  | 0 | 71200 | [5 empty] | 0.486 |  | 0.008 | 0.017 | NULL | 0.034 | 0.005 | 0.0028 | 0.0038 | 0 | NULL | NULL | NULL | 42 | 0 | 0 | 0 | 0 | 0 | 0 | 50 | 0 | 0 | 0 | 0 | 68 | 0 | 1450 | 132 | 0
7A05513 | 低合金 | HRB400D | 1656 | 0.00079 |  | 0.0003 |  | 0.001 | 63600 | [5 empty] | 0.473 |  | 0.003 | 0.016 | 0 | 0.031 | 0.0047 | 0.0029 | 0 | 0.001 | NULL | NULL | NULL | 40 | 0 | 0 | 0 | 0 | 0 | 0 | 50 | 0 | 0 | 0 | 0 | 68 | 0 | 1519 | 132 | 0
7A05512 | 低合金 | HRB400D | 1684 | 0.00072 |  | 0.00032 |  | 0.001 | 72950 | [5 empty] | 0.46 |  | 0.004 | 0.012 | 0 | 0.03 | 0.0049 | 0.0031 | 0 | 0.001 | NULL | NULL | NULL | 42 | 0 | 0 | 0 | 0 | 0 | 0 | 50 | 0 | 0 | 0 | 0 | 68 | 0 | 1615 | 132 | 0
7A05511 | 低合金 | HRB400D | 1658 | 9e-05 |  | 0.00025 |  | 0.001 | 76850 | [5 empty] | 0.464 |  | 0.002 | 0.016 | 0 | 0.032 | 0.0045 | 0.0028 | 0 | 0.001 | NULL | NULL | NULL | 43 | 0 | 0 | 0 | 0 | 0 | 25 | 0 | 0 | 0 | 0 | 0 | 42 | 0 | 1540 | 132 | 0
7A05510 | 低合金 | HRB400B | 1684 | 0.00089 |  | 0.00025 |  | 0.001 | 68600 | [5 empty] | 0.469 |  | 0.004 | 0.015 | 0 | 0.035 | 0.0077 | 0.0048 | 0.0004 | 0.001 | NULL | NULL | NULL | 6 | 0 | 0 | 0 | 0 | 40 | 25 | 0 | 0 | 0 | 0 | 0 | 61 | 0 | 1400 | 88 | 0
7A05509 | 低合金 | HRB400B | 1666 | 0.00077 |  | 0.00037 |  | 0.001 | 67950 | [5 empty] | 0.457 |  | 0.004 | 0.016 | 0 | 0.032 | 0.005 | 0.0031 | 0 | 0 | NULL | NULL | NULL | 7 | 0 | 0 | 0 | 0 | 40 | 25 | 0 | 0 | 0 | 0 | 0 | 68 | 0 | 1500 | 88 | 0
7A05508 | 低合金 | HRB400B | 1647 | 0.00086 |  | 0.00036 |  | 0.001 | 70000 | [5 empty] | 0.446 |  | 0.004 | 0.013 | 0 | 0.032 | 0.0046 | 0.0029 | 0.0004 | 0 | NULL | NULL | NULL | 7 | 0 | 0 | 0 | 0 | 40 | 0 | 0 | 0 | 0 | 0 | 0 | 68 | 0 | 1483 | 88 | 20
7A05507 | 低合金 | HRB400B | 1661 | 0.00083 |  | 0.00023 |  | 0.001 | 75050 | [5 empty] | 0.46 |  | 0.007 | 0.016 | 0 | 0.032 | 0.0051 | 0.0032 | 0.0026 | 0.001 | NULL | NULL | NULL | 6 | 0 | 0 | 0 | 0 | 40 | 0 | 0 | 0 | 0 | 0 | 0 | 68 | 0 | 1427 | 88 | 20
7A05506 | 低合金 | HRB400B | 1664 | 0.00066 |  | 0.00025 |  | 0.002 | 72150 | [5 empty] | 0.456 |  | 0.005 | 0.017 | 0 | 0.033 | 0.0046 | 0.0029 | 0 | 0.001 | NULL | NULL | NULL | 46 | 0 | 0 | 0 | 0 | 0 | 0 | 50 | 0 | 0 | 0 | 0 | 85 | 0 | 1474 | 88 | 0
7A05505 | 低合金 | HRB400B | 1679 | 0.0008 |  | 0.00037 |  | 0.002 | 70100 | [5 empty] | 0.471 |  | 0.006 | 0.018 | 0 | 0.035 | 0.0053 | 0.0033 | 0.0036 | 0.002 | NULL | NULL | NULL | 45 | 0 | 0 | 0 | 0 | 0 | 0 | 25 | 0 | 0 | 0 | 0 | 68 | 0 | 1520 | 132 | 0
7A05504 | 低合金 | HRB400B | 1671 | 0.00066 |  | 0.00024 |  | 0.001 | 72850 | [5 empty] | 0.479 |  | 0.009 | 0.017 | 0 | 0.036 | 0.0061 | 0.0038 | 0.0032 | 0.002 | NULL | NULL | NULL | 46 | 0 | 0 | 0 | 0 | 0 | 0 | 50 | 0 | 0 | 0 | 0 | 68 | 0 | 1474 | 132 | 0
7A05503 | 低合金 | HRB400B | 1642 | 0.00062 |  | 0.00031 |  | 0.002 | 71900 | [5 empty] | 0.481 |  | 0.008 | 0.017 | 0 | 0.036 | 0.0053 | 0.0033 | 0.0032 | 0.001 | NULL | NULL | NULL | 46 | 0 | 0 | 0 | 0 | 0 | 0 | 50 | 0 | 0 | 0 | 0 | 85 | 0 | 1476 | 88 | 0
7A05502 | 低合金 | HRB400B | 1684 | 0.00092 |  | 0.00027 |  | 0.001 | 71300 | [5 empty] | 0.46 |  | 0.006 | 0.015 | 0 | 0.036 | 0.0051 | 0.0032 | 0.0012 | 0.001 | NULL | NULL | NULL | 45 | 0 | 0 | 0 | 0 | 0 | 0 | 25 | 0 | 0 | 0 | 0 | 51 | 0 | 1500 | 132 | 0
7A05501 | 低合金 | HRB400B | 1671 | 0.00072 |  | 0.00024 |  | 0.001 | 70750 | [5 empty] | 0.467 |  | 0.005 | 0.016 | 0 | 0.035 | 0.0049 | 0.0031 | 0.0012 | 0.001 | NULL | NULL | NULL | 45 | 0 | 0 | 0 | 0 | 0 | 0 | 50 | 0 | 0 | 0 | 0 | 68 | 0 | 1448 | 88 | 0
7A05500 | 低合金 | HRB400B | 1677 | 0.00026 |  | 0.00025 |  | 0.001 | 70850 | [5 empty] | 0.48 |  | 0.006 | 0.014 | 0 | 0.036 | 0.0077 | 0.0048 | 0.0034 | 0.002 | NULL | NULL | NULL | 43 | 0 | 0 | 0 | 0 | 0 | 0 | 100 | 0 | 0 | 0 | 0 | 95 | 0 | 1500 | 132 | 0
7A05499 | 低合金 | HRB400B | 1657 | 0.0005 |  | 0.0003 |  | 0 | 71500 | [5 empty] | 0.476 |  | 0.001 | 0.013 | 0 | 0.034 | 0.0047 | 0.003 | 0.0024 | 0.002 | NULL | NULL | NULL | 45 | 0 | 0 | 0 | 0 | 0 | 0 | 75 | 0 | 0 | 0 | 0 | 85 | 0 | 1500 | 0 | 0
7A05498 | 低合金 | HRB400B | 1673 | 0.00057 |  | 0.00026 |  | 0 | 72450 | [5 empty] | 0.479 |  | 0.008 | 0.015 | 0 | 0.035 | 0.0058 | 0.0036 | 0.0014 | 0.001 | NULL | NULL | NULL | 39 | 0 | 0 | 0 | 0 | 0 | 0 | 75 | 0 | 0 | 0 | 0 | 62 | 0 | 1300 | 132 | 0
7A05497 | 低合金 | HRB400B | 1683 | 0.0003 |  | 0.00022 |  | 0.001 | 62800 | [5 empty] | 0.477 |  | 0.003 | 0.016 | 0 | 0.035 | 0.0049 | 0.0031 | 0 | 0.001 | NULL | NULL | NULL | 45 | 0 | 0 | 0 | 0 | 0 | 0 | 100 | 0 | 0 | 0 | 0 | 95 | 0 | 1450 | 132 | 0
7A05496 | 低合金 | HRB400B | 1708 | 0.00054 |  | 0.00023 |  | 0.001 | 71750 | [5 empty] | 0.487 |  | 0.003 | 0.013 | 0 | 0.035 | 0.0049 | 0.0031 | 0 | 0.002 | NULL | NULL | NULL | 45 | 0 | 0 | 0 | 0 | 0 | 0 | 75 | 0 | 0 | 0 | 0 | 78 | 0 | 1500 | 132 | 0
7A05495 | 低合金 | HRB400B | 1681 | 0.00061 |  | 0.00022 |  | 0.001 | 71150 | [5 empty] | 0.486 |  | 0.002 | 0.014 | 0 | 0.035 | 0.0049 | 0.003 | 0 | 0.001 | NULL | NULL | NULL | 45 | 0 | 0 | 0 | 0 | 0 | 0 | 50 | 0 | 0 | 0 | 0 | 75 | 0 | 1500 | 132 | 0
7A05494 | 低合金 | HRB400B | 0 | 0.0004 |  | 0.00011 |  | 0.001 | 70550 | [5 empty] | 0.493 |  | 0.003 | 0.016 | 0 | 0.036 | 0.0047 | 0.0029 | 0 | 0.001 | NULL | NULL | NULL | 45 | 0 | 0 | 0 | 0 | 0 | 0 | 75 | 0 | 0 | 0 | 0 | 90 | 0 | 1500 | 132 | 0
7A05493 | 低合金 | HRB400B | 1695 | 0.00042 |  | 0.00017 |  | 0.001 | 69700 | [5 empty] | 0.482 |  | 0.005 | 0.015 | 0 | 0.037 | 0.005 | 0.0031 | 0.0005 | 0 | NULL | NULL | NULL | 46 | 0 | 0 | 0 | 0 | 0 | 0 | 100 | 0 | 0 | 0 | 0 | 95 | 0 | 1520 | 132 | 0
7A05492 | 低合金 | HRB400B | 1679 | 0.00018 |  | 0.00025 |  | 0.001 | 68900 | [5 empty] | 0.466 |  | 0.002 | 0.015 | 0 | 0.032 | 0.005 | 0.0031 | 0 | 0.001 | NULL | NULL | NULL | 7 | 0 | 0 | 0 | 0 | 39 | 0 | 50 | 0 | 0 | 0 | 0 | 95 | 0 | 1520 | 110 | 0
7A05491 | 低合金 | HRB400B | 1709 | 6e-05 |  | 0.0002 |  | 0.001 | 71950 | [5 empty] | 0.473 |  | 0.003 | 0.016 | 0 | 0.036 | 0.0046 | 0.0029 | 0 | 0.001 | NULL | NULL | NULL | 46 | 0 | 0 | 0 | 0 | 0 | 0 | 50 | 0 | 0 | 0 | 0 | 92 | 0 | 1510 | 132 | 0
7A05490 | 低合金 | HRB400B | 1646 | 0.00025 |  | 0.00028 |  | 0.001 | 69600 | [5 empty] | 0.445 |  | 0.002 | 0.015 | 0 | 0.033 | 0.0047 | 0.0029 | 0.0004 | 0 | NULL | NULL | NULL | 7 | 0 | 0 | 0 | 0 | 40 | 0 | 50 | 0 | 0 | 0 | 0 | 105 | 0 | 1520 | 88 | 0
7A05489 | 低合金 | HRB400B | 1584 | 0.0002 |  | 0.00027 |  | 0.001 | 73300 | [5 empty] | 0.457 |  | 0.005 | 0.016 | 0 | 0.035 | 0.0055 | 0.0034 | 0.0004 | 0 | NULL | NULL | NULL | 7 | 0 | 0 | 0 | 0 | 40 | 0 | 50 | 0 | 0 | 0 | 0 | 105 | 0 | 1490 | 88 | 0
7A05488 | 低合金 | HRB400B | 1677 | 0.00044 |  | 0.00023 |  | 0.001 | 70000 | [5 empty] | 0.483 |  | 0.004 | 0.016 | 0 | 0.034 | 0.0049 | 0.003 | 0.0018 | 0.001 | NULL | NULL | NULL | 6 | 0 | 0 | 0 | 0 | 39 | 0 | 25 | 0 | 0 | 0 | 0 | 90 | 0 | 1380 | 88 | 0
7A05487 | 低合金 | HRB400B | 1645 | 0.00041 |  | 0.00026 |  | 0.001 | 67750 | [5 empty] | 0.455 |  | 0.005 | 0.016 | 0 | 0.033 | 0.0048 | 0.003 | 0.0016 | 0.001 | NULL | NULL | NULL | 7 | 0 | 0 | 0 | 0 | 40 | 0 | 50 | 0 | 0 | 0 | 0 | 98 | 0 | 1450 | 88 | 0
7A05486 | 低合金 | HRB400B | 1682 | 0.00071 |  | 0.00022 |  | 0.001 | 71850 | [5 empty] | 0.466 |  | 0.008 | 0.014 | 0 | 0.033 | 0.0049 | 0.0031 | 0.0019 | 0.001 | NULL | NULL | NULL | 6 | 0 | 0 | 0 | 0 | 40 | 0 | 25 | 0 | 0 | 0 | 0 | 75 | 0 | 1400 | 88 | 0
7A05485 | 低合金 | HRB400B | 1686 | 0.00046 |  | 0.00021 |  | 0 | 71000 | [5 empty] | 0.455 |  | 0.007 | 0.014 | 0 | 0.033 | 0.0047 | 0.003 | 0.0031 | 0.001 | NULL | NULL | NULL | 6 | 0 | 0 | 0 | 0 | 40 | 0 | 50 | 0 | 0 | 0 | 0 | 90 | 0 | 1380 | 88 | 0
7A05484 | 低合金 | HRB400B | 1676 | 0.00053 |  | 0.00025 |  | 0.002 | 63400 | [5 empty] | 0.468 |  | 0.009 | 0.02 | NULL | 0.035 | 0.0058 | 0.0035 | 0.0039 | 0 | NULL | NULL | NULL | 7 | 0 | 0 | 0 | 0 | 40 | 0 | 50 | 0 | 0 | 0 | 0 | 90 | 0 | 1450 | 88 | 0
7A05483 | 低合金 | HRB400B | 1651 | 0.0006 |  | 0.0003 |  | 0.002 | 75850 | [5 empty] | 0.452 |  | 0.006 | 0.016 | 0 | 0.033 | 0.0049 | 0.003 | 0.001 | 0.001 | NULL | NULL | NULL | 17 | 0 | 0 | 0 | 0 | 32 | 0 | 25 | 0 | 0 | 0 | 0 | 92 | 0 | 1540 | 88 | 0
7A05482 | 低合金 | HRB400B | 1689 | 0.00037 |  | 0.00024 |  | 0.002 | 77100 | [5 empty] | 0.453 |  | 0.009 | 0.021 | NULL | 0.033 | 0.0037 | 0.0015 | 0.0039 | 0 | NULL | NULL | NULL | 15 | 0 | 0 | 0 | 0 | 31 | 0 | 50 | 0 | 0 | 0 | 0 | 95 | 0 | 1460 | 88 | 0
7A05481 | 低合金 | HRB400B | 1684 | 0.00051 |  | 0.00024 |  | 0.001 | 72100 | [5 empty] | 0.469 |  | 0.007 | 0.014 | NULL | 0.032 | 0.0037 | 0.0015 | 0.0029 | 0 | NULL | NULL | NULL | 15 | 0 | 0 | 0 | 0 | 32 | 0 | 25 | 0 | 0 | 0 | 0 | 92 | 0 | 1510 | 88 | 0
7A05480 | 低合金 | HRB400B | 1668 | 0.00062 |  | 0.00018 |  | 0.001 | 67300 | [5 empty] | 0.461 |  | 0.007 | 0.015 | NULL | 0.034 | 0.0067 | 0.0044 | 0.0044 | 0.001 | NULL | NULL | NULL | 15 | 0 | 0 | 0 | 0 | 32 | 0 | 25 | 0 | 0 | 0 | 0 | 80 | 0 | 1500 | 88 | 0
7A05479 | 低合金 | HRB400B | 1669 | 0.00023 |  | 0.00019 |  | 0.001 | 74100 | [5 empty] | 0.456 |  | 0.008 | 0.017 | NULL | 0.034 | 0.0504 | 0.0434 | 0.0041 | 0 | NULL | NULL | NULL | 17 | 0 | 0 | 0 | 0 | 30 | 0 | 50 | 0 | 0 | 0 | 0 | 102 | 0 | 1580 | 88 | 0
7A05478 | 低合金 | HRB400B | 1679 | 0.00065 |  | 0.00023 |  | 0 | 71800 | [5 empty] | 0.467 |  | 0.007 | 0.015 | NULL | 0.032 | 0.0077 | 0.0053 | 0.0039 | 0 | NULL | NULL | NULL | 17 | 0 | 0 | 0 | 0 | 30 | 0 | 25 | 0 | 0 | 0 | 0 | 75 | 0 | 1580 | 88 | 0
7A05477 | 低合金 | HRB400B | 1663 | 0.00055 |  | 0.0003 |  | 0.002 | 76700 | [5 empty] | 0.452 |  | 0.011 | 0.015 | NULL | 0.032 | 0.5616 | 0.461 | 0.0048 | 0.001 | NULL | NULL | NULL | 16 | 0 | 0 | 0 | 0 | 30 | 0 | 25 | 0 | 0 | 0 | 0 | 85 | 0 | 1510 | 88 | 0
7A05476 | 低合金 | HRB400B | 1667 | 0.00046 |  | 0.0002 |  | 0.002 | 76050 | [5 empty] | 0.47 |  | 0.008 | 0.016 | NULL | 0.033 | 0.0057 | 0.0034 | 0.0043 | 0 | NULL | NULL | NULL | 16 | 0 | 0 | 0 | 0 | 30 | 0 | 50 | 0 | 0 | 0 | 0 | 95 | 0 | 1520 | 88 | 0
7A05475 | 低合金 | HRB400B | 1716 | 0.00049 |  | 0.00017 |  | 0.001 | 73100 | [5 empty] | 0.469 |  | 0.008 | 0.018 | NULL | 0.034 | 0.0036 | 0.0014 | 0.0033 | 0 | NULL | NULL | NULL | 7 | 0 | 0 | 0 | 0 | 40 | 0 | 50 | 0 | 0 | 0 | 0 | 95 | 0 | 1510 | 88 | 0
7A05474 | 低合金 | HRB400B | 1677 | 0.00065 |  | 0.00019 |  | 0.001 | 70350 | [5 empty] | 0.485 |  | 0.008 | 0.017 | NULL | 0.034 | 0.005 | 0.0028 | 0.0036 | 0 | NULL | NULL | NULL | 6 | 0 | 0 | 0 | 0 | 40 | 0 | 25 | 0 | 0 | 0 | 0 | 85 | 0 | 1430 | 88 | 0
7A05473 | 低合金 | HRB400B | 1698 | 0.00054 |  | 0.00019 |  | 0.001 | 68900 | [5 empty] | 0.458 |  | 0.01 | 0.018 | NULL | 0.032 | 0.0043 | 0.0021 | 0.0025 | 0 | NULL | NULL | NULL | 6 | 0 | 0 | 0 | 0 | 40 | 0 | 50 | 0 | 0 | 0 | 0 | 95 | 0 | 1500 | 88 | 0
7A05472 | 低合金 | HRB400B | 1674 | 0.00082 |  | 0.00023 |  | 0.001 | 72250 | [5 empty] | 0.467 |  | 0.007 | 0.013 | NULL | 0.035 | 0.0038 | 0.0016 | 0.0019 | 0 | NULL | NULL | NULL | 12 | 0 | 0 | 0 | 0 | 30 | 0 | 0 | 0 | 0 | 0 | 0 | 68 | 0 | 1320 | 88 | 20
7A05471 | 低合金 | HRB400B | 1686 | 0.00099 |  | 0.00037 |  | 0 | 67600 | [5 empty] | 0.463 |  | 0.008 | 0.014 | NULL | 0.036 | 0.0037 | 0.0015 | 0.0019 | 0 | NULL | NULL | NULL | 12 | 0 | 0 | 0 | 0 | 30 | 0 | 0 | 0 | 0 | 0 | 0 | 34 | 0 | 2725 | 88 | 20
7A05470 | 低合金 | HRB400B | 1679 | 0.00065 |  | 0.00023 |  | 0.001 | 65500 | [5 empty] | 0.466 |  | 0.005 | 0.009 | NULL | 0.034 | 0.0265 | 0.0234 | 0.0022 | 0 | NULL | NULL | NULL | 14 | 0 | 0 | 0 | 0 | 32 | 25 | 0 | 0 | 0 | 0 | 0 | 68 | 0 | 1505 | 88 | 0
7A05469 | 低合金 | HRB400B | 1676 | 0.00092 |  | 0.00019 |  | 0 | 67950 | [5 empty] | 0.472 |  | 0.01 | 0.019 | NULL | 0.032 | 0.0576 | 0.0488 | 0.004 | 0 | NULL | NULL | NULL | 14 | 0 | 0 | 0 | 0 | 32 | 0 | 0 | 0 | 0 | 0 | 0 | 51 | 0 | 1496 | 88 | 20
7A05468 | 低合金 | HRB400B | 1678 | 0.00082 |  | 0.00032 |  | 0.001 | 75150 | [5 empty] | 0.475 |  | 0.011 | 0.019 | NULL | 0.033 | 0.1026 | 0.0832 | 0.0036 | 0 | NULL | NULL | NULL | 14 | 0 | 0 | 0 | 0 | 32 | 0 | 0 | 0 | 0 | 0 | 0 | 68 | 0 | 1438 | 88 | 20
7A05467 | 低合金 | HRB400B | 1676 | 0.00078 |  | 0.0002 |  | 0.001 | 72500 | [5 empty] | 0.452 |  | 0.01 | 0.019 | NULL | 0.035 | 0.0038 | 0.0016 | 0.0031 | 0 | NULL | NULL | NULL | 6 | 0 | 0 | 0 | 0 | 40 | 0 | 0 | 0 | 0 | 0 | 0 | 68 | 0 | 1406 | 88 | 20
7A05466 | 低合金 | HRB400B | 1670 | 0.00068 |  | 0.00026 |  | 0.001 | 72250 | [5 empty] | 0.451 |  | 0.011 | 0.016 | NULL | 0.033 | 0.0053 | 0.003 | 0.0032 | 0 | NULL | NULL | NULL | 6 | 0 | 0 | 0 | 0 | 40 | 25 | 0 | 0 | 0 | 0 | 0 | 85 | 0 | 1450 | 88 | 0
7A05465 | 低合金 | HRB400B | 1688 | 0.00081 |  | 0.00023 |  | 0 | 74250 | [5 empty] | 0.455 |  | 0.006 | 0.01 | NULL | 0.033 | 0.0037 | 0.0015 | 0.0017 | 0 | NULL | NULL | NULL | 6 | 0 | 0 | 0 | 0 | 40 | 0 | 0 | 0 | 0 | 0 | 0 | 68 | 0 | 1398 | 88 | 20
7A05464 | 低合金 | HRB400B | 1677 | 0.00099 |  | 0.0002 |  | 0.001 | 70350 | [5 empty] | 0.457 |  | 0.01 | 0.018 | NULL | 0.034 | 0.0035 | 0.0014 | 0.0028 | 0 | NULL | NULL | NULL | 6 | 0 | 0 | 0 | 0 | 40 | 0 | 0 | 0 | 0 | 0 | 0 | 51 | 0 | 1415 | 88 | 20
7A05463 | 低合金 | HRB400B | 1678 | 0.00066 |  | 0.00023 |  | 0.001 | 71200 | [5 empty] | 0.449 |  | 0.011 | 0.016 | NULL | 0.034 | 0.0037 | 0.0015 | 0.0033 | 0 | NULL | NULL | NULL | 6 | 0 | 0 | 0 | 0 | 40 | 25 | 0 | 0 | 0 | 0 | 0 | 68 | 0 | 1418 | 88 | 0
7A05462 | 低合金 | HRB400B | 1691 | 0.00099 |  | 0.00027 |  | 0 | 70950 | [5 empty] | 0.467 |  | 0.011 | 0.02 | NULL | 0.033 | 0.0037 | 0.0015 | 0.0028 | 0 | NULL | NULL | NULL | 6 | 0 | 0 | 0 | 0 | 40 | 0 | 0 | 0 | 0 | 0 | 0 | 51 | 0 | 1424 | 88 | 20
7A05461 | 低合金 | HRB400B | 1687 | 0.00072 |  | 0.00028 |  | 0.001 | 70550 | [5 empty] | 0.457 |  | 0.011 | 0.018 | NULL | 0.033 | 0.0045 | 0.0023 | 0.003 | 0 | NULL | NULL | NULL | 6 | 0 | 0 | 0 | 0 | 40 | 25 | 0 | 0 | 0 | 0 | 0 | 68 | 0 | 1499 | 88 | 0
7A05460 | 低合金 | HRB400B | 1651 | 0.0008 |  | 0.00019 |  | 0.001 | 72200 | [5 empty] | 0.461 |  | 0.011 | 0.022 | NULL | 0.032 | 0.0035 | 0.0013 | 0.0029 | 0 | NULL | NULL | NULL | 6 | 0 | 0 | 0 | 0 | 40 | 0 | 0 | 0 | 0 | 0 | 0 | 68 | 0 | 1490 | 88 | 20
7A05459 | 低合金 | HRB400B | 1656 | 0.00088 |  | 0.00031 |  | 0 | 72850 | [5 empty] | 0.452 |  | 0.014 | 0.023 | NULL | 0.033 | 0.0044 | 0.0022 | 0.0025 | 0 | NULL | NULL | NULL | 7 | 0 | 0 | 0 | 0 | 40 | 0 | 0 | 0 | 0 | 0 | 0 | 68 | 0 | 1482 | 88 | 20
7A05458 | 低合金 | HRB400B | 1682 | 0.0009 |  | 0.00024 |  | 0 | 75900 | [5 empty] | 0.461 |  | 0.011 | 0.016 | NULL | 0.035 | 0.0036 | 0.0014 | 0.0034 | 0 | NULL | NULL | NULL | 6 | 0 | 0 | 0 | 0 | 38 | 0 | 0 | 0 | 0 | 0 | 0 | 51 | 0 | 1380 | 88 | 20
7A05457 | 低合金 | HRB400B | 1668 | 0.00021 |  | 0.00027 |  | 0.001 | 63000 | [5 empty] | 0.467 |  | 0.009 | 0.017 | NULL | 0.035 | 0.0053 | 0.0031 | 0.0019 | 0 | NULL | NULL | NULL | 5 | 0 | 0 | 0 | 0 | 40 | 75 | 0 | 0 | 0 | 0 | 0 | 90 | 0 | 1500 | 0 | 0
7A05456 | 低合金 | HRB400B | 1672 | 0.0001 |  | 0.00023 |  | 0 | 68950 | [5 empty] | 0.477 |  | 0.019 | 0.025 | NULL | 0.04 | 0.0035 | 0.0014 | 0.004 | 0 | NULL | NULL | NULL | 5 | 0 | 0 | 0 | 0 | 40 | 75 | 0 | 0 | 0 | 0 | 0 | 94 | 0 | 1400 | 0 | 0
7A05455 | 低合金 | HRB400B | 1689 | 0.00061 |  | 0.00025 |  | 0.001 | 62250 | [5 empty] | 0.467 |  | 0.009 | 0.017 | NULL | 0.033 | 0.0053 | 0.003 | 0.0031 | 0 | NULL | NULL | NULL | 7 | 0 | 0 | 0 | 0 | 40 | 25 | 0 | 0 | 0 | 0 | 0 | 85 | 0 | 1500 | 0 | 0
7A05454 | 低合金 | HRB400B | 1671 | 0.00051 |  | 0.00023 |  | 0.001 | 72700 | [5 empty] | 0.459 |  | 0.008 | 0.014 | NULL | 0.034 | 0.0036 | 0.0014 | 0.0038 | 0 | NULL | NULL | NULL | 7 | 0 | 0 | 0 | 0 | 40 | 75 | 0 | 0 | 0 | 0 | 0 | 102 | 0 | 1500 | 0 | 0
7A05453 | 低合金 | HRB400B | 1693 | 0.00069 |  | 0.0003 |  | 0.001 | 76400 | [5 empty] | 0.46 |  | 0.009 | 0.02 | NULL | 0.034 | 0.0041 | 0.0019 | 0.0029 | 0 | NULL | NULL | NULL | 7 | 0 | 0 | 0 | 0 | 40 | 25 | 0 | 0 | 0 | 0 | 0 | 68 | 0 | 1500 | 0 | 0
7A05452 | 低合金 | HRB400B | 1680 | 0.0002 |  | 0.00027 |  | 0.001 | 71100 | [5 empty] | 0.494 |  | 0.011 | 0.021 | NULL | 0.036 | 0.0045 | 0.0023 | 0.0051 | 0 | NULL | NULL | NULL | 7 | 0 | 0 | 40 | 0 | 0 | 75 | 0 | 0 | 0 | 0 | 0 | 94 | 0 | 1500 | 0 | 0
7A05451 | 低合金 | HRB400B | 0 | 0.00057 |  | 0.00025 |  | 0.001 | 68150 | [5 empty] | 0.461 |  | 0.009 | 0.016 | NULL | 0.032 | 0.0043 | 0.002 | 0.0029 | 0 | NULL | NULL | NULL | 7 | 0 | 0 | 0 | 0 | 40 | 25 | 0 | 0 | 0 | 0 | 0 | 85 | 0 | 1500 | 0 | 0
7A05450 | 低合金 | HRB400B | 1666 | 0.00015 |  | 0.00022 |  | 0.001 | 75300 | [5 empty] | 0.461 |  | 0.01 | 0.02 | NULL | 0.034 | 0.005 | 0.0027 | 0.0037 | 0 | NULL | NULL | NULL | 7 | 0 | 0 | 0 | 0 | 40 | 0 | 0 | 0 | 0 | 0 | 0 | 95 | 0 | 1500 | 88 | 0
7A05449 | 低合金 | HRB400B | 1672 | 0.00035 |  | 0.00032 |  | 0.001 | 67400 | [5 empty] | 0.475 |  | 0.01 | 0.025 | NULL | 0.033 | 0.0038 | 0.0016 | 0.0025 | 0 | NULL | NULL | NULL | 6 | 0 | 0 | 0 | 0 | 39 | 0 | 50 | 0 | 0 | 0 | 0 | 95 | 0 | 1450 | 88 | 0
7A05448 | 低合金 | HRB400B | 1683 | 0.00016 |  | 0.00031 |  | 0.001 | 77650 | [5 empty] | 0.457 |  | 0.01 | 0.023 | 0 | 0.035 | 0.0037 | 0.0015 | 0.0019 | 0 | NULL | NULL | 0 | 46 | 0 | 0 | 0 | 0 | 0 | 0 | 100 | 0 | 0 | 0 | 0 | 95 | 0 | 1580 | 132 | 0
7A05447 | 低合金 | HRB400B | 1659 | 0.00023 |  | 0.00033 |  | 0.001 | 71200 | [5 empty] | 0.476 |  | 0.009 | 0.023 | NULL | 0.036 | 0.0044 | 0.0021 | 0.0026 | 0 | NULL | NULL | NULL | 46 | 0 | 0 | 0 | 0 | 0 | 0 | 100 | 0 | 0 | 0 | 0 | 95 | 0 | 1610 | 132 | 0
7A05446 | 低合金 | HRB400B | 1666 | 0.00044 |  | 0.0003 |  | 0.001 | 73300 | [5 empty] | 0.486 |  | 0.01 | 0.021 | NULL | 0.035 | 0.0043 | 0.0021 | 0.0027 | 0 | NULL | NULL | NULL | 46 | 0 | 0 | 0 | 0 | 0 | 0 | 75 | 0 | 0 | 0 | 0 | 90 | 0 | 1600 | 132 | 0
7A05445 | 低合金 | HRB400B | 1653 | 0.00035 |  | 0.00029 |  | 0.001 | 73650 | [5 empty] | 0.476 |  | 0.008 | 0.016 | NULL | 0.035 | 0.0045 | 0.0023 | 0.0025 | 0 | NULL | NULL | NULL | 50 | 0 | 0 | 0 | 0 | 0 | 0 | 75 | 0 | 0 | 0 | 0 | 92 | 0 | 1700 | 132 | 0
7A05444 | 低合金 | HRB400B | 1683 | 0.00021 |  | 0.00027 |  | 0.001 | 78350 | [5 empty] | 0.48 |  | 0.008 | 0.016 | NULL | 0.035 | 0.0038 | 0.0016 | 0.0034 | 0 | NULL | NULL | NULL | 46 | 0 | 0 | 0 | 0 | 0 | 0 | 100 | 0 | 0 | 0 | 0 | 95 | 0 | 1590 | 132 | 0
7A05443 | 低合金 | HRB400B | 1661 | 0.00015 |  | 0.0003 |  | 0.001 | 71150 | [5 empty] | 0.486 |  | 0.009 | 0.018 | NULL | 0.036 | 0.0037 | 0.0015 | 0.0047 | 0 | NULL | NULL | NULL | 45 | 0 | 0 | 0 | 0 | 0 | 0 | 100 | 0 | 0 | 0 | 0 | 95 | 0 | 1590 | 132 | 0
7A05442 | 低合金 | HRB400B | 1637 | 0.00052 |  | 0.00037 |  | 0.001 | 70600 | [5 empty] | 0.46 |  | 0.009 | 0.017 | NULL | 0.035 | 0.0037 | 0.0015 | 0.0029 | 0 | NULL | NULL | NULL | 45 | 0 | 0 | 0 | 0 | 0 | 50 | 0 | 0 | 0 | 0 | 0 | 85 | 0 | 1560 | 132 | 0
7A05441 | 低合金 | HRB400B | 1651 | 0.00052 |  | 0.00028 |  | 0 | 71600 | [5 empty] | 0.481 |  | 0.009 | 0.019 | NULL | 0.037 | 0.0052 | 0.0029 | 0.0028 | 0 | NULL | NULL | NULL | 41 | 0 | 0 | 0 | 0 | 0 | 50 | 0 | 0 | 0 | 0 | 0 | 68 | 0 | 1450 | 132 | 0
7A05440 | 低合金 | HRB400B | 1732 | 0.00062 |  | 0.00031 |  | 0.003 | 63050 | [5 empty] | 0.474 |  | 0.007 | 0.014 | NULL | 0.035 | 0.0039 | 0.0016 | 0.0023 | 0 | NULL | NULL | NULL | 43 | 0 | 0 | 0 | 0 | 0 | 50 | 0 | 0 | 0 | 0 | 0 | 85 | 0 | 1500 | 132 | 0
7A05439 | 低合金 | HRB400B | 1650 | 0.00083 |  | 0.00035 |  | 0.003 | 67950 | [5 empty] | 0.473 |  | 0.009 | 0.019 | NULL | 0.033 | 0.0037 | 0.0015 | 0.0031 | 0 | NULL | NULL | NULL | 48 | 0 | 0 | 0 | 0 | 0 | 0 | 50 | 0 | 0 | 0 | 0 | 68 | 0 | 1680 | 132 | 0
7A05438 | 低合金 | HRB400B | 1600 | 0.001 |  | 0.00037 |  | 0 | 74650 | [5 empty] | 0.471 |  | 0.011 | 0.021 | NULL | 0.035 | 0.0043 | 0.002 | 0.0036 | 0 | NULL | NULL | NULL | 15 | 0 | 0 | 0 | 0 | 30 | 50 | 0 | 0 | 0 | 0 | 0 | 85 | 0 | 1580 | 132 | 0
7A05437 | 低合金 | HRB400B | 1659 | 0.00051 |  | 0.00043 |  | 0.002 | 67700 | [5 empty] | 0.464 |  | 0.008 | 0.016 | NULL | 0.033 | 0.0037 | 0.0015 | 0.0027 | 0 | NULL | NULL | NULL | 15 | 0 | 0 | 0 | 0 | 32 | 50 | 0 | 0 | 0 | 0 | 0 | 90 | 0 | 1590 | 132 | 0
7A05436 | 低合金 | HRB400B | 1699 | 0.00013 |  | 0.00034 |  | 0.002 | 71800 | [5 empty] | 0.463 |  | 0.008 | 0.016 | NULL | 0.034 | 0.0037 | 0.0015 | 0.0035 | 0 | NULL | NULL | NULL | 15 | 0 | 0 | 0 | 0 | 33 | 50 | 0 | 0 | 0 | 0 | 0 | 90 | 0 | 1630 | 132 | 0
7A05435 | 低合金 | HRB400B | 1699 | 0.00056 |  | 0.00029 |  | 0.002 | 73700 | [5 empty] | 0.468 |  | 0.007 | 0.017 | NULL | 0.034 | 0.0042 | 0.002 | 0.0029 | 0 | NULL | NULL | NULL | 44 | 0 | 0 | 0 | 0 | 0 | 50 | 0 | 0 | 0 | 0 | 0 | 85 | 0 | 1520 | 132 | 0
7A05434 | 低合金 | HRB400B | 1652 | 0.00085 |  | 0.00033 |  | 0.002 | 70100 | [5 empty] | 0.458 |  | 0.008 | 0.018 | NULL | 0.035 | 0.572 | 0.4699 | 0.0041 | 0 | NULL | NULL | NULL | 44 | 0 | 0 | 0 | 0 | 0 | 0 | 25 | 0 | 0 | 0 | 0 | 51 | 0 | 1460 | 132 | 0
7A05433 | 低合金 | HRB400B | 1660 | 0.00067 |  | 0.0003 |  | 0.002 | 69000 | [5 empty] | 0.462 |  | 0.008 | 0.015 | NULL | 0.035 | 0.0043 | 0.002 | 0.0026 | 0 | NULL | NULL | NULL | 46 | 0 | 0 | 0 | 0 | 0 | 0 | 25 | 0 | 0 | 0 | 0 | 68 | 0 | 1510 | 132 | 0
7A05432 | 低合金 | HRB400B | 1689 | 0.00071 |  | 0.00046 |  | 0.004 | 70300 | [5 empty] | 0.451 |  | 0.009 | 0.016 | NULL | 0.037 | 0.0055 | 0.0032 | 0.0031 | 0 | NULL | NULL | NULL | 45 | 0 | 0 | 0 | 0 | 0 | 0 | 25 | 0 | 0 | 0 | 0 | 68 | 0 | 1450 | 132 | 0
7A05431 | 低合金 | HRB400B | 1646 | 0.00027 |  | 0.0003 |  | 0.003 | 66900 | [5 empty] | 0.455 |  | 0.009 | 0.017 | NULL | 0.035 | 0.0038 | 0.0016 | 0.0036 | 0 | NULL | NULL | NULL | 6 | 0 | 0 | 40 | 0 | 0 | 50 | 0 | 0 | 0 | 0 | 0 | 85 | 0 | 1560 | 132 | 0
7A05430 | 低合金 | HRB400B | 1667 | 0.00018 |  | 0.00029 |  | 0.002 | 70500 | [5 empty] | 0.47 |  | 0.009 | 0.016 | NULL | 0.036 | 0.0036 | 0.0014 | 0.0029 | 0 | NULL | NULL | NULL | 6 | 0 | 0 | 38 | 0 | 0 | 50 | 0 | 0 | 0 | 0 | 0 | 82 | 0 | 1500 | 132 | 0
7A05429 | 低合金 | HRB400B | 1657 | 0.00021 |  | 0.00029 |  | 0.002 | 69250 | [5 empty] | 0.468 |  | 0.007 | 0.014 | NULL | 0.036 | 0.0036 | 0.0014 | 0.0029 | 0 | NULL | NULL | NULL | 6 | 0 | 0 | 38 | 0 | 0 | 50 | 0 | 0 | 0 | 0 | 0 | 85 | 0 | 1500 | 88 | 0
7A05428 | 低合金 | HRB400B | 1651 | 0.00045 |  | 0.00031 |  | 0.001 | 70700 | [5 empty] | 0.472 |  | 0.008 | 0.014 | NULL | 0.034 | 0.0039 | 0.0017 | 0.0026 | 0 | NULL | NULL | NULL | 7 | 0 | 0 | 0 | 0 | 40 | 0 | 50 | 0 | 0 | 0 | 0 | 85 | 0 | 1430 | 132 | 0
7A05427 | 低合金 | HRB400B | 1667 | 0.00061 |  | 0.00027 |  | 0.001 | 69900 | [5 empty] | 0.461 |  | 0.008 | 0.015 | NULL | 0.036 | 0.004 | 0.0018 | 0.0028 | 0 | NULL | NULL | NULL | 5 | 0 | 0 | 0 | 0 | 39 | 0 | 25 | 0 | 0 | 0 | 0 | 68 | 0 | 1370 | 132 | 0
7A05426 | 低合金 | HRB400B | 1663 | 0.00055 |  | 0.0002 |  | 0.002 | 67800 | [5 empty] | 0.465 |  | 0.008 | 0.016 | NULL | 0.034 | 0.0037 | 0.0015 | 0.0034 | 0 | NULL | NULL | NULL | 6 | 0 | 0 | 0 | 0 | 40 | 0 | 25 | 0 | 0 | 0 | 0 | 80 | 0 | 1470 | 132 | 0
7A05425 | 低合金 | HRB400B | 1639 | 0.00066 |  | 0.00026 |  | 0.002 | 72350 | [5 empty] | 0.455 |  | 0.008 | 0.015 | NULL | 0.036 | 0.0118 | 0.0092 | 0.0039 | 0.001 | NULL | NULL | NULL | 6 | 0 | 0 | 0 | 0 | 40 | 0 | 25 | 0 | 0 | 0 | 0 | 75 | 0 | 1430 | 132 | 0
7A05424 | 低合金 | HRB400B | 1601 | 0.00038 |  | 0.00028 |  | 0.002 | 70600 | [5 empty] | 0.456 |  | 0.009 | 0.014 | NULL | 0.036 | 0.0043 | 0.0021 | 0.0031 | 0 | NULL | NULL | NULL | 7 | 0 | 0 | 0 | 0 | 40 | 0 | 50 | 0 | 0 | 0 | 0 | 75 | 0 | 1490 | 132 | 0
7A05423 | 低合金 | HRB400B | 1713 | 0.00022 |  | 0.0002 |  | 0 | 69000 | [5 empty] | 0.492 |  | 0.007 | 0.015 | NULL | 0.037 | 0.0045 | 0.0023 | 0.0035 | 0 | NULL | NULL | NULL | 45 | 0 | 0 | 0 | 0 | 0 | 0 | 75 | 0 | 0 | 0 | 0 | 92 | 0 | 1570 | 132 | 0
7A05422 | 低合金 | HRB400B | 1632 | 0.0006 |  | 0.00029 |  | 0.003 | 68200 | [5 empty] | 0.478 |  | 0.01 | 0.016 | NULL | 0.035 | 0.0044 | 0.0022 | 0.0036 | 0 | NULL | NULL | NULL | 44 | 0 | 0 | 0 | 0 | 0 | 0 | 50 | 0 | 0 | 0 | 0 | 75 | 0 | 1500 | 132 | 0
7A05421 | 低合金 | HRB400B | 1682 | 0.00078 |  | 0.00022 |  | 0.003 | 71050 | [5 empty] | 0.479 |  | 0.009 | 0.014 | NULL | 0.035 | 0.0038 | 0.0016 | 0.0037 | 0 | NULL | NULL | NULL | 45 | 0 | 0 | 0 | 0 | 0 | 0 | 25 | 0 | 0 | 0 | 0 | 60 | 0 | 1510 | 132 | 0
7A05420 | 低合金 | HRB400B | 1673 | 0.00065 |  | 0.00023 |  | 0.003 | 71250 | [5 empty] | 0.478 |  | 0.012 | 0.017 | NULL | 0.034 | 0.0055 | 0.0032 | 0.0035 | 0 | NULL | NULL | NULL | 45 | 0 | 0 | 0 | 0 | 0 | 0 | 50 | 0 | 0 | 0 | 0 | 75 | 0 | 1550 | 132 | 0
7A05419 | 低合金 | HRB400B | 1634 | 0.00072 |  | 0.00035 |  | 0.001 | 73250 | [5 empty] | 0.46 |  | 0.009 | 0.017 | NULL | 0.035 | 0.0054 | 0.0031 | 0.0033 | 0 | NULL | NULL | NULL | 44 | 0 | 0 | 0 | 0 | 0 | 0 | 50 | 0 | 0 | 0 | 0 | 60 | 0 | 1550 | 132 | 0
7A05418 | 低合金 | HRB400B | 1650 | 0.00065 |  | 0.00024 |  | 0.002 | 71100 | [5 empty] | 0.478 |  | 0.007 | 0.015 | NULL | 0.036 | 0.0045 | 0.0023 | 0.0031 | 0 | NULL | NULL | NULL | 44 | 0 | 0 | 0 | 0 | 0 | 0 | 25 | 0 | 0 | 0 | 0 | 68 | 0 | 1550 | 132 | 0
7A05417 | 低合金 | HRB400B | 1683 | 0.00067 |  | 0.0003 |  | 0.002 | 67200 | [5 empty] | 0.456 |  | 0.008 | 0.015 | NULL | 0.033 | 0.0045 | 0.0022 | 0.0044 | 0 | NULL | NULL | NULL | 15 | 0 | 0 | 0 | 0 | 30 | 0 | 25 | 0 | 0 | 0 | 0 | 75 | 0 | 1520 | 132 | 0
7A05416 | 低合金 | HRB400B | 1680 | 0.00058 |  | 0.00035 |  | 0.003 | 74100 | [5 empty] | 0.475 |  | 0.009 | 0.018 | NULL | 0.035 | 0.0044 | 0.0022 | 0.003 | 0 | NULL | NULL | NULL | 6 | 0 | 0 | 0 | 0 | 40 | 0 | 25 | 0 | 0 | 0 | 0 | 75 | 0 | 1420 | 132 | 0
7A05415 | 低合金 | HRB400B | 0 | 0.00037 |  | 0.00018 |  | 0 | 71850 | [5 empty] | 0.463 |  | 0.007 | 0.014 | NULL | 0.036 | 0.0037 | 0.0015 | 0.0028 | 0 | NULL | NULL | NULL | 40 | 0 | 0 | 0 | 0 | 0 | 0 | 50 | 0 | 0 | 0 | 0 | 68 | 0 | 1350 | 132 | 0
7A05414 | 低合金 | HRB400B | 1631 | 0.00031 |  | 0.0002 |  | 0.002 | 84950 | [5 empty] | 0.459 |  | 0.01 | 0.017 | NULL | 0.035 | 0.0038 | 0.0016 | 0.0032 | 0 | NULL | NULL | NULL | 6 | 0 | 0 | 0 | 0 | 40 | 0 | 50 | 0 | 0 | 0 | 0 | 90 | 0 | 1500 | 132 | 0
7A05413 | 低合金 | HRB400B | 1683 | 0.00072 |  | 0.00021 |  | 0.002 | 64500 | [5 empty] | 0.468 |  | 0.008 | 0.014 | NULL | 0.036 | 0.0037 | 0.0015 | 0.0023 | 0 | NULL | NULL | NULL | 7 | 0 | 0 | 0 | 0 | 40 | 25 | 0 | 0 | 0 | 0 | 0 | 68 | 0 | 1520 | 88 | 0
7A05412 | 低合金 | HRB400B | 1800 | 0.00088 |  | 0.00031 |  | 0 | 72850 | [5 empty] | 0.466 |  | 0.008 | 0.015 | NULL | 0.034 | 0.0036 | 0.0014 | 0.0026 | 0 | NULL | NULL | NULL | 6 | 0 | 0 | 0 | 0 | 38 | 25 | 0 | 0 | 0 | 0 | 0 | 51 | 0 | 1439 | 88 | 20
7A05411 | 低合金 | HRB400B | 1679 | 0.00072 |  | 0.00027 |  | 0 | 72200 | [5 empty] | 0.448 |  | 0.008 | 0.015 | NULL | 0.035 | 0.0037 | 0.0015 | 0.0024 | 0 | NULL | NULL | NULL | 7 | 0 | 0 | 0 | 0 | 40 | 25 | 0 | 0 | 0 | 0 | 0 | 68 | 0 | 1429 | 88 | 0
7A05410 | 低合金 | HRB400D | 1651 | 0.00059 |  | 0.00038 |  | 0.002 | #VALUE! | [5 empty] | 0.466 |  | 0.009 | 0.017 | NULL | 0.03 | 0.0045 | 0.0023 | 0.0036 | 0 | NULL | NULL | NULL | 7 | 0 | 0 | 0 | 0 | 40 | 25 | 0 | 0 | 0 | 0 | 0 | 85 | 0 | 1449 | 88 | 0
7A05409 | 低合金 | HRB400D | 1682 | 0.00128 |  | 0.00025 |  | 0.002 | 72250 | [5 empty] | 0.46 |  | 0.008 | 0.016 | NULL | 0.03 | 0.0043 | 0.0021 | 0.0027 | 0 | NULL | NULL | NULL | 12 | 0 | 0 | 0 | 0 | 28 | 25 | 0 | 0 | 0 | 0 | 0 | 34 | 0 | 1416 | 88 | 20
7A05408 | 低合金 | HRB400D | 1684 | 0.00055 |  | 0.00021 |  | 0.002 | 73550 | [5 empty] | 0.464 |  | 0.006 | 0.015 | NULL | 0.035 | 0.0045 | 0.0023 | 0.0023 | 0 | NULL | NULL | NULL | 13 | 0 | 0 | 0 | 0 | 30 | 25 | 0 | 0 | 0 | 0 | 0 | 85 | 0 | 1391 | 88 | 0
7A05407 | 低合金 | HRB400B | 1679 | 0.00074 |  | 0.00024 |  | 0.002 | 72500 | [5 empty] | 0.455 |  | 0.006 | 0.013 | NULL | 0.033 | 0.0034 | 0.0012 | 0.0024 | 0 | NULL | NULL | NULL | 6 | 0 | 0 | 0 | 0 | 36 | 25 | 0 | 0 | 0 | 0 | 0 | 68 | 0 | 1338 | 88 | 0
7A05406 | 低合金 | HRB400D | 1684 | 0.00065 |  | 0.00024 |  | 0.002 | 69450 | [5 empty] | 0.478 |  | 0.008 | 0.016 | NULL | 0.032 | 0.0037 | 0.0015 | 0.0022 | 0 | NULL | NULL | NULL | 13 | 0 | 0 | 0 | 0 | 30 | 25 | 0 | 0 | 0 | 0 | 0 | 85 | 0 | 1380 | 88 | 0
7A05405 | 低合金 | HRB400D | 1656 | 0.00066 |  | 0.00029 |  | 0.002 | 71300 | [5 empty] | 0.45 |  | 0.008 | 0.015 | NULL | 0.03 | 0.0037 | 0.0015 | 0.0031 | 0 | NULL | NULL | NULL | 13 | 0 | 0 | 0 | 0 | 40 | 25 | 0 | 0 | 0 | 0 | 0 | 68 | 0 | 1438 | 88 | 0
7A05404 | 低合金 | HRB400D | 1678 | 0.00079 |  | 0.00025 |  | 0.002 | 71800 | [5 empty] | 0.451 |  | 0.008 | 0.017 | NULL | 0.03 | 0.0043 | 0.0021 | 0.003 | 0 | NULL | NULL | NULL | 13 | 0 | 0 | 0 | 0 | 30 | 0 | 0 | 0 | 0 | 0 | 0 | 68 | 0 | 1411 | 88 | 20
7A05403 | 低合金 | HRB400D | 1651 | 0.00092 |  | 0.00025 |  | 0.002 | 69200 | [5 empty] | 0.454 |  | 0.01 | 0.02 | NULL | 0.031 | 0.0036 | 0.0014 | 0.0026 | 0 | NULL | NULL | NULL | 13 | 0 | 0 | 0 | 0 | 30 | 0 | 0 | 0 | 0 | 0 | 0 | 51 | 0 | 1419 | 88 | 20
7A05402 | 低合金 | HRB400D | 1683 | 0.00046 |  | 0.00026 |  | 0.001 | 71800 | [5 empty] | 0.477 |  | 0.01 | 0.023 | NULL | 0.03 | 0.0039 | 0.0017 | 0.0024 | 0 | NULL | NULL | NULL | 11 | 0 | 0 | 0 | 0 | 28 | 50 | 0 | 0 | 0 | 0 | 0 | 68 | 0 | 1255 | 88 | 0
7A05401 | 低合金 | HRB400D | 1668 | 0.00069 |  | 0.00032 |  | 0.001 | 66600 | [5 empty] | 0.463 |  | 0.01 | 0.022 | NULL | 0.031 | 0.0045 | 0.0022 | 0.0026 | 0 | NULL | NULL | NULL | 12 | 0 | 0 | 0 | 0 | 28 | 25 | 0 | 0 | 0 | 0 | 0 | 68 | 0 | 1424 | 88 | 0
7A05400 | 低合金 | HRB400D | 1694 | 0.00075 |  | 0.00037 |  | 0.001 | 72150 | [5 empty] | 0.464 |  | 0.01 | 0.022 | NULL | 0.032 | 0.0053 | 0.003 | 0.0026 | 0 | NULL | NULL | NULL | 13 | 0 | 0 | 0 | 0 | 28 | 25 | 0 | 0 | 0 | 0 | 0 | 68 | 0 | 1440 | 88 | 0
7A05399 | 低合金 | HRB400D | 1641 | 0.00039 |  | 0.00031 |  | 0.001 | 72400 | [5 empty] | 0.477 |  | 0.011 | 0.024 | NULL | 0.031 | 0.0039 | 0.0017 | 0.0025 | 0 | NULL | NULL | NULL | 13 | 0 | 0 | 0 | 0 | 28 | 50 | 0 | 0 | 0 | 0 | 0 | 90 | 0 | 1460 | 88 | 0
7A05398 | 低合金 | HRB400D | 1714 | 0.0012 |  | 0.00021 |  | 0.001 | 73200 | [5 empty] | 0.474 |  | 0.008 | 0.02 | NULL | 0.032 | 0.0049 | 0.0026 | 0.0027 | 0 | NULL | NULL | NULL | 0 | 0 | 0 | 0 | 0 | 28 | 25 | 0 | 0 | 0 | 0 | 0 | 51 | 0 | 12 | 88 | 0
7A05397 | 低合金 | HRB400D | 1680 | 0.0007 |  | 0.00033 |  | 0.001 | 75550 | [5 empty] | 0.462 |  | 0.009 | 0.022 | NULL | 0.031 | 0.0039 | 0.0017 | 0.0027 | 0 | NULL | NULL | NULL | 14 | 0 | 0 | 0 | 0 | 31 | 50 | 0 | 0 | 0 | 0 | 0 | 85 | 0 | 1490 | 88 | 0
7A05396 | 低合金 | HRB400D | 1640 | 0.00068 |  | 0.00036 |  | 0.001 | 79850 | [5 empty] | 0.458 |  | 0.009 | 0.026 | NULL | 0.03 | 0.0039 | 0.0017 | 0.0026 | 0 | NULL | NULL | NULL | 12 | 0 | 0 | 0 | 0 | 29 | 25 | 0 | 0 | 0 | 0 | 0 | 68 | 0 | 1430 | 88 | 0
7A05395 | 低合金 | HRB400D | 1643 | 0.00083 |  | 0.00033 |  | 0.001 | 73550 | [5 empty] | 0.457 |  | 0.008 | 0.021 | NULL | 0.029 | 0.0036 | 0.0014 | 0.0034 | 0 | NULL | NULL | NULL | 12 | 0 | 0 | 0 | 0 | 29 | 25 | 0 | 0 | 0 | 0 | 0 | 63 | 0 | 1440 | 88 | 0
7A05394 | 低合金 | HRB400D | 1661 | 0.0006 |  | 0.00028 |  | 0.001 | 74300 | [5 empty] | 0.456 |  | 0.007 | 0.018 | NULL | 0.031 | 0.0055 | 0.0033 | 0.0029 | 0 | NULL | NULL | NULL | 12 | 0 | 0 | 0 | 0 | 28 | 50 | 0 | 0 | 0 | 0 | 0 | 85 | 0 | 1460 | 88 | 0
7A05393 | 低合金 | HRB400D | 1691 | 0.00057 |  | 0.00023 |  | 0.001 | 71700 | [5 empty] | 0.471 |  | 0.007 | 0.017 | NULL | 0.032 | 0.0036 | 0.0014 | 0.0038 | 0 | NULL | NULL | NULL | 13 | 0 | 0 | 0 | 0 | 30 | 25 | 0 | 0 | 0 | 0 | 0 | 85 | 0 | 1520 | 88 | 0
7A05392 | 低合金 | HRB400D | 1704 | 0.00065 |  | 0.00022 |  | 0.001 | 75300 | [5 empty] | 0.483 |  | 0.009 | 0.015 | NULL | 0.032 | 0.0046 | 0.0024 | 0.004 | 0 | NULL | NULL | NULL | 13 | 0 | 0 | 28 | 0 | 0 | 25 | 0 | 0 | 0 | 0 | 0 | 85 | 0 | 1440 | 88 | 0
7A05391 | 低合金 | HRB400B | 1698 | 0.00066 |  | 0.00025 |  | 0.001 | 71500 | [5 empty] | 0.453 |  | 0.008 | 0.018 | NULL | 0.034 | 0.0046 | 0.0024 | 0.0031 | 0 | NULL | NULL | NULL | 6 | 0 | 0 | 38 | 0 | 0 | 50 | 0 | 0 | 0 | 0 | 0 | 85 | 0 | 1420 | 88 | 0
7A05390 | 低合金 | HRB400D | 1666 | 0.00049 |  | 0.00027 |  | 0.001 | 69450 | [5 empty] | 0.478 |  | 0.008 | 0.021 | NULL | 0.035 | 0.0051 | 0.0028 | 0.0028 | 0 | NULL | NULL | NULL | 6 | 0 | 0 | 38 | 0 | 0 | 50 | 0 | 0 | 0 | 0 | 0 | 90 | 0 | 1460 | 88 | 0
7A05389 | 低合金 | HRB400D | 1664 | 0.00068 |  | 0.00026 |  | 0.001 | 69300 | [5 empty] | 0.471 |  | 0.007 | 0.017 | NULL | 0.031 | 0.0038 | 0.0016 | 0.003 | 0 | NULL | NULL | NULL | 13 | 0 | 0 | 28 | 0 | 0 | 25 | 0 | 0 | 0 | 0 | 0 | 68 | 0 | 1380 | 88 | 0
7A05388 | 低合金 | HRB400D | 1677 | 0.00056 |  | 0.00026 |  | 0.001 | 72000 | [5 empty] | 0.47 |  | 0.007 | 0.017 | NULL | 0.031 | 0.0045 | 0.0023 | 0.0032 | 0 | NULL | NULL | NULL | 13 | 0 | 0 | 29 | 0 | 0 | 0 | 25 | 0 | 0 | 0 | 0 | 85 | 0 | 1500 | 88 | 0
7A05387 | 低合金 | HRB400D | 1656 | 0.0011 |  | 0.00026 |  | 0.001 | 71950 | [5 empty] | 0.469 |  | 0.007 | 0.017 | NULL | 0.032 | 0.0034 | 0.0012 | 0.0035 | 0 | NULL | NULL | NULL | 13 | 0 | 0 | 29 | 0 | 0 | 0 | 0 | 0 | 0 | 0 | 0 | 51 | 0 | 1390 | 88 | 20
7A05386 | 低合金 | HRB400D | 1674 | 0.00142 |  | 0.0003 |  | 0.001 | 72750 | [5 empty] | 0.463 |  | 0.008 | 0.018 | NULL | 0.033 | 0.0036 | 0.0014 | 0.0029 | 0 | NULL | NULL | NULL | 42 | 0 | 0 | 0 | 0 | 0 | 25 | 0 | 0 | 0 | 0 | 0 | 34 | 0 | 1460 | 88 | 0
7A05385 | 低合金 | HRB400B | 1665 | 0.00057 |  | 0.00035 |  | 0.001 | 70700 | [5 empty] | 0.463 |  | 0.008 | 0.015 | NULL | 0.034 | 0.0047 | 0.0024 | 0.0028 | 0 | NULL | NULL | NULL | 6 | 0 | 0 | 0 | 0 | 39 | 0 | 50 | 0 | 0 | 0 | 0 | 85 | 0 | 1330 | 88 | 0
7A05384 | 低合金 | HRB400B | 1645 | 0.00086 |  | 0.00029 |  | 0.001 | 65100 | [5 empty] | 0.46 |  | 0.006 | 0.015 | NULL | 0.032 | 0.0045 | 0.0022 | 0.0029 | 0 | NULL | NULL | NULL | 7 | 0 | 0 | 0 | 0 | 40 | 0 | 25 | 0 | 0 | 0 | 0 | 68 | 0 | 1400 | 88 | 0
7A05383 | 低合金 | HRB400B | 1660 | 0.00059 |  | 0.00029 |  | 0.001 | 69050 | [5 empty] | 0.464 |  | 0.007 | 0.013 | NULL | 0.035 | 0.0043 | 0.0021 | 0.0043 | 0 | NULL | NULL | NULL | 6 | 0 | 0 | 0 | 0 | 39 | 0 | 25 | 0 | 0 | 0 | 0 | 92 | 0 | 1330 | 88 | 0
7A05382 | 低合金 | HRB400B | 1649 | 0.00053 |  | 0.00034 |  | 0.001 | 65050 | [5 empty] | 0.46 |  | 0.006 | 0.013 | NULL | 0.034 | 0.0045 | 0.0023 | 0.0039 | 0 | NULL | NULL | NULL | 7 | 0 | 0 | 0 | 0 | 39 | 0 | 50 | 0 | 0 | 0 | 0 | 95 | 0 | 1370 | 88 | 0
7A05381 | 低合金 | HRB400B | 1678 | 0.00066 |  | 0.00035 |  | 0.002 | 66050 | [5 empty] | 0.46 |  | 0.006 | 0.015 | NULL | 0.033 | 0.0037 | 0.0015 | 0.0038 | 0 | NULL | NULL | NULL | 7 | 0 | 0 | 0 | 0 | 40 | 0 | 25 | 0 | 0 | 0 | 0 | 90 | 0 | 1410 | 88 | 0
7A05380 | 低合金 | HRB400B | 1677 | 0.00067 |  | 0.00031 |  | 0.001 | 72800 | [5 empty] | 0.459 |  | 0.005 | 0.014 | NULL | 0.033 | 0.0074 | 0.0051 | 0.0024 | 0 | NULL | NULL | NULL | 7 | 0 | 0 | 0 | 0 | 40 | 0 | 25 | 0 | 0 | 0 | 0 | 85 | 0 | 1410 | 88 | 0
7A05379 | 低合金 | HRB400B | 1664 | 0.00021 |  | 0.00029 |  | 0.001 | 73100 | [5 empty] | 0.47 |  | 0.007 | 0.016 | NULL | 0.033 | 0.0038 | 0.0016 | 0.003 | 0 | NULL | NULL | NULL | 7 | 0 | 0 | 0 | 0 | 40 | 0 | 50 | 0 | 0 | 0 | 0 | 110 | 0 | 1490 | 88 | 0
7A05378 | 低合金 | HRB400B | 1653 | 0.00065 |  | 0.00034 |  | 0.001 | 68500 | [5 empty] | 0.463 |  | 0.006 | 0.015 | NULL | 0.035 | 0.0035 | 0.0013 | 0.0032 | 0 | NULL | NULL | NULL | 9 | 0 | 0 | 0 | 0 | 43 | 0 | 25 | 0 | 0 | 0 | 0 | 90 | 0 | 1520 | 88 | 0
7A05377 | 低合金 | HRB400B | 1635 | 0.00037 |  | 0.00029 |  | 0.001 | 74100 | [5 empty] | 0.461 |  | 0.006 | 0.016 | NULL | 0.033 | 0.0074 | 0.0051 | 0.0036 | 0 | NULL | NULL | NULL | 7 | 0 | 0 | 0 | 0 | 40 | 0 | 50 | 0 | 0 | 0 | 0 | 110 | 0 | 1480 | 88 | 0
7A05376 | 低合金 | HRB400B | 1644 | 0.00062 |  | 0.0003 |  | 0.002 | 71400 | [5 empty] | 0.464 |  | 0.008 | 0.032 | NULL | 0.036 | 0.0037 | 0.0015 | 0.0036 | 0 | NULL | NULL | NULL | 6 | 0 | 0 | 0 | 0 | 40 | 0 | 50 | 0 | 0 | 0 | 0 | 75 | 0 | 1400 | 88 | 0
7A05375 | 低合金 | HRB400B | 1674 | 0.00046 |  | 0.00028 |  | 0.002 | 70250 | [5 empty] | 0.47 |  | 0.008 | 0.017 | NULL | 0.032 | 0.0037 | 0.0015 | 0.003 | 0 | NULL | NULL | NULL | 7 | 0 | 0 | 0 | 0 | 40 | 0 | 50 | 0 | 0 | 0 | 0 | 95 | 0 | 1510 | 88 | 0
7A05374 | 低合金 | HRB400B | 1653 | 0.00066 |  | 0.00035 |  | 0.002 | 75500 | [5 empty] | 0.452 |  | 0.007 | 0.024 | NULL | 0.033 | 0.0039 | 0.0017 | 0.004 | 0 | NULL | NULL | NULL | 6 | 0 | 0 | 0 | 0 | 40 | 0 | 25 | 0 | 0 | 0 | 0 | 75 | 0 | 1450 | 88 | 0
7A05373 | 低合金 | HRB400B | 1639 | 0.0005 |  | 0.00034 |  | 0.002 | 71350 | [5 empty] | 0.454 |  | 0.008 | 0.026 | NULL | 0.033 | 0.0042 | 0.002 | 0.0039 | 0 | NULL | NULL | NULL | 7 | 0 | 0 | 0 | 0 | 40 | 0 | 50 | 0 | 0 | 0 | 0 | 95 | 0 | 1490 | 88 | 0
7A05372 | 低合金 | HRB400B | 1651 | 0.0005 |  | 0.00027 |  | 0.001 | 65400 | [5 empty] | 0.466 |  | 0.01 | 0.026 | NULL | 0.033 | 0.0036 | 0.0014 | 0.004 | 0 | NULL | NULL | NULL | 6 | 0 | 0 | 0 | 0 | 40 | 0 | 50 | 0 | 0 | 0 | 0 | 95 | 0 | 1470 | 88 | 0
7A05371 | 低合金 | HRB400B | 1650 | 0.00024 |  | 0.00036 |  | 0.001 | 70000 | [5 empty] | 0.454 |  | 0.009 | 0.024 | NULL | 0.031 | 0.0037 | 0.0015 | 0.0029 | 0 | NULL | NULL | NULL | 6 | 0 | 0 | 0 | 0 | 40 | 0 | 50 | 0 | 0 | 0 | 0 | 119 | 0 | 1570 | 88 | 0
7A05370 | 低合金 | HRB400B | 1674 | 0.00073 |  | 0.00027 |  | 0.001 | 76500 | [5 empty] | 0.474 |  | 0.008 | 0.027 | NULL | 0.034 | 0.0078 | 0.0054 | 0.0042 | 0 | NULL | NULL | NULL | 6 | 0 | 0 | 0 | 0 | 40 | 25 | 0 | 0 | 0 | 0 | 0 | 68 | 0 | 1361 | 88 | 0
7A05369 | 低合金 | HRB400B | 1656 | 0.00058 |  | 0.00027 |  | 0.001 | 70400 | [5 empty] | 0.471 |  | 0.008 | 0.028 | NULL | 0.033 | 0.004 | 0.0018 | 0.0029 | 0 | NULL | NULL | NULL | 6 | 0 | 0 | 0 | 0 | 40 | 25 | 0 | 0 | 0 | 0 | 0 | 85 | 0 | 1403 | 88 | 0
7A05368 | 低合金 | HRB400B | 1689 | 0.00081 |  | 0.00031 |  | -0.001 | 70300 | [5 empty] | 0.47 |  | 0.01 | 0.026 | NULL | 0.034 | 0.0073 | 0.0049 | 0.0034 | 0 | NULL | NULL | NULL | 7 | 0 | 0 | 0 | 0 | 40 | 50 | 0 | 0 | 0 | 0 | 0 | 85 | 0 | 1366 | 88 | 0
7A05367 | 低合金 | HRB400D | 1658 | 0.00049 |  | 0.00032 |  | 0.001 | 73050 | [5 empty] | 0.461 |  | 0.01 | 0.034 | NULL | 0.03 | 0.0039 | 0.0017 | 0.0037 | 0 | NULL | NULL | NULL | 13 | 0 | 0 | 0 | 0 | 30 | 50 | 0 | 0 | 0 | 0 | 0 | 85 | 0 | 1459 | 88 | 0
7A05366 | 低合金 | HRB400D | 1666 | 0.00079 |  | 0.0003 |  | 0.001 | 72450 | [5 empty] | 0.452 |  | 0.009 | 0.028 | NULL | 0.031 | 0.0038 | 0.0016 | 0.0034 | 0 | NULL | NULL | NULL | 13 | 0 | 0 | 0 | 0 | 31 | 25 | 0 | 0 | 0 | 0 | 0 | 68 | 0 | 1551 | 88 | 0
7A05365 | 低合金 | HRB400D | 1684 | 0.00083 |  | 0.00026 |  | 0.002 | 78250 | [5 empty] | 0.477 |  | 0.01 | 0.028 | NULL | 0.031 | 0.0035 | 0.0013 | 0.0031 | 0 | NULL | NULL | NULL | 13 | 0 | 0 | 0 | 0 | 30 | 0 | 0 | 0 | 0 | 0 | 0 | 68 | 0 | 1446 | 88 | 20
7A05364 | 低合金 | HRB400D | 1649 | 0.00083 |  | 0.00033 |  | 0.002 | 67350 | [5 empty] | 0.46 |  | 0.01 | 0.024 | NULL | 0.031 | 0.0036 | 0.0014 | 0.0033 | 0 | NULL | NULL | NULL | 13 | 0 | 0 | 0 | 0 | 30 | 0 | 0 | 0 | 0 | 0 | 0 | 68 | 0 | 1497 | 88 | 20
7A05363 | 低合金 | HRB400D | 1638 | 0.00053 |  | 0.00031 |  | 0.002 | 73450 | [5 empty] | 0.458 |  | 0.008 | 0.022 | NULL | 0.031 | 0.0035 | 0.0013 | 0.0033 | 0 | NULL | NULL | NULL | 12 | 0 | 0 | 0 | 0 | 28 | 25 | 0 | 0 | 0 | 0 | 0 | 68 | 0 | 1398 | 88 | 0
7A05362 | 低合金 | HRB400B | 1628 | 0.00064 |  | 0.00029 |  | 0.001 | 69650 | [5 empty] | 0.451 |  | 0.008 | 0.02 | NULL | 0.031 | 0.0035 | 0.0013 | 0.0031 | 0 | NULL | NULL | NULL | 12 | 0 | 0 | 0 | 0 | 28 | 25 | 0 | 0 | 0 | 0 | 0 | 85 | 0 | 1423 | 88 | 0
7A05361 | 低合金 | HRB400B | 1666 | 0.00069 |  | 0.00033 |  | 0.001 | 70650 | [5 empty] | 0.462 |  | 0.01 | 0.024 | NULL | 0.034 | 0.0035 | 0.0013 | 0.0033 | 0 | NULL | NULL | NULL | 6 | 0 | 0 | 0 | 0 | 40 | 25 | 0 | 0 | 0 | 0 | 0 | 68 | 0 | 1420 | 88 | 0
7A05360 | 低合金 | HRB400B | 1660 | 0.00071 |  | 0.00022 |  | 0.001 | 75500 | [5 empty] | 0.452 |  | 0.009 | 0.021 | NULL | 0.034 | 0.0037 | 0.0015 | 0.0035 | 0 | NULL | NULL | NULL | 6 | 0 | 0 | 0 | 0 | 40 | 25 | 0 | 0 | 0 | 0 | 0 | 68 | 0 | 1441 | 88 | 0
7A05359 | 低合金 | HRB400B | 1645 | 0.00065 |  | 0.00022 |  | 0.001 | 70100 | [5 empty] | 0.461 |  | 0.007 | 0.019 | NULL | 0.033 | 0.0045 | 0.0022 | 0.0023 | 0 | NULL | NULL | NULL | 6 | 0 | 0 | 0 | 0 | 40 | 25 | 0 | 0 | 0 | 0 | 0 | 68 | 0 | 1430 | 88 | 0
7A05358 | 低合金 | HRB400B | 1657 | 0.00079 |  | 0.00024 |  | 0.001 | 67550 | [5 empty] | 0.461 |  | 0.008 | 0.015 | NULL | 0.033 | 0.0117 | 0.0091 | 0.0038 | 0 | NULL | NULL | NULL | 6 | 0 | 0 | 0 | 0 | 40 | 25 | 0 | 0 | 0 | 0 | 0 | 68 | 0 | 1430 | 88 | 0
7A05357 | 低合金 | HRB400B | 1692 | 0.00046 |  | 0.00023 |  | 0.002 | 72000 | [5 empty] | 0.468 |  | 0.008 | 0.017 | NULL | 0.035 | 0.0059 | 0.0036 | 0.0027 | 0 | NULL | NULL | NULL | 6 | 0 | 0 | 0 | 0 | 40 | 50 | 0 | 0 | 0 | 0 | 0 | 85 | 0 | 1361 | 88 | 0
7A05356 | 低合金 | HRB400B | 1665 | 0.00072 |  | 0.00024 |  | 0.002 | 70500 | [5 empty] | 0.467 |  | 0.009 | 0.024 | NULL | 0.034 | 0.004 | 0.0018 | 0.0038 | 0 | NULL | NULL | NULL | 6 | 0 | 0 | 0 | 0 | 40 | 25 | 0 | 0 | 0 | 0 | 0 | 68 | 0 | 1399 | 88 | 0
7A05355 | 低合金 | HRB400D | 1693 | 9e-05 |  | 0.00025 |  | 0.002 | 73600 | [5 empty] | 0.478 |  | 0.01 | 0.024 | NULL | 0.032 | 0.0038 | 0.0016 | 0.0034 | 0 | NULL | NULL | NULL | 40 | 0 | 0 | 0 | 0 | 0 | 0 | 100 | 0 | 0 | 0 | 0 | 95 | 0 | 1500 | 132 | 0
7A05354 | 低合金 | HRB400D | 1711 | 0.00015 |  | 0.00022 |  | 0 | 76100 | [5 empty] | 0.462 |  | 0.013 | 0.024 | NULL | 0.033 | 0.0062 | 0.0039 | 0.0041 | 0 | NULL | NULL | NULL | 42 | 0 | 0 | 0 | 0 | 0 | 0 | 100 | 0 | 0 | 0 | 0 | 95 | 0 | 1500 | 132 | 0
7A05353 | 低合金 | HRB400B | 0 | 0.00036 |  | 0.00027 |  | 0.001 | 71000 | [5 empty] | 0.456 |  | 0.009 | 0.023 | NULL | 0.034 | 0.0039 | 0.0017 | 0.0024 | 0 | NULL | NULL | NULL | 6 | 0 | 0 | 0 | 0 | 40 | 50 | 0 | 0 | 0 | 0 | 0 | 93 | 0 | 1400 | 0 | 0
7A05352 | 低合金 | HRB400B | 0 | 0.00053 |  | 0.0003 |  | 0.001 | 73600 | [5 empty] | 0.476 |  | 0.01 | 0.021 | NULL | 0.034 | 0.0037 | 0.0015 | 0.0028 | 0 | NULL | NULL | NULL | 8 | 0 | 0 | 0 | 0 | 40 | 25 | 0 | 0 | 0 | 0 | 0 | 93 | 0 | 1530 | 0 | 0
7A05351 | 低合金 | HRB400B | 1662 | 0.00071 |  | 0.00026 |  | 0.001 | 78350 | [5 empty] | 0.467 |  | 0.008 | 0.022 | NULL | 0.035 | 0.0035 | 0.0013 | 0.0037 | 0 | NULL | NULL | NULL | 7 | 0 | 0 | 0 | 0 | 40 | 0 | 0 | 0 | 0 | 0 | 0 | 75 | 0 | 1500 | 0 | 20
7A05350 | 低合金 | Q235A | 1664 | 0.00079 |  | 0.00024 |  | 0.001 | 72750 | [5 empty] | NULL |  | 0.011 | 0.02 | NULL | 0.002 | 0.0037 | 0.0016 | 0.003 | 0 | NULL | NULL | 0.0001 | 0 | 0 | 0 | 0 | 0 | 0 | 0 | 75 | 0 | 0 | 150 | 0 | 38 | 0 | 700 | 0 | 0
7A05349 | 低合金 | Q235A | 1672 | 0.00064 |  | 0.00022 |  | 0.002 | 74600 | [5 empty] | NULL |  | 0.01 | 0.017 | NULL | 0.002 | 0.0036 | 0.0015 | 0.002 | 0 | NULL | NULL | 0.0001 | 0 | 142 | 0 | 0 | 0 | 0 | 0 | 75 | 0 | 0 | 0 | 0 | 48 | 0 | 803 | 0 | 0
7A05348 | 低合金 | Q235A | 1699 | 0.00027 |  | 0.0003 |  | 0.002 | 76050 | [5 empty] | NULL |  | 0.011 | 0.026 | NULL | 0.003 | 0.0038 | 0.0017 | 0.003 | 0 | NULL | NULL | 0.0002 | 0 | 0 | 0 | 0 | 0 | 0 | 0 | 100 | 0 | 0 | 140 | 0 | 70 | 0 | 770 | 0 | 0
7A05347 | 低合金 | Q235A | 1674 | 0.0006 |  | 0.00024 |  | 0 | 72850 | [5 empty] | 0 |  | 0.013 | 0.023 | 0 | 0.001 | 0.0045 | 0.0024 | 0.003 | 0 | NULL | NULL | 0.0002 | 0 | 152 | 0 | 0 | 0 | 0 | 0 | 75 | 0 | 0 | 0 | 0 | 60 | 0 | 845 | 0 | 0
7A05346 | 低合金 | Q235A | 1681 | 0.00046 |  | 0.00026 |  | 0 | 79350 | [5 empty] | NULL |  | 0.01 | 0.017 | NULL | 0.002 | 0.0037 | 0.0016 | 0.003 | 0 | NULL | NULL | 0.0001 | 0 | 140 | 0 | 0 | 0 | 0 | 0 | 100 | 0 | 0 | 0 | 0 | 60 | 0 | 772 | 0 | 0
7A05345 | 低合金 | Q235A | 1681 | 0.00042 |  | 0.00021 |  | 0.002 | 72350 | [5 empty] | NULL |  | 0.01 | 0.016 | NULL | 0.002 | 0.0037 | 0.0016 | 0.003 | 0 | NULL | NULL | 0.0001 | 0 | 146 | 0 | 0 | 0 | 0 | 0 | 100 | 0 | 0 | 0 | 0 | 68 | 0 | 760 | 0 | 0
7A05344 | 低合金 | Q235A | 1667 | 0.00042 |  | 0.00025 |  | 0.002 | 70400 | [5 empty] | NULL |  | 0.009 | 0.017 | NULL | 0.002 | 0.0043 | 0.0021 | 0.003 | 0 | NULL | NULL | 0.0001 | 0 | 0 | 0 | 0 | 0 | 0 | 0 | 100 | 0 | 0 | 140 | 0 | 68 | 0 | 780 | 0 | 0
7A05343 | 普碳 | Q235 | 1683 | 0.00046 |  | 0.00029 |  | 0.002 | 67950 | [5 empty] | 0 |  | 0.01 | 0.02 | 0 | 0.002 | 0.0057 | 0.0036 | 0.002 | 0 | NULL | NULL | 0.0002 | 0 | 0 | 0 | 0 | 0 | 0 | 0 | 100 | 0 | 0 | 130 | 0 | 56 | 0 | 760 | 0 | 0
7A05342 | 普碳 | Q235 | 0 | 0.00103 |  | 0.00022 |  | 0.002 | 69900 | [5 empty] | NULL |  | 0.012 | 0.018 | NULL | 0.003 | 0.0036 | 0.0015 | 0.003 | 0 | NULL | NULL | 0.0001 | 0 | 133 | 0 | 0 | 0 | 0 | 0 | 50 | 0 | 0 | 0 | 0 | 5 | 0 | 780 | 0 | 0
7A05341 | 普碳 | HRB400B | 1655 | 0.00071 |  | 0.00025 |  | 0.002 | 75100 | [5 empty] | 0.461 |  | 0.008 | 0.017 | NULL | 0.031 | 0.0047 | 0.0025 | 0.0033 | 0 | NULL | NULL | NULL | 8 | 0 | 0 | 0 | 0 | 40 | 25 | 0 | 0 | 0 | 0 | 0 | 68 | 0 | 1520 | 88 | 0
7A05340 | 普碳 | HRB400B | 1686 | 0.00071 |  | 0.00025 |  | 0.002 | 71300 | [5 empty] | 0.469 |  | 0.007 | 0.027 | NULL | 0.032 | 0.0037 | 0.0015 | 0.0027 | 0 | NULL | NULL | NULL | 6 | 0 | 0 | 0 | 0 | 40 | 25 | 0 | 0 | 0 | 0 | 0 | 72 | 0 | 1490 | 88 | 0
7A05339 | 普碳 | HRB400B | 1697 | 0.00082 |  | 0.00026 |  | 0.002 | 68900 | [5 empty] | 0.468 |  | 0.008 | 0.018 | NULL | 0.032 | 0.0044 | 0.0022 | 0.0045 | 0 | NULL | NULL | NULL | 5 | 0 | 0 | 0 | 0 | 40 | 25 | 0 | 0 | 0 | 0 | 0 | 56 | 0 | 1390 | 88 | 0
7A05338 | 普碳 | HRB400B | 1642 | 0.0009 |  | 0.00045 |  | 0.002 | 69100 | [5 empty] | 0.464 |  | 0.008 | 0.025 | NULL | 0.032 | 0.0043 | 0.0021 | 0.0042 | 0 | NULL | NULL | NULL | 7 | 0 | 0 | 0 | 0 | 40 | 50 | 0 | 0 | 0 | 0 | 0 | 85 | 0 | 1550 | 88 | 0
7A05337 | 普碳 | HRB400B | 1693 | 0.00059 |  | 0.00024 |  | 0.002 | 72850 | [5 empty] | 0.457 |  | 0.007 | 0.019 | NULL | 0.032 | 0.0042 | 0.0019 | 0.0039 | 0 | NULL | NULL | NULL | 6 | 0 | 0 | 0 | 0 | 39 | 25 | 0 | 0 | 0 | 0 | 0 | 68 | 0 | 1420 | 88 | 0
7A05336 | 普碳 | Q235 | 1708 | 0.00069 |  | 0.0002 |  | 0.001 | 72550 | [5 empty] | NULL |  | 0.009 | 0.014 | NULL | 0.002 | 0.0044 | 0.0023 | 0.003 | 0 | NULL | NULL | 0.0001 | 0 | 0 | 0 | 0 | 0 | 0 | 0 | 75 | 0 | 0 | 130 | 0 | 34 | 0 | 760 | 0 | 0
7A05335 | 普碳 | Q235 | 1734 | 0.00035 |  | 0.0002 |  | 0.001 | 72900 | [5 empty] | NULL |  | 0.008 | 0.015 | NULL | 0.003 | 0.0039 | 0.0018 | 0.003 | 0 | NULL | NULL | 0 | 0 | 110 | 0 | 0 | 0 | 0 | 0 | 100 | 0 | 0 | 0 | 0 | 80 | 0 | 730 | 0 | 0
7A05334 | 低合金 | HRB400B | 1658 | 0.00106 |  | 0.00023 |  | 0.001 | 71300 | [5 empty] | 0.469 |  | 0.008 | 0.021 | NULL | 0.035 | 0.0038 | 0.0016 | 0.0043 | 0 | NULL | NULL | NULL | 47 | 0 | 0 | 0 | 0 | 0 | 25 | 0 | 0 | 0 | 0 | 0 | 41 | 0 | 1500 | 132 | 0
7A05333 | 低合金 | HRB400B | 1656 | 0.00068 |  | 0.00024 |  | 0.001 | 75450 | [5 empty] | 0.483 |  | 0.011 | 0.024 | NULL | 0.036 | 0.0049 | 0.0026 | 0.0055 | 0 | NULL | NULL | NULL | 46 | 0 | 0 | 0 | 0 | 0 | 25 | 0 | 0 | 0 | 0 | 0 | 68 | 0 | 1460 | 132 | 0
7A05332 | 低合金 | HRB400B | 1663 | 0.00057 |  | 0.00036 |  | 0.001 | 72600 | [5 empty] | 0.457 |  | 0.009 | 0.026 | NULL | 0.034 | 0.0054 | 0.0031 | 0.0041 | 0 | NULL | NULL | NULL | 47 | 0 | 0 | 0 | 0 | 0 | 75 | 0 | 0 | 0 | 0 | 0 | 102 | 0 | 1600 | 88 | 0
7A05331 | 低合金 | HRB500D | 1656 | 0.00074 |  | 0.00023 |  | 0.002 | 74000 | [5 empty] | 0.495 |  | 0.01 | 0.038 | NULL | 0.073 | 0.0056 | 0.0035 | 0.004 | 0 | NULL | NULL | 0.0004 | 0 | 0 | 67 | 0 | 0 | 0 | 0 | 50 | 0 | 0 | 200 | 0 | 102 | 0 | 1580 | 0 | 0
7A05330 | 低合金 | HRB400D | 0 | 0.00101 |  | 0.0002 |  | 0.002 | 71800 | [5 empty] | 0.453 |  | 0.009 | 0.027 | NULL | 0.031 | 0.0649 | 0.0544 | 0.0043 | 0 | NULL | NULL | NULL | 14 | 0 | 0 | 30 | 0 | 0 | 25 | 0 | 0 | 0 | 0 | 0 | 60 | 0 | 1470 | 88 | 0
7A05329 | 普碳 | HRB400D | 1676 | 0.00104 |  | 0.00023 |  | 0.002 | 67700 | [5 empty] | 0.468 |  | 0.009 | 0.031 | NULL | 0.031 | 0.0047 | 0.0025 | 0.0033 | 0 | NULL | NULL | NULL | 13 | 0 | 0 | 30 | 0 | 0 | 25 | 0 | 0 | 0 | 0 | 0 | 51 | 0 | 1460 | 88 | 0
7A05328 | 普碳 | HRB400D | 1660 | 0.00067 |  | 0.00025 |  | 0.002 | 70200 | [5 empty] | 0.461 |  | 0.008 | 0.033 | NULL | 0.032 | 0.3656 | 0.2946 | 0.0043 | 0 | NULL | NULL | NULL | 13 | 0 | 0 | 0 | 0 | 30 | 0 | 25 | 0 | 0 | 0 | 0 | 80 | 0 | 1470 | 88 | 0
7A05327 | 低合金 | HRB400D | 1667 | 0.00072 |  | 0.00022 |  | 0.002 | 73650 | [5 empty] | 0.462 |  | 0.009 | 0.022 | NULL | 0.03 | 0.0046 | 0.0023 | 0.0039 | 0 | NULL | NULL | NULL | 12 | 0 | 0 | 0 | 0 | 30 | 0 | 25 | 0 | 0 | 0 | 0 | 75 | 0 | 1430 | 88 | 0
7A05326 | 低合金 | HRB400D | 1656 | 0.00068 |  | 0.00027 |  | 0.001 | 70800 | [5 empty] | 0.455 |  | 0.01 | 0.022 | NULL | 0.029 | 0.0036 | 0.0014 | 0.0041 | 0.001 | NULL | NULL | NULL | 13 | 0 | 0 | 0 | 0 | 30 | 0 | 25 | 0 | 0 | 0 | 0 | 80 | 0 | 1470 | 88 | 0
7A05325 | 低合金 | HRB400D | 1668 | 0.00051 |  | 0.00026 |  | 0.001 | 64000 | [5 empty] | 0.473 |  | 0.01 | 0.026 | NULL | 0.03 | 0.0039 | 0.0017 | 0.0046 | 0 | NULL | NULL | NULL | 12 | 0 | 0 | 0 | 0 | 30 | 0 | 50 | 0 | 0 | 0 | 0 | 92 | 0 | 1440 | 88 | 0
7A05324 | 低合金 | HRB400D | 1658 | 0.00064 |  | 0.00041 |  | 0.001 | 68000 | [5 empty] | 0.466 |  | 0.01 | 0.024 | NULL | 0.029 | 0.0066 | 0.0043 | 0.003 | 0 | NULL | NULL | NULL | 13 | 0 | 0 | 0 | 0 | 31 | 0 | 25 | 0 | 0 | 0 | 0 | 90 | 0 | 1540 | 88 | 0
7A05323 | 低合金 | HRB400D | 1633 | 0.00059 |  | 0.00032 |  | 0.001 | 76700 | [5 empty] | 0.459 |  | 0.012 | 0.023 | NULL | 0.03 | 0.1001 | 0.0813 | 0.0051 | 0 | NULL | NULL | NULL | 13 | 0 | 0 | 0 | 0 | 31 | 0 | 50 | 0 | 0 | 0 | 0 | 90 | 0 | 1570 | 88 | 0
7A05322 | 低合金 | HRB400D | 1666 | 0.00041 |  | 0.0002 |  | 0.001 | 73050 | [5 empty] | 0.463 |  | 0.006 | 0.013 | NULL | 0.029 | 0.0033 | 0.0011 | 0.0043 | 0 | NULL | NULL | NULL | 13 | 0 | 0 | 0 | 0 | 30 | 0 | 50 | 0 | 0 | 0 | 0 | 110 | 0 | 1480 | 88 | 0
7A05321 | 低合金 | HRB400D | 1800 | 0.00079 |  | 0.00018 |  | 0.001 | 72150 | [5 empty] | 0.456 |  | 0.009 | 0.024 | NULL | 0.032 | 0.0036 | 0.0014 | 0.0052 | 0 | NULL | NULL | NULL | 12 | 0 | 0 | 0 | 0 | 30 | 0 | 0 | 0 | 0 | 0 | 0 | 68 | 0 | 1370 | 88 | 20
7A05320 | 低合金 | HRB400D | 1644 | 0.00113 |  | 0.00032 |  | 0.001 | 68400 | [5 empty] | 0.475 |  | 0.009 | 0.022 | 0 | 0.033 | 0.0057 | 0.0036 | 0.0021 | 0.001 | NULL | NULL | NULL | 13 | 0 | 0 | 0 | 0 | 30 | 0 | 25 | 0 | 0 | 0 | 0 | 90 | 0 | 1510 | 88 | 0
7A05319 | 低合金 | HRB400D | 1640 | 0.00057 |  | 0.00033 |  | 0.001 | 73250 | [5 empty] | 0.489 |  | 0.006 | 0.02 | 0 | 0.032 | 0.0052 | 0.0032 | 0 | 0.001 | NULL | NULL | NULL | 13 | 0 | 0 | 0 | 0 | 30 | 0 | 25 | 0 | 0 | 0 | 0 | 90 | 0 | 1500 | 88 | 0
7A05318 | 低合金 | HRB400D | 0 | 0.00104 |  | 0.00032 |  | 0.001 | 70950 | [5 empty] | 0.451 |  | 0.005 | 0.02 | 0 | 0.034 | 0.0039 | 0.0025 | 0 | 0.001 | NULL | NULL | NULL | 49 | 0 | 0 | 0 | 0 | 0 | 0 | 0 | 0 | 0 | 0 | 0 | 60 | 0 | 1600 | 88 | 20
7A05317 | 低合金 | HRB400B | 1651 | 0.0005 |  | 0.00026 |  | 0.001 | 81250 | [5 empty] | 0.469 |  | 0.004 | 0.014 | 0 | 0.033 | 0.0043 | 0.0027 | 0 | 0 | NULL | NULL | NULL | 16 | 0 | 0 | 0 | 0 | 30 | 0 | 50 | 0 | 0 | 0 | 0 | 60 | 0 | 1480 | 88 | 0
7A05316 | 低合金 | HRB400B | 1689 | 0.0009 |  | 0.00023 |  | 0.001 | 78200 | [5 empty] | 0.458 |  | 0.005 | 0.019 | 0 | 0.035 | 0.0045 | 0.0028 | 0 | 0.001 | NULL | NULL | NULL | 15 | 0 | 0 | 0 | 0 | 30 | 0 | 0 | 0 | 0 | 0 | 0 | 60 | 0 | 1470 | 88 | 20
7A05315 | 低合金 | HRB400B | 1662 | 0.00074 |  | 0.00021 |  | 0.001 | 72450 | [5 empty] | 0.468 |  | 0.007 | 0.02 | 0 | 0.035 | 0.005 | 0.0031 | 0 | 0.001 | NULL | NULL | NULL | 17 | 0 | 0 | 0 | 0 | 32 | 0 | 25 | 0 | 0 | 0 | 0 | 75 | 0 | 1580 | 88 | 0
7A05314 | 低合金 | HRB400B | 1630 | 0.00048 |  | 0.00033 |  | 0.001 | 79050 | [5 empty] | 0.485 |  | 0.006 | 0.021 | 0 | 0.036 | 0.0067 | 0.0042 | 0.0009 | 0.001 | NULL | NULL | NULL | 15 | 0 | 0 | 0 | 0 | 30 | 0 | 50 | 0 | 0 | 0 | 0 | 102 | 0 | 1510 | 132 | 0
7A05313 | 低合金 | HRB500B | 1659 | 0.00104 |  | 0.00026 |  | 0.001 | 71800 | [5 empty] | 0.487 |  | 0.009 | 0.02 | NULL | 0.084 | 0.0072 | 0.0053 | 0.0003 | 0.0024 | NULL | NULL | 0.0006 | 0 | 0 | 79 | 0 | 0 | 0 | 0 | 25 | 0 | 0 | 180 | 0 | 68 | 0 | 1500 | 0 | 0
7A05312 | 低合金 | HRB500B | 1654 | 0.00044 |  | 0.00023 |  | 0.001 | 69850 | [5 empty] | 0.495 |  | 0.009 | 0.023 | NULL | 0.083 | 0.0053 | 0.0032 | 0.006 | 0.001 | NULL | NULL | 0.0003 | 0 | 0 | 80 | 0 | 0 | 0 | 0 | 75 | 0 | 0 | 150 | 0 | 119 | 0 | 1500 | 0 | 0
7A05311 | 低合金 | HRB500D | 1662 | 0.00089 |  | 0.00024 |  | 0.001 | 73650 | [5 empty] | 0.487 |  | 0.009 | 0.019 | NULL | 0.082 | 0.0046 | 0.0025 | 0.006 | 0.001 | NULL | NULL | 0.0003 | 0 | 0 | 77 | 0 | 0 | 0 | 0 | 25 | 0 | 0 | 150 | 0 | 85 | 0 | 1500 | 0 | 0
7A05310 | 低合金 | HRB500D | 1642 | 0.00076 |  | 0.00024 |  | 0.001 | 70400 | [5 empty] | 0.492 |  | 0.009 | 0.022 | NULL | 0.082 | 0.0054 | 0.0033 | 0.007 | 0.002 | NULL | NULL | 0.0004 | 0 | 0 | 77 | 0 | 0 | 0 | 0 | 25 | 0 | 0 | 150 | 0 | 92 | 0 | 1500 | 0 | 0
7A05309 | 低合金 | HRB500D | 1683 | 0.00079 |  | 0.00024 |  | 0.001 | 70100 | [5 empty] | 0.491 |  | 0.01 | 0.026 | NULL | 0.081 | 0.0076 | 0.0056 | 0.005 | 0.002 | NULL | NULL | 0.0003 | 0 | 0 | 76 | 0 | 0 | 0 | 0 | 50 | 0 | 0 | 150 | 0 | 92 | 0 | 1500 | 0 | 0
7A05308 | 低合金 | HRB500D | 1671 | 0.00088 |  | 0.00023 |  | 0.001 | 71250 | [5 empty] | 0.487 |  | 0.009 | 0.023 | NULL | 0.083 | 0.0045 | 0.0024 | 0.005 | 0.002 | NULL | NULL | 0.0003 | 0 | 0 | 76 | 0 | 0 | 0 | 0 | 25 | 0 | 0 | 150 | 0 | 85 | 0 | 1500 | 0 | 0
7A05307 | 低合金 | HRB500D | 1686 | 0.00092 |  | 0.00023 |  | 0 | 71450 | [5 empty] | 0.483 |  | 0.009 | 0.026 | NULL | 0.082 | 0.0044 | 0.0023 | 0.005 | 0.001 | NULL | NULL | 0.0003 | 0 | 0 | 76 | 0 | 0 | 0 | 0 | 25 | 0 | 0 | 150 | 0 | 85 | 0 | 1500 | 0 | 0
7A05306 | 低合金 | HRB400B | 1664 | 0.00038 |  | 0.00027 |  | 0.001 | 73700 | [5 empty] | 0.476 |  | 0.01 | 0.025 | NULL | 0.035 | 0.0054 | 0.0031 | 0.0047 | 0 | NULL | NULL | NULL | 15 | 0 | 0 | 0 | 0 | 30 | 50 | 0 | 0 | 0 | 0 | 0 | 85 | 0 | 1430 | 110 | 0
7A05305 | 低合金 | HRB400B | 1670 | 0.00061 |  | 0.00032 |  | 0.001 | 74750 | [5 empty] | 0.473 |  | 0.009 | 0.025 | NULL | 0.035 | 0.0042 | 0.002 | 0.0048 | 0.001 | NULL | NULL | NULL | 15 | 0 | 0 | 0 | 0 | 31 | 0 | 25 | 0 | 0 | 0 | 0 | 78 | 0 | 1400 | 88 | 0
7A05304 | 低合金 | HRB400B | 1672 | 0.00047 |  | 0.00028 |  | 0.001 | 71750 | [5 empty] | 0.48 |  | 0.009 | 0.029 | NULL | 0.035 | 0.0044 | 0.0022 | 0.0047 | 0.001 | NULL | NULL | NULL | 15 | 0 | 0 | 0 | 0 | 31 | 0 | 50 | 0 | 0 | 0 | 0 | 80 | 0 | 1490 | 132 | 0
7A05303 | 低合金 | HRB500D | 1658 | 0.00062 |  | 0.00025 |  | 0.001 | 71900 | [5 empty] | 0.49 |  | 0.01 | 0.024 | NULL | 0.082 | 0.005 | 0.0029 | 0.005 | 0.002 | NULL | NULL | 0.0004 | 0 | 0 | 74 | 0 | 0 | 0 | 0 | 50 | 0 | 0 | 150 | 0 | 102 | 0 | 1500 | 0 | 0
7A05302 | 低合金 | HRB500D | 1670 | 0.0005 |  | 0.00026 |  | 0.001 | 66750 | [5 empty] | 0.486 |  | 0.011 | 0.029 | NULL | 0.082 | 0.0053 | 0.0032 | 0.005 | 0.001 | NULL | NULL | 0.0003 | 0 | 0 | 74 | 0 | 0 | 0 | 0 | 50 | 0 | 0 | 150 | 0 | 112 | 0 | 1560 | 0 | 0
7A05301 | 低合金 | HRB500D | 1684 | 0.00068 |  | 0.00027 |  | 0.001 | 67900 | [5 empty] | 0.477 |  | 0.009 | 0.041 | NULL | 0.082 | 0.0058 | 0.0037 | 0.004 | 0.002 | NULL | NULL | 0.0003 | 0 | 0 | 78 | 0 | 0 | 0 | 0 | 50 | 0 | 0 | 150 | 0 | 100 | 0 | 1570 | 0 | 0
7A05300 | 低合金 | HRB500D | 1692 | 0.00084 |  | 0.00024 |  | 0.001 | 71150 | [5 empty] | 0.488 |  | 0.009 | 0.027 | NULL | 0.084 | 0.0043 | 0.0022 | 0.005 | 0.001 | NULL | NULL | 0.0003 | 0 | 0 | 75 | 0 | 0 | 0 | 0 | 25 | 0 | 0 | 150 | 0 | 90 | 0 | 1510 | 0 | 0
7A05299 | 低合金 | HRB500D | 1668 | 0.00093 |  | 0.00021 |  | 0.001 | 67750 | [5 empty] | 0.499 |  | 0.009 | 0.026 | NULL | 0.085 | 0.0064 | 0.0043 | 0.005 | 0.002 | NULL | NULL | 0.0003 | 0 | 0 | 77 | 0 | 0 | 0 | 0 | 25 | 0 | 0 | 150 | 0 | 90 | 0 | 1570 | 0 | 0
7A05298 | 低合金 | HRB500D | 1663 | 0.00072 |  | 0.00021 |  | 0.001 | 68450 | [5 empty] | 0.479 |  | 0.011 | 0.027 | NULL | 0.081 | 0.0054 | 0.0033 | 0.004 | 0.002 | NULL | NULL | 0.0003 | 0 | 0 | 73 | 0 | 0 | 0 | 0 | 50 | 0 | 0 | 150 | 0 | 85 | 0 | 1500 | 0 | 0
7A05297 | 低合金 | HRB500D | 1639 | 0.00084 |  | 0.00022 |  | 0 | 66450 | [5 empty] | 0.469 |  | 0.008 | 0.023 | NULL | 0.081 | 0.0066 | 0.0045 | 0.004 | 0.001 | NULL | NULL | 0.0003 | 0 | 150 | 78 | 0 | 0 | 0 | 0 | 50 | 0 | 0 | 0 | 0 | 85 | 0 | 1580 | 0 | 0
7A05296 | 低合金 | HRB500D | 1645 | 0.00073 |  | 0.00023 |  | 0.002 | 71350 | [5 empty] | 0.482 |  | 0.009 | 0.026 | NULL | 0.082 | 0.0066 | 0.0045 | 0.005 | 0.001 | NULL | NULL | 0.0004 | 0 | 0 | 73 | 0 | 0 | 0 | 0 | 50 | 0 | 0 | 150 | 0 | 0 | 0 | 1520 | 0 | 0
7A05295 | 低合金 | HRB500D | 1676 | 0.00076 |  | 0.00029 |  | 0.002 | 65500 | [5 empty] | 0.476 |  | 0.01 | 0.024 | NULL | 0.081 | 0.0047 | 0.0026 | 0.005 | 0.001 | NULL | NULL | 0.0005 | 0 | 156 | 77 | 0 | 0 | 0 | 0 | 50 | 0 | 0 | 0 | 0 | 102 | 0 | 1560 | 0 | 0
7A05294 | 低合金 | HRB500D | 1683 | 0.00067 |  | 0.00023 |  | 0 | 69800 | [5 empty] | 0.469 |  | 0.009 | 0.025 | NULL | 0.081 | 0.0059 | 0.0038 | 0.005 | 0.001 | NULL | NULL | 0.0003 | 0 | 163 | 78 | 0 | 0 | 0 | 0 | 50 | 0 | 0 | 0 | 0 | 108 | 0 | 1590 | 0 | 0
7A05293 | 低合金 | HRB500D | 1692 | 0.00062 |  | 0.00036 |  | 0.001 | 71800 | [5 empty] | 0.484 |  | 0.01 | 0.026 | NULL | 0.081 | 0.0052 | 0.0031 | 0.005 | 0.001 | NULL | NULL | 0.0004 | 0 | 160 | 77 | 0 | 0 | 0 | 0 | 50 | 0 | 0 | 0 | 0 | 108 | 0 | 1600 | 0 | 0
7A05292 | 低合金 | HRB500D | 1672 | 0.00091 |  | 0.00028 |  | 0.001 | 70400 | [5 empty] | 0.489 |  | 0.01 | 0.023 | NULL | 0.081 | 0.0052 | 0.0031 | 0.006 | 0.001 | NULL | NULL | 0.0003 | 0 | 0 | 74 | 0 | 0 | 0 | 0 | 50 | 0 | 0 | 180 | 0 | 85 | 0 | 1490 | 0 | 0
7A05291 | 低合金 | HRB500D | 1682 | 0.0007 |  | 0.00024 |  | 0.001 | 65850 | [5 empty] | 0.467 |  | 0.011 | 0.025 | NULL | 0.083 | 0.0052 | 0.0031 | 0.005 | 0.001 | NULL | NULL | 0.0003 | 0 | 0 | 77 | 0 | 0 | 0 | 0 | 50 | 0 | 0 | 165 | 0 | 102 | 0 | 1580 | 0 | 0
7A05290 | 低合金 | HRB500D | 0 | 0.00166 |  | 0.00023 |  | 0.001 | 70000 | [5 empty] | 0.471 |  | 0.009 | 0.027 | NULL | 0.083 | 0.0044 | 0.0023 | 0.007 | 0.001 | NULL | NULL | 0.0002 | 0 | 0 | 78 | 0 | 0 | 0 | 0 | 50 | 0 | 0 | 0 | 0 | 119 | 0 | 1600 | 0 | 0
7A05289 | 低合金 | HRB500D | 1704 | 0.00073 |  | 0.00018 |  | 0.002 | 70950 | [5 empty] | 0.493 |  | 0.008 | 0.019 | NULL | 0.084 | 0.0063 | 0.0042 | 0.006 | 0.001 | NULL | NULL | 0.0002 | 0 | 0 | 75 | 0 | 0 | 0 | 0 | 75 | 0 | 0 | 0 | 0 | 120 | 0 | 1580 | 0 | 0
7A05288 | 低合金 | HRB400B | 1640 | 0.0007 |  | 0.00028 |  | 0.001 | 70750 | [5 empty] | 0.454 |  | 0.009 | 0.021 | NULL | 0.035 | 0.0047 | 0.0025 | 0.0053 | 0 | NULL | NULL | NULL | 15 | 0 | 0 | 31 | 0 | 0 | 25 | 0 | 0 | 200 | 0 | 0 | 68 | 0 | 1220 | 88 | 0
7A05287 | 低合金 | HRB400B | 1678 | 0.00065 |  | 0.00026 |  | 0.001 | 69800 | [5 empty] | 0.463 |  | 0.006 | 0.016 | NULL | 0.035 | 0.0045 | 0.0023 | 0.0055 | 0 | NULL | NULL | NULL | 14 | 0 | 0 | 30 | 0 | 0 | 25 | 0 | 0 | 300 | 0 | 0 | 68 | 0 | 1180 | 88 | 0
7A05286 | 低合金 | HRB400B | 1644 | 0.00069 |  | 0.00022 |  | 0.001 | 71400 | [5 empty] | 0.452 |  | 0.011 | 0.023 | NULL | 0.035 | 0.005 | 0.0027 | 0.0055 | 0 | NULL | NULL | NULL | 15 | 0 | 0 | 32 | 0 | 0 | 25 | 0 | 0 | 200 | 0 | 0 | 72 | 0 | 1270 | 88 | 0
7A05285 | 低合金 | HRB400B | 1677 | 0.00073 |  | 0.00023 |  | 0.001 | 76250 | [5 empty] | 0.457 |  | 0.01 | 0.021 | NULL | 0.036 | 0.006 | 0.0037 | 0.0056 | 0 | NULL | NULL | NULL | 15 | 0 | 0 | 32 | 0 | 0 | 25 | 0 | 0 | 200 | 0 | 0 | 72 | 0 | 1300 | 88 | 0
7A05284 | 低合金 | HRB400B | 1660 | 0.0007 |  | 0.00029 |  | 0 | 74900 | [5 empty] | 0.471 |  | 0.009 | 0.019 | NULL | 0.036 | 0.3838 | 0.3098 | 0.007 | 0.001 | NULL | NULL | NULL | 15 | 0 | 0 | 32 | 0 | 0 | 25 | 0 | 0 | 200 | 0 | 0 | 72 | 0 | 1280 | 132 | 0
7A05283 | 低合金 | HRB400B | 0 | 0.00094 |  | 0.00023 |  | 0.004 | 81500 | [5 empty] | 0.46 |  | 0.004 | 0.01 | NULL | 0.033 | 0.0055 | 0.0033 | 0.0064 | 0 | NULL | NULL | NULL | 15 | 0 | 0 | 0 | 0 | 325 | 0 | 0 | 0 | 200 | 0 | 0 | 75 | 0 | 1320 | 88 | 20
7A05282 | 低合金 | HRB400B | 1684 | 0.00082 |  | 0.00025 |  | 0.001 | 64000 | [5 empty] | 0.47 |  | 0.005 | 0.01 | NULL | 0.034 | 0.34 | 0.2734 | 0.0074 | 0 | NULL | NULL | NULL | 15 | 0 | 0 | 0 | 0 | 32 | 0 | 0 | 0 | 0 | 0 | 0 | 75 | 0 | 1430 | 88 | 20
7A05281 | 低合金 | HRB400B | 1645 | 0.00041 |  | 0.00023 |  | 0.001 | 71750 | [5 empty] | 0.454 |  | 0.005 | 0.013 | 0 | 0.033 | 0.0048 | 0.003 | 0.0009 | 0.001 | NULL | NULL | NULL | 15 | 0 | 0 | 0 | 0 | 32 | 0 | 50 | 0 | 200 | 0 | 0 | 102 | 0 | 1320 | 88 | 0
7A05280 | 低合金 | HRB400B | 1639 | 0.00049 |  | 0.00028 |  | 0.001 | 75450 | [5 empty] | 0.466 |  | 0.008 | 0.016 | NULL | 0.033 | 0.0042 | 0.002 | 0.005 | 0 | NULL | NULL | NULL | 15 | 0 | 0 | 0 | 0 | 32 | 0 | 50 | 0 | 200 | 0 | 0 | 95 | 0 | 1300 | 88 | 0
7A05279 | 低合金 | HRB400B | 1638 | 0.00068 |  | 0.00028 |  | 0.001 | 65100 | [5 empty] | 0.467 |  | 0.008 | 0.017 | NULL | 0.035 | 0.004 | 0.0017 | 0.0046 | 0 | NULL | NULL | NULL | 15 | 0 | 0 | 0 | 0 | 32 | 0 | 25 | 0 | 200 | 0 | 0 | 75 | 0 | 1320 | 88 | 0
7A05278 | 低合金 | HRB400B | 1689 | 0.00031 |  | 0.00025 |  | 0.001 | 76700 | [5 empty] | 0.466 |  | 0.008 | 0.016 | NULL | 0.035 | 0.0052 | 0.003 | 0.0039 | 0 | NULL | NULL | NULL | 15 | 0 | 0 | 0 | 0 | 33 | 0 | 50 | 0 | 200 | 0 | 0 | 110 | 0 | 1350 | 88 | 0
7A05277 | 低合金 | HRB400B | 1643 | 0.00065 |  | 0.00029 |  | 0.001 | 63900 | [5 empty] | 0.464 |  | 0.011 | 0.017 | 0 | 0.034 | 0.0045 | 0.0028 | 0.0056 | 0.002 | NULL | NULL | NULL | 15 | 0 | 0 | 0 | 0 | 32 | 0 | 25 | 0 | 0 | 0 | 0 | 85 | 0 | 1540 | 88 | 0
7A05276 | 低合金 | HRB400B | 1650 | 0.00028 |  | 0.00025 |  | 0 | 65700 | [5 empty] | 0.451 |  | 0.011 | 0.017 | 0 | 0.033 | 0.0042 | 0.0027 | 0.0042 | 0.002 | NULL | NULL | NULL | 15 | 0 | 0 | 0 | 0 | 32 | 0 | 50 | 0 | 200 | 0 | 0 | 102 | 0 | 1310 | 88 | 0
7A05275 | 低合金 | HRB400B | 1688 | 0.00079 |  | 0.00028 |  | 0.001 | 73950 | [5 empty] | 0.458 |  | 0.012 | 0.017 | 0 | 0.034 | 0.0061 | 0.0038 | 0.0046 | 0.001 | NULL | NULL | NULL | 15 | 0 | 0 | 0 | 0 | 32 | 0 | 25 | 0 | 200 | 0 | 0 | 75 | 0 | 1260 | 88 | 0
7A05274 | 低合金 | HRB400B | 1656 | 0.00066 |  | 0.00027 |  | 0 | 72650 | [5 empty] | 0.462 |  | 0.011 | 0.017 | 0 | 0.034 | 0.0058 | 0.0036 | 0.004 | 0.001 | NULL | NULL | NULL | 46 | 0 | 0 | 0 | 0 | 0 | 0 | 25 | 0 | 200 | 0 | 0 | 85 | 0 | 1320 | 88 | 0
7A05273 | 低合金 | HRB400B | 1684 | 0.00043 |  | 0.00026 |  | 0 | 74750 | [5 empty] | 0.462 |  | 0.009 | 0.018 | 0 | 0.032 | 0.0051 | 0.0032 | 0.0025 | 0.002 | NULL | NULL | NULL | 45 | 0 | 0 | 0 | 0 | 0 | 0 | 50 | 0 | 200 | 0 | 0 | 95 | 0 | 1350 | 88 | 0
7A05272 | 低合金 | HRB400B | 1688 | 0.00038 |  | 0.00026 |  | 0 | 74950 | [5 empty] | 0.472 |  | 0.013 | 0.025 | 0 | 0.035 | 0.006 | 0.0038 | 0.0036 | 0.001 | NULL | NULL | NULL | 45 | 0 | 0 | 0 | 0 | 0 | 0 | 50 | 0 | 200 | 0 | 0 | 95 | 0 | 1390 | 88 | 0
7A05271 | 低合金 | HRB400B | 1651 | 0.00035 |  | 0.00031 |  | 0.001 | 73000 | [5 empty] | 0.477 |  | 0.011 | 0.021 | 0 | 0.035 | 0.0057 | 0.0035 | 0.0029 | 0.002 | NULL | NULL | NULL | 7 | 0 | 0 | 0 | 0 | 40 | 0 | 50 | 0 | 200 | 0 | 0 | 108 | 0 | 1250 | 88 | 0
7A05270 | 低合金 | HRB400B | 1656 | 0.0007 |  | 0.00024 |  | 0.001 | 69700 | [5 empty] | 0.463 |  | 0.016 | 0.02 | 0 | 0.037 | 0.0081 | 0.005 | 0.0063 | 0.002 | NULL | NULL | NULL | 7 | 0 | 0 | 0 | 0 | 40 | 0 | 25 | 0 | 200 | 0 | 0 | 73 | 0 | 1210 | 88 | 0
7A05269 | 低合金 | HRB400B | 1651 | 0.00054 |  | 0.00033 |  | 0.001 | 69500 | [5 empty] | 0.462 |  | 0.006 | 0.024 | 0 | 0.035 | 0.0052 | 0.0032 | 0.0018 | 0.001 | NULL | NULL | NULL | 6 | 0 | 0 | 0 | 0 | 40 | 0 | 50 | 0 | 200 | 0 | 0 | 95 | 0 | 1280 | 88 | 0
7A05268 | 低合金 | HRB400B | 1658 | 0.00074 |  | 0.00024 |  | 0.001 | 73200 | [5 empty] | 0.465 |  | 0.006 | 0.015 | 0 | 0.034 | 0.005 | 0.0031 | 0.0012 | 0.001 | NULL | NULL | NULL | 6 | 0 | 0 | 0 | 0 | 40 | 0 | 25 | 0 | 0 | 0 | 0 | 75 | 0 | 1400 | 88 | 0
7A05267 | 低合金 | HRB400B | 1662 | 0.00066 |  | 0.00026 |  | 0.001 | 69850 | [5 empty] | 0.449 |  | 0.006 | 0.017 | 0 | 0.034 | 0.005 | 0.0031 | 0.0001 | 0.001 | NULL | NULL | NULL | 6 | 0 | 0 | 0 | 0 | 40 | 25 | 0 | 0 | 0 | 0 | 0 | 68 | 0 | 1468 | 88 | 0
7A05266 | 低合金 | HRB400B | 1670 | 0.00068 |  | 0.0003 |  | 0.001 | 74400 | [5 empty] | 0.467 |  | 0.011 | 0.014 | 0 | 0.036 | 0.0062 | 0.0039 | 0.0027 | 0.001 | NULL | NULL | NULL | 7 | 0 | 0 | 0 | 0 | 40 | 25 | 0 | 0 | 0 | 0 | 0 | 68 | 0 | 1492 | 88 | 0
7A05265 | 低合金 | HRB400B | 1664 | 0.00076 |  | 0.00029 |  | 0.001 | 75950 | [5 empty] | 0.458 |  | 0.009 | 0.018 | NULL | 0.033 | 0.0042 | 0.0019 | 0.0042 | 0 | NULL | NULL | NULL | 6 | 0 | 0 | 0 | 0 | 40 | 25 | 0 | 0 | 0 | 0 | 0 | 68 | 0 | 1467 | 88 | 0
7A05264 | 低合金 | HRB400B | 1657 | 0.00072 |  | 0.00035 |  | 0.001 | 74050 | [5 empty] | 0.457 |  | 0.009 | 0.017 | NULL | 0.033 | 0.0048 | 0.0025 | 0.0038 | 0 | NULL | NULL | NULL | 6 | 0 | 0 | 0 | 0 | 40 | 25 | 0 | 0 | 0 | 0 | 0 | 68 | 0 | 1438 | 88 | 0
7A05263 | 低合金 | HRB400B | 1661 | 0.00078 |  | 0.00035 |  | 0.001 | 73900 | [5 empty] | 0.454 |  | 0.009 | 0.017 | NULL | 0.033 | 0.0053 | 0.003 | 0.0042 | 0 | NULL | NULL | NULL | 6 | 0 | 0 | 0 | 0 | 40 | 0 | 0 | 0 | 0 | 0 | 0 | 68 | 0 | 1409 | 88 | 20
7A05262 | 低合金 | HRB400B | 1663 | 0.00084 |  | 0.00028 |  | 0.001 | 71700 | [5 empty] | 0.47 |  | 0.01 | 0.017 | NULL | 0.036 | 0.0045 | 0.0023 | 0.0036 | 0 | NULL | NULL | NULL | 7 | 0 | 0 | 0 | 0 | 40 | 0 | 0 | 0 | 0 | 0 | 0 | 68 | 0 | 1472 | 88 | 20
7A05261 | 低合金 | HRB400B | 1666 | 0.00072 |  | 0.00026 |  | 0.001 | 74100 | [5 empty] | 0.46 |  | 0.011 | 0.021 | NULL | 0.033 | 0.0042 | 0.002 | 0.0041 | 0 | NULL | NULL | NULL | 6 | 0 | 0 | 0 | 0 | 40 | 25 | 0 | 0 | 0 | 0 | 0 | 68 | 0 | 1441 | 88 | 0
7A05260 | 低合金 | HRB400B | 1679 | 0.00072 |  | 0.00028 |  | 0.001 | 71600 | [5 empty] | 0.454 |  | 0.009 | 0.018 | NULL | 0.034 | 0.0041 | 0.0019 | 0.0044 | 0 | NULL | NULL | NULL | 14 | 0 | 0 | 0 | 0 | 32 | 25 | 0 | 0 | 0 | 0 | 0 | 68 | 0 | 1431 | 88 | 0
7A05259 | 低合金 | HRB400B | 1677 | 0.00089 |  | 0.00028 |  | 0 | 71300 | [5 empty] | 0.464 |  | 0.011 | 0.021 | NULL | 0.034 | 0.0041 | 0.0018 | 0.0042 | 0 | NULL | NULL | NULL | 14 | 0 | 0 | 0 | 0 | 32 | 0 | 0 | 0 | 0 | 0 | 0 | 51 | 0 | 1519 | 88 | 20
7A05258 | 低合金 | HRB400B | 1657 | 0.0006 |  | 0.00033 |  | 0.001 | 74600 | [5 empty] | 0.467 |  | 0.009 | 0.02 | NULL | 0.034 | 0.004 | 0.0018 | 0.0043 | 0 | NULL | NULL | NULL | 14 | 0 | 0 | 0 | 0 | 32 | 25 | 0 | 0 | 0 | 0 | 0 | 68 | 0 | 1427 | 88 | 0
7A05257 | 低合金 | HRB400B | 1681 | 0.00067 |  | 0.00028 |  | 0.001 | 72250 | [5 empty] | 0.454 |  | 0.01 | 0.021 | NULL | 0.033 | 0.0047 | 0.0024 | 0.0036 | 0 | NULL | NULL | NULL | 14 | 0 | 0 | 0 | 0 | 32 | 25 | 0 | 0 | 0 | 0 | 0 | 85 | 0 | 1403 | 88 | 0
7A05256 | 低合金 | HRB400B | 1656 | 0.00093 |  | 0.00026 |  | 0.001 | 70900 | [5 empty] | 0.454 |  | 0.01 | 0.021 | NULL | 0.034 | 0.0054 | 0.0031 | 0.0037 | 0 | NULL | NULL | NULL | 14 | 0 | 0 | 0 | 0 | 32 | 0 | 0 | 0 | 0 | 0 | 0 | 51 | 0 | 1502 | 88 | 20
7A05255 | 低合金 | HRB400B | 1676 | 0.00099 |  | 0.0002 |  | 0.001 | 70200 | [5 empty] | 0.475 |  | 0.011 | 0.021 | NULL | 0.035 | 0.0049 | 0.0026 | 0.0038 | 0 | NULL | NULL | NULL | 14 | 0 | 0 | 0 | 0 | 32 | 0 | 0 | 0 | 0 | 0 | 0 | 51 | 0 | 1400 | 88 | 20
7A05254 | 低合金 | HRB400B | 1601 | 0.00041 |  | 0.00032 |  | 0.001 | 69250 | [5 empty] | 0.469 |  | 0.008 | 0.015 | 0 | 0.034 | 0.0049 | 0.0031 | 0.0005 | 0.001 | NULL | NULL | NULL | 14 | 0 | 0 | 0 | 0 | 32 | 50 | 0 | 0 | 0 | 0 | 0 | 85 | 0 | 1394 | 88 | 0
7A05253 | 低合金 | HRB400B | 1671 | 0.00087 |  | 0.00029 |  | 0 | 70200 | [5 empty] | 0.461 |  | 0.014 | 0.018 | NULL | 0.035 | 0.0039 | 0.0017 | 0.0036 | 0 | NULL | NULL | NULL | 15 | 0 | 0 | 0 | 0 | 30 | 0 | 0 | 0 | 0 | 0 | 0 | 51 | 0 | 1386 | 88 | 20
7A05252 | 低合金 | HRB400B | 1676 | 0.0003 |  | 0.00032 |  | 0 | 70100 | [5 empty] | 0.464 |  | 0.011 | 0.016 | NULL | 0.034 | 0.0042 | 0.002 | 0.0036 | 0 | NULL | NULL | NULL | 15 | 0 | 0 | 0 | 0 | 32 | 50 | 0 | 0 | 0 | 0 | 0 | 94 | 0 | 1520 | 88 | 0
7A05251 | 低合金 | HRB400B | 1660 | 0.00051 |  | 0.00027 |  | 0.002 | 72100 | [5 empty] | 0.475 |  | 0.009 | 0.017 | NULL | 0.035 | 0.0041 | 0.0019 | 0.0038 | 0 | NULL | NULL | NULL | 15 | 0 | 0 | 0 | 0 | 32 | 25 | 0 | 0 | 0 | 0 | 0 | 85 | 0 | 1450 | 88 | 0
7A05250 | 低合金 | HRB400B | 1645 | 0.00061 |  | 0.00029 |  | 0.002 | 70900 | [5 empty] | 0.468 |  | 0.014 | 0.018 | NULL | 0.034 | 0.004 | 0.0018 | 0.0036 | 0 | NULL | NULL | NULL | 16 | 0 | 0 | 0 | 0 | 34 | 25 | 0 | 0 | 0 | 0 | 0 | 85 | 0 | 1560 | 88 | 0
7A05249 | 低合金 | HRB400B | 0 | 0.00054 |  | 0.00027 |  | 0.001 | 75300 | [5 empty] | 0.462 |  | 0.009 | 0.012 | NULL | 0.036 | 0.004 | 0.0018 | 0.0036 | 0 | NULL | NULL | NULL | 15 | 0 | 0 | 0 | 0 | 31 | 25 | 0 | 0 | 0 | 0 | 0 | 85 | 0 | 1450 | 88 | 0
7A05248 | 低合金 | HRB400B | 1663 | 0.00052 |  | 0.00025 |  | 0.001 | 71900 | [5 empty] | 0.462 |  | 0.008 | 0.018 | NULL | 0.034 | 0.0047 | 0.0025 | 0.0037 | 0 | NULL | NULL | NULL | 15 | 0 | 0 | 0 | 0 | 31 | 25 | 0 | 0 | 0 | 0 | 0 | 92 | 0 | 1460 | 88 | 0
7A05247 | 低合金 | HRB400B | 0 | 0.00065 |  | 0.00026 |  | 0.002 | 71400 | [5 empty] | 0.469 |  | 0.008 | 0.018 | NULL | 0.034 | 0.0051 | 0.0029 | 0.0034 | 0 | NULL | NULL | NULL | 15 | 0 | 0 | 0 | 0 | 32 | 25 | 0 | 0 | 0 | 0 | 0 | 76 | 0 | 1440 | 88 | 0
7A05246 | 低合金 | HRB400B | 1656 | 0.00056 |  | 0.00026 |  | 0.002 | 72850 | [5 empty] | 0.445 |  | 0.009 | 0.019 | NULL | 0.034 | 0.0042 | 0.002 | 0.0035 | 0 | NULL | NULL | NULL | 15 | 0 | 0 | 0 | 0 | 31 | 25 | 0 | 0 | 0 | 0 | 0 | 85 | 0 | 1460 | 88 | 0
7A05245 | 低合金 | HRB400B | 1673 | 0.00044 |  | 0.00029 |  | 0.002 | 72050 | [5 empty] | 0.452 |  | 0.01 | 0.019 | NULL | 0.033 | 0.0047 | 0.0024 | 0.0029 | 0 | NULL | NULL | NULL | 15 | 0 | 0 | 0 | 0 | 32 | 0 | 50 | 0 | 0 | 0 | 0 | 93 | 0 | 0 | 88 | 0
7A05244 | 低合金 | HRB400B | 1662 | 0.00052 |  | 0.00028 |  | 0.002 | 72000 | [5 empty] | 0.476 |  | 0.008 | 0.016 | NULL | 0.035 | 0.005 | 0.0027 | 0.0039 | 0 | NULL | NULL | NULL | 14 | 0 | 0 | 0 | 0 | 30 | 0 | 50 | 0 | 0 | 0 | 0 | 78 | 0 | 1450 | 88 | 0
7A05243 | 低合金 | HRB400B | 1651 | 0.00063 |  | 0.00032 |  | 0.002 | 64750 | [5 empty] | 0.473 |  | 0.008 | 0.016 | NULL | 0.037 | 0.0049 | 0.0026 | 0.0052 | 0 | NULL | NULL | NULL | 16 | 0 | 0 | 0 | 0 | 33 | 0 | 25 | 0 | 0 | 0 | 0 | 85 | 0 | 1550 | 88 | 0
7A05242 | 低合金 | HRB400B | 1683 | 0.00041 |  | 0.00025 |  | 0.002 | 75400 | [5 empty] | 0.478 |  | 0.007 | 0.013 | NULL | 0.035 | 0.0042 | 0.002 | 0.0035 | 0 | NULL | NULL | NULL | 6 | 0 | 0 | 0 | 0 | 40 | 0 | 50 | 0 | 0 | 0 | 0 | 93 | 0 | 1460 | 88 | 0
7A05241 | 低合金 | HRB400B | 1723 | 0.00028 |  | 0.00029 |  | 0.002 | 70650 | [5 empty] | 0.488 |  | 0.007 | 0.016 | NULL | 0.035 | 0.0041 | 0.0018 | 0.003 | 0 | NULL | NULL | NULL | 46 | 0 | 0 | 0 | 0 | 0 | 0 | 50 | 0 | 0 | 0 | 0 | 90 | 0 | 1530 | 132 | 0
7A05240 | 低合金 | HRB400B | 1677 | 0.00048 |  | 0.00029 |  | 0.002 | 71650 | [5 empty] | 0.469 |  | 0.01 | 0.021 | NULL | 0.036 | 0.0051 | 0.0028 | 0.0041 | 0 | NULL | NULL | NULL | 15 | 0 | 0 | 0 | 0 | 32 | 0 | 50 | 0 | 0 | 0 | 0 | 93 | 0 | 1480 | 88 | 0
7A05239 | 低合金 | HRB400B | 1663 | 0.00051 |  | 0.00028 |  | 0.002 | 68750 | [5 empty] | 0.466 |  | 0.009 | 0.018 | NULL | 0.034 | 0.0049 | 0.0026 | 0.0028 | 0 | NULL | NULL | NULL | 15 | 0 | 0 | 0 | 0 | 32 | 0 | 50 | 0 | 0 | 0 | 0 | 90 | 0 | 1480 | 88 | 0
7A05238 | 低合金 | HRB400B | 1664 | 0.00047 |  | 0.00027 |  | 0.002 | 72750 | [5 empty] | 0.465 |  | 0.008 | 0.017 | NULL | 0.034 | 0.0041 | 0.0019 | 0.003 | 0 | NULL | NULL | NULL | 15 | 0 | 0 | 0 | 0 | 31 | 0 | 50 | 0 | 0 | 0 | 0 | 90 | 0 | 1490 | 88 | 0
7A05237 | 低合金 | HRB400B | 1686 | 0.00037 |  | 0.00028 |  | 0.002 | 71500 | [5 empty] | 0.468 |  | 0.009 | 0.018 | NULL | 0.035 | 0.0043 | 0.0021 | 0.0041 | 0 | NULL | NULL | NULL | 15 | 0 | 0 | 0 | 0 | 31 | 50 | 0 | 0 | 0 | 0 | 0 | 85 | 0 | 1490 | 88 | 0
7A05236 | 低合金 | HRB400B | 1684 | 0.00077 |  | 0.00032 |  | 0.001 | 69300 | [5 empty] | 0.455 |  | 0.014 | 0.023 | NULL | 0.034 | 0.0049 | 0.0026 | 0.0043 | 0 | NULL | NULL | NULL | 15 | 0 | 0 | 0 | 0 | 32 | 25 | 0 | 0 | 0 | 0 | 0 | 72 | 0 | 1460 | 88 | 0
7A05235 | 低合金 | HRB400B | 1660 | 0.00068 |  | 0.00032 |  | 0 | 73150 | [5 empty] | 0.46 |  | 0.007 | 0.015 | NULL | 0.035 | 0.0047 | 0.0025 | 0.0032 | 0 | NULL | NULL | NULL | 15 | 0 | 0 | 0 | 0 | 32 | 25 | 0 | 0 | 0 | 0 | 0 | 72 | 0 | 1480 | 88 | 0
7A05234 | 低合金 | HRB400B | 1651 | 0.00042 |  | 0.00031 |  | 0 | 73400 | [5 empty] | 0.454 |  | 0.009 | 0.019 | NULL | 0.033 | 0.0041 | 0.0019 | 0.0033 | 0 | NULL | NULL | NULL | 16 | 0 | 0 | 0 | 0 | 33 | 25 | 0 | 0 | 0 | 0 | 0 | 102 | 0 | 1540 | 88 | 0
7A05233 | 低合金 | HRB400B | 1677 | 0.0005 |  | 0.00034 |  | 0 | 76850 | [5 empty] | 0.475 |  | 0.009 | 0.02 | NULL | 0.035 | 0.0172 | 0.0146 | 0.0037 | 0.003 | NULL | NULL | NULL | 8 | 0 | 0 | 0 | 0 | 40 | 25 | 0 | 0 | 0 | 0 | 0 | 85 | 0 | 1500 | 88 | 0
7A05232 | 低合金 | HRB400B | 1656 | 0.00086 |  | 0.00035 |  | 0 | 75250 | [5 empty] | 0.457 |  | 0.008 | 0.019 | NULL | 0.033 | 0.004 | 0.0018 | 0.0032 | 0 | NULL | NULL | NULL | 46 | 0 | 0 | 0 | 0 | 0 | 25 | 0 | 0 | 0 | 0 | 0 | 68 | 0 | 1440 | 88 | 0
7A05231 | 低合金 | HRB400B | 1684 | 0.00076 |  | 0.00031 |  | 0 | 73450 | [5 empty] | 0.478 |  | 0.009 | 0.017 | NULL | 0.035 | 0.3237 | 0.26 | 0.0044 | 0 | NULL | NULL | NULL | 7 | 0 | 0 | 0 | 0 | 40 | 25 | 0 | 0 | 0 | 0 | 0 | 0 | 0 | 1460 | 88 | 0
7A05230 | 低合金 | HRB400B | 1697 | 0.00065 |  | 0.00027 |  | 0 | 73000 | [5 empty] | 0.47 |  | 0.01 | 0.021 | NULL | 0.034 | 0.0049 | 0.0026 | 0.0039 | 0 | NULL | NULL | NULL | 6 | 0 | 0 | 0 | 0 | 37 | 25 | 0 | 0 | 0 | 0 | 0 | 56 | 0 | 1360 | 88 | 0
7A05229 | 低合金 | HRB400B | 1672 | 0.0008 |  | 0.00029 |  | 0 | 67300 | [5 empty] | 0.461 |  | 0.009 | 0.018 | NULL | 0.035 | 0.0052 | 0.0029 | 0.0051 | 0 | NULL | NULL | NULL | 6 | 0 | 0 | 0 | 0 | 40 | 25 | 0 | 0 | 0 | 0 | 0 | 88 | 0 | 1450 | 88 | 0
7A05228 | 低合金 | HRB400B | 1620 | 0.00052 |  | 0.00033 |  | 0 | 72550 | [5 empty] | 0.47 |  | 0.007 | 0.015 | NULL | 0.033 | 0.0039 | 0.0017 | 0.0047 | 0 | NULL | NULL | NULL | 7 | 0 | 0 | 0 | 0 | 40 | 50 | 0 | 0 | 0 | 0 | 0 | 102 | 0 | 1580 | 88 | 0
7A05227 | 低合金 | HRB400B | 1661 | 0.00039 |  | 0.00032 |  | 0 | 72400 | [5 empty] | 0.453 |  | 0.008 | 0.016 | NULL | 0.034 | 0.0043 | 0.0021 | 0.005 | 0 | NULL | NULL | NULL | 6 | 0 | 0 | 0 | 0 | 39 | 25 | 0 | 0 | 0 | 0 | 0 | 85 | 0 | 1430 | 88 | 0
7A05226 | 低合金 | HRB400B | 1661 | 0.00069 |  | 0.00025 |  | 0 | 69950 | [5 empty] | 0.451 |  | 0.009 | 0.015 | NULL | 0.033 | 0.0051 | 0.0028 | 0.0062 | 0 | NULL | NULL | NULL | 6 | 0 | 0 | 0 | 0 | 37 | 25 | 0 | 0 | 0 | 0 | 0 | 68 | 0 | 1331 | 88 | 0
7A05225 | 低合金 | HRB400B | 1649 | 0.00071 |  | 0.00031 |  | 0 | 67500 | [5 empty] | 0.466 |  | 0.009 | 0.018 | NULL | 0.034 | 0.0051 | 0.0028 | 0.0047 | 0 | NULL | NULL | NULL | 6 | 0 | 0 | 0 | 0 | 40 | 25 | 0 | 0 | 0 | 0 | 0 | 68 | 0 | 1422 | 88 | 0
7A05224 | 低合金 | HRB400B | 1640 | 0.00069 |  | 0.00026 |  | 0 | 71600 | [5 empty] | 0.476 |  | 0.009 | 0.016 | NULL | 0.034 | 0.0061 | 0.0038 | 0.0042 | 0 | NULL | NULL | NULL | 7 | 0 | 0 | 0 | 0 | 40 | 25 | 0 | 0 | 0 | 0 | 0 | 68 | 0 | 1422 | 88 | 0
7A05223 | 低合金 | HRB400B | 1651 | 0.0007 |  | 0.00033 |  | 0 | 70300 | [5 empty] | 0.466 |  | 0.009 | 0.017 | NULL | 0.034 | 0.0043 | 0.0021 | 0.005 | 0 | NULL | NULL | NULL | 7 | 0 | 0 | 0 | 0 | 40 | 25 | 0 | 0 | 0 | 0 | 0 | 68 | 0 | 1413 | 88 | 0
7A05222 | 低合金 | HRB400B | 1676 | 0.00065 |  | 0.00025 |  | 0 | 71050 | [5 empty] | 0.46 |  | 0.009 | 0.018 | NULL | 0.032 | 0.0042 | 0.002 | 0.0035 | 0 | NULL | NULL | NULL | 6 | 0 | 0 | 0 | 0 | 40 | 25 | 0 | 0 | 0 | 0 | 0 | 85 | 0 | 1409 | 88 | 0
7A05221 | 低合金 | HRB400B | 1640 | 0.00056 |  | 0.00031 |  | 0 | 69700 | [5 empty] | 0.476 |  | 0.008 | 0.017 | NULL | 0.033 | 0.0054 | 0.0031 | 0.0035 | 0 | NULL | NULL | NULL | 6 | 0 | 0 | 0 | 0 | 38 | 0 | 0 | 0 | 0 | 0 | 0 | 68 | 0 | 1399 | 88 | 20
7A05220 | 低合金 | HRB400B | 1672 | 0.00078 |  | 0.00036 |  | 0.001 | 71900 | [5 empty] | 0.457 |  | 0.009 | 0.02 | NULL | 0.033 | 0.0073 | 0.0049 | 0.0036 | 0 | NULL | NULL | NULL | 13 | 0 | 0 | 0 | 0 | 31 | 0 | 0 | 0 | 0 | 0 | 0 | 68 | 0 | 1310 | 88 | 20
7A05219 | 低合金 | HRB400B | 1651 | 0.00051 |  | 0.00034 |  | 0.001 | 64550 | [5 empty] | 0.463 |  | 0.006 | 0.009 | NULL | 0.035 | 0.005 | 0.0027 | 0.0025 | 0 | NULL | NULL | NULL | 15 | 0 | 0 | 0 | 0 | 31 | 50 | 0 | 0 | 0 | 0 | 0 | 85 | 0 | 2817 | 88 | 0
7A05218 | 低合金 | HRB400B | 1664 | 0.00067 |  | 0.00029 |  | 0.001 | 71800 | [5 empty] | 0.455 |  | 0.009 | 0.017 | NULL | 0.034 | 0.004 | 0.0018 | 0.0038 | 0 | NULL | NULL | NULL | 14 | 0 | 0 | 0 | 0 | 32 | 25 | 0 | 0 | 0 | 0 | 0 | 68 | 0 | 1408 | 88 | 0
7A05217 | 低合金 | HRB400B | 1681 | 0.00065 |  | 0.00034 |  | 0 | 72600 | [5 empty] | 0.474 |  | 0.009 | 0.02 | NULL | 0.033 | 0.0044 | 0.0022 | 0.0039 | 0 | NULL | NULL | NULL | 14 | 0 | 0 | 0 | 0 | 32 | 25 | 0 | 0 | 0 | 0 | 0 | 68 | 0 | 1396 | 88 | 0
7A05216 | 低合金 | HRB400B | 1676 | 0.00074 |  | 0.00025 |  | 0 | 67650 | [5 empty] | 0.46 |  | 0.008 | 0.018 | NULL | 0.034 | 0.0041 | 0.0018 | 0.0038 | 0 | NULL | NULL | NULL | 46 | 0 | 0 | 0 | 0 | 0 | 25 | 0 | 0 | 0 | 0 | 0 | 68 | 0 | 1418 | 88 | 0
7A05215 | 低合金 | HRB400B | 1668 | 0.0007 |  | 0.00025 |  | 0 | 69950 | [5 empty] | 0.461 |  | 0.009 | 0.018 | NULL | 0.034 | 0.0041 | 0.0019 | 0.0028 | 0 | NULL | NULL | NULL | 14 | 0 | 0 | 0 | 0 | 32 | 25 | 0 | 0 | 0 | 0 | 0 | 68 | 0 | 1441 | 88 | 0
7A05214 | 低合金 | HRB400B | 1686 | 0.00094 |  | 0.00029 |  | 0 | 70500 | [5 empty] | 0.466 |  | 0.011 | 0.022 | NULL | 0.033 | 0.0039 | 0.0017 | 0.0038 | 0 | NULL | NULL | NULL | 14 | 0 | 0 | 0 | 0 | 32 | 0 | 0 | 0 | 0 | 0 | 0 | 51 | 0 | 1428 | 88 | 20
7A05213 | 低合金 | HRB400B | 1689 | 0.00092 |  | 0.00036 |  | 0 | 64300 | [5 empty] | 0.472 |  | 0.009 | 0.019 | NULL | 0.034 | 0.0047 | 0.0025 | 0.004 | 0 | NULL | NULL | NULL | 14 | 0 | 0 | 0 | 0 | 32 | 0 | 0 | 0 | 0 | 0 | 0 | 51 | 0 | 1501 | 88 | 20
7A05212 | 低合金 | HRB400B | 1658 | 0.00081 |  | 0.00034 |  | 0 | 71800 | [5 empty] | 0.471 |  | 0.009 | 0.02 | NULL | 0.034 | 0.004 | 0.0018 | 0.003 | 0 | NULL | NULL | NULL | 7 | 0 | 0 | 0 | 0 | 40 | 0 | 0 | 0 | 0 | 0 | 0 | 68 | 0 | 1425 | 88 | 20
7A05211 | 低合金 | HRB400B | 1689 | 0.00051 |  | 0.00032 |  | 0 | 71500 | [5 empty] | 0.457 |  | 0.01 | 0.019 | NULL | 0.033 | 0.004 | 0.0018 | 0.0033 | 0 | NULL | NULL | NULL | 38 | 0 | 0 | 0 | 0 | 0 | 50 | 0 | 0 | 0 | 0 | 0 | 102 | 0 | 1243 | 88 | 0
7A05210 | 低合金 | HRB400B | 1657 | 0.00044 |  | 0.00039 |  | 0 | 60400 | [5 empty] | 0.452 |  | 0.009 | 0.016 | NULL | 0.034 | 0.004 | 0.0018 | 0.003 | 0 | NULL | NULL | NULL | 7 | 0 | 0 | 0 | 0 | 40 | 25 | 0 | 0 | 0 | 0 | 0 | 85 | 0 | 1500 | 88 | 0
7A05209 | 低合金 | HRB400B | 1679 | 0.00051 |  | 0.00034 |  | 0 | 73900 | [5 empty] | 0.46 |  | 0.01 | 0.02 | NULL | 0.035 | 0.0041 | 0.0019 | 0.0033 | 0 | NULL | NULL | NULL | 7 | 0 | 0 | 0 | 0 | 40 | 25 | 0 | 0 | 0 | 0 | 0 | 85 | 0 | 1470 | 88 | 0
7A05208 | 低合金 | HRB400B | 1666 | 0.00034 |  | 0.00038 |  | 0.001 | 74350 | [5 empty] | 0.451 |  | 0.009 | 0.023 | NULL | 0.033 | 0.0042 | 0.0019 | 0.003 | 0 | NULL | NULL | NULL | 15 | 0 | 0 | 0 | 0 | 31 | 50 | 0 | 0 | 0 | 0 | 0 | 96 | 0 | 1500 | 88 | 0
7A05207 | 低合金 | HRB400B | 1657 | 0.00022 |  | 0.00031 |  | 0.001 | 71700 | [5 empty] | 0.466 |  | 0.008 | 0.021 | NULL | 0.034 | 0.0048 | 0.0025 | 0.0034 | 0 | NULL | NULL | NULL | 15 | 0 | 0 | 0 | 0 | 31 | 50 | 0 | 0 | 0 | 0 | 0 | 93 | 0 | 1500 | 88 | 0
7A05206 | 低合金 | HRB400B | 1655 | 0.00027 |  | 0.00033 |  | 0.001 | 71800 | [5 empty] | 0.465 |  | 0.011 | 0.019 | NULL | 0.034 | 0.0042 | 0.002 | 0.0045 | 0 | NULL | NULL | NULL | 15 | 0 | 0 | 0 | 0 | 31 | 50 | 1530 | 0 | 0 | 0 | 0 | 93 | 0 | 0 | 88 | 0
7A05205 | 低合金 | HRB400B | 1693 | 0.00024 |  | 0.00034 |  | 0.001 | 71250 | [5 empty] | 0.461 |  | 0.011 | 0.018 | NULL | 0.035 | 0.0041 | 0.0019 | 0.0044 | 0 | NULL | NULL | NULL | 15 | 0 | 0 | 0 | 0 | 31 | 50 | 0 | 0 | 0 | 0 | 0 | 102 | 0 | 1520 | 88 | 0
7A05204 | 低合金 | HRB400B | 1650 | 0.00067 |  | 0.00035 |  | 0 | 72700 | [5 empty] | 0.455 |  | 0.008 | 0.018 | NULL | 0.034 | 0.004 | 0.0018 | 0.0035 | 0 | NULL | NULL | NULL | 15 | 0 | 0 | 0 | 0 | 31 | 25 | 0 | 0 | 0 | 0 | 0 | 68 | 0 | 1410 | 88 | 0
7A05203 | 低合金 | HRB400B | 1659 | 0.00058 |  | 0.00033 |  | 0.001 | 71800 | [5 empty] | 0.463 |  | 0.009 | 0.019 | NULL | 0.035 | 0.0042 | 0.002 | 0.0034 | 0 | NULL | NULL | NULL | 15 | 0 | 0 | 0 | 0 | 31 | 0 | 25 | 0 | 0 | 0 | 0 | 78 | 0 | 1430 | 88 | 0
7A05202 | 低合金 | HRB400B | 1668 | 0.00032 |  | 0.00034 |  | 0 | 71200 | [5 empty] | 0.472 |  | 0.008 | 0.016 | NULL | 0.035 | 0.0042 | 0.002 | 0.0051 | 0 | NULL | NULL | NULL | 15 | 0 | 0 | 0 | 0 | 32 | 0 | 50 | 0 | 0 | 0 | 0 | 102 | 0 | 1530 | 88 | 0
7A05201 | 低合金 | HRB400B | 1667 | 0.00055 |  | 0.00035 |  | 0 | 73100 | [5 empty] | 0.466 |  | 0.007 | 0.013 | NULL | 0.035 | 0.0038 | 0.0016 | 0.0046 | 0 | NULL | NULL | NULL | 15 | 0 | 0 | 0 | 0 | 32 | 0 | 25 | 0 | 0 | 0 | 0 | 88 | 0 | 0 | 88 | 0
7A05200 | 低合金 | HRB400B | 1657 | 0.00046 |  | 0.00038 |  | 0.001 | 72750 | [5 empty] | 0.457 |  | 0.008 | 0.016 | NULL | 0.035 | 0.0077 | 0.0054 | 0.0038 | 0 | NULL | NULL | NULL | 15 | 0 | 0 | 0 | 0 | 30 | 0 | 50 | 0 | 0 | 0 | 0 | 92 | 0 | 1460 | 88 | 0
7A05199 | 低合金 | HRB400B | 1688 | 0.00065 |  | 0.00033 |  | 0.001 | 68550 | [5 empty] | 0.473 |  | 0.009 | 0.019 | NULL | 0.033 | 0.0051 | 0.0028 | 0.0037 | 0 | NULL | NULL | NULL | 46 | 0 | 0 | 0 | 0 | 0 | 0 | 50 | 0 | 0 | 0 | 0 | 70 | 0 | 1520 | 132 | 0
7A05198 | 低合金 | HRB400B | 1677 | 0.00028 |  | 0.00034 |  | 0.001 | 71800 | [5 empty] | 0.482 |  | 0.008 | 0.019 | NULL | 0.035 | 0.0054 | 0.0031 | 0.0042 | 0 | NULL | NULL | NULL | 45 | 0 | 0 | 0 | 0 | 0 | 0 | 100 | 0 | 0 | 0 | 0 | 90 | 0 | 1560 | 132 | 0
7A05197 | 低合金 | HRB400B | 1667 | 0.00057 |  | 0.00037 |  | 0 | 68950 | [5 empty] | 0.485 |  | 0.008 | 0.018 | NULL | 0.035 | 0.0045 | 0.0023 | 0.0049 | 0 | NULL | NULL | NULL | 46 | 0 | 0 | 0 | 0 | 0 | 0 | 75 | 0 | 0 | 0 | 0 | 70 | 0 | 1520 | 132 | 0
7A05196 | 低合金 | HRB400B | 1671 | 0.0009 |  | 0.00033 |  | 0.001 | 71400 | [5 empty] | 0.483 |  | 0.009 | 0.017 | NULL | 0.034 | 0.0049 | 0.0026 | 0.0042 | 0 | NULL | NULL | NULL | 42 | 0 | 0 | 0 | 0 | 0 | 0 | 25 | 0 | 0 | 20 | 0 | 44 | 0 | 1360 | 132 | 0
7A05195 | 低合金 | HRB400B | 1668 | 0.00068 |  | 0.00027 |  | 0.001 | 65400 | [5 empty] | 0.47 |  | 0.011 | 0.02 | NULL | 0.035 | 0.0049 | 0.0027 | 0.0045 | 0 | NULL | NULL | NULL | 44 | 0 | 0 | 0 | 0 | 0 | 0 | 50 | 0 | 0 | 0 | 0 | 68 | 0 | 1440 | 132 | 0
7A05194 | 低合金 | HRB400B | 1688 | 0.00068 |  | 0.00028 |  | 0.001 | 70200 | [5 empty] | 0.475 |  | 0.008 | 0.016 | NULL | 0.035 | 0.0051 | 0.0028 | 0.0041 | 0 | NULL | NULL | NULL | 44 | 0 | 0 | 0 | 0 | 0 | 0 | 50 | 0 | 0 | 0 | 0 | 68 | 0 | 1440 | 132 | 0
7A05193 | 低合金 | HRB400B | 1655 | 0.00074 |  | 0.00042 |  | 0.001 | 66050 | [5 empty] | 0.477 |  | 0.009 | 0.016 | NULL | 0.036 | 0.0044 | 0.0022 | 0.0038 | 0 | NULL | NULL | NULL | 47 | 0 | 0 | 0 | 0 | 0 | 25 | 0 | 0 | 0 | 0 | 0 | 68 | 0 | 1570 | 132 | 0
7A05192 | 低合金 | HRB400B | 1688 | 0.00068 |  | 0.00034 |  | 0.001 | 72700 | [5 empty] | 0.487 |  | 0.011 | 0.016 | NULL | 0.036 | 0.0042 | 0.002 | 0.0035 | 0 | NULL | NULL | NULL | 45 | 0 | 0 | 0 | 0 | 0 | 0 | 50 | 0 | 0 | 0 | 0 | 68 | 0 | 1500 | 176 | 0
7A05191 | 低合金 | HRB400B | 1677 | 0.00085 |  | 0.00033 |  | 0 | 71150 | [5 empty] | 0.474 |  | 0.009 | 0.016 | NULL | 0.034 | 0.0047 | 0.0025 | 0.004 | 0 | NULL | NULL | NULL | 16 | 0 | 0 | 0 | 0 | 30 | 25 | 0 | 0 | 0 | 0 | 0 | 68 | 0 | 0 | 132 | 0
7A05190 | 低合金 | HRB400B | 1712 | 0.00085 |  | 0.00028 |  | 0.001 | 71300 | [5 empty] | 0.46 |  | 0.008 | 0.016 | NULL | 0.033 | 0.0039 | 0.0017 | 0.0034 | 0 | NULL | NULL | NULL | 14 | 0 | 0 | 0 | 0 | 29 | 25 | 0 | 0 | 0 | 0 | 0 | 51 | 0 | 1400 | 132 | 0
7A05189 | 低合金 | HRB400B | 1666 | 0.00035 |  | 0.00039 |  | 0 | 64350 | [5 empty] | 0.468 |  | 0.009 | 0.017 | NULL | 0.035 | 0.015 | 0.0122 | 0.0037 | 0 | NULL | NULL | NULL | 8 | 0 | 0 | 0 | 0 | 40 | 50 | 0 | 0 | 0 | 0 | 0 | 85 | 0 | 1610 | 132 | 0
7A05188 | 低合金 | HRB400B | 1662 | 0.00056 |  | 0.00023 |  | 0 | 73900 | [5 empty] | 0.461 |  | 0.008 | 0.014 | NULL | 0.033 | 0.004 | 0.0018 | 0.0033 | 0 | NULL | NULL | NULL | 46 | 0 | 0 | 0 | 0 | 0 | 0 | 50 | 0 | 0 | 0 | 0 | 85 | 0 | 1600 | 132 | 0
7A05187 | 低合金 | HRB400B | 1666 | 0.0009 |  | 0.00028 |  | 0 | 71200 | [5 empty] | 0.469 |  | 0.009 | 0.016 | NULL | 0.034 | 0.0046 | 0.0024 | 0.0035 | 0 | NULL | NULL | NULL | 16 | 0 | 0 | 32 | 0 | 0 | 0 | 25 | 0 | 0 | 0 | 0 | 68 | 0 | 1420 | 132 | 0
7A05186 | 低合金 | HRB400B | 1689 | 0.00051 |  | 0.00029 |  | 0 | 67950 | [5 empty] | 0.477 |  | 0.01 | 0.019 | NULL | 0.036 | 0.0047 | 0.0024 | 0.0041 | 0 | NULL | NULL | NULL | 7 | 0 | 0 | 40 | 0 | 0 | 0 | 50 | 0 | 0 | 0 | 0 | 68 | 0 | 1500 | 132 | 0
7A05185 | 低合金 | HRB400B | 1666 | 0.00039 |  | 0.0003 |  | 0.001 | #VALUE! | [5 empty] | 0.467 |  | 0.008 | 0.017 | NULL | 0.033 | 0.0054 | 0.0031 | 0.0041 | 0 | NULL | NULL | NULL | 7 | 0 | 0 | 40 | 0 | 0 | 0 | 50 | 0 | 0 | 0 | 0 | 85 | 0 | 1580 | 132 | 0
7A05184 | 低合金 | HRB400B | 1620 | 0.00048 |  | 0.00036 |  | 0.001 | 74300 | [5 empty] | 0.47 |  | 0.007 | 0.018 | NULL | 0.034 | 0.0041 | 0.0019 | 0.0043 | 0 | NULL | NULL | NULL | 7 | 0 | 0 | 40 | 0 | 0 | 50 | 0 | 0 | 0 | 0 | 0 | 85 | 0 | 1490 | 132 | 0
7A05183 | 低合金 | HRB400B | 1676 | 0.00034 |  | 0.00029 |  | 0 | 69850 | [5 empty] | 0.47 |  | 0.011 | 0.02 | NULL | 0.035 | 0.004 | 0.0018 | 0.0044 | 0 | NULL | NULL | NULL | 7 | 0 | 0 | 40 | 0 | 0 | 50 | 0 | 0 | 0 | 0 | 0 | 80 | 0 | 1500 | 132 | 0
7A05182 | 低合金 | HRB400B | 1672 | 0.00056 |  | 0.00032 |  | 0.001 | 70750 | [5 empty] | 0.475 |  | 0.007 | 0.017 | NULL | 0.035 | 0.0054 | 0.0031 | 0.0058 | 0 | NULL | NULL | NULL | 7 | 0 | 0 | 0 | 0 | 40 | 0 | 50 | 0 | 0 | 0 | 0 | 92 | 0 | 1450 | 88 | 0
7A05181 | 低合金 | HRB400B | 1633 | 0.00048 |  | 0.00034 |  | 0.001 | 71300 | [5 empty] | 0.469 |  | 0.009 | 0.017 | NULL | 0.035 | 0.0041 | 0.0019 | 0.0047 | 0 | NULL | NULL | NULL | 7 | 0 | 0 | 0 | 0 | 40 | 0 | 50 | 0 | 0 | 0 | 0 | 102 | 0 | 1460 | 88 | 0
7A05180 | 低合金 | HRB400B | 1651 | 0.00045 |  | 0.00032 |  | 0 | 73250 | [5 empty] | 0.476 |  | 0.008 | 0.016 | NULL | 0.035 | 0.0042 | 0.0019 | 0.0073 | 0.001 | NULL | NULL | NULL | 7 | 0 | 0 | 0 | 0 | 40 | 0 | 50 | 0 | 0 | 0 | 0 | 102 | 0 | 1480 | 88 | 0
7A05179 | 低合金 | HRB400B | 1638 | 0.00045 |  | 0.00034 |  | 0 | 72700 | [5 empty] | 0.467 |  | 0.009 | 0.017 | NULL | 0.034 | 0.0039 | 0.0017 | 0.0059 | 0 | NULL | NULL | NULL | 7 | 0 | 0 | 0 | 0 | 40 | 0 | 50 | 0 | 0 | 0 | 0 | 102 | 0 | 1490 | 88 | 0
7A05178 | 低合金 | HRB400B | 1684 | 0.00049 |  | 0.00029 |  | 0 | 73400 | [5 empty] | 0.461 |  | 0.009 | 0.017 | NULL | 0.034 | 0.0043 | 0.0021 | 0.0055 | 0 | NULL | NULL | NULL | 8 | 0 | 0 | 0 | 0 | 43 | 0 | 50 | 0 | 0 | 0 | 0 | 92 | 0 | 1510 | 88 | 0
7A05177 | 低合金 | HRB400B | 1664 | 0.00043 |  | 0.00039 |  | 0.001 | 75600 | [5 empty] | 0.454 |  | 0.014 | 0.015 | NULL | 0.034 | 0.0041 | 0.0019 | 0.0045 | 0 | NULL | NULL | NULL | 7 | 0 | 0 | 0 | 0 | 40 | 0 | 25 | 0 | 0 | 0 | 0 | 90 | 0 | 1440 | 88 | 0
7A05176 | 低合金 | HRB400B | 1660 | 0.00065 |  | 0.0003 |  | 0.001 | 71900 | [5 empty] | 0.462 |  | 0.007 | 0.015 | NULL | 0.034 | 0.0041 | 0.0019 | 0.0067 | 0 | NULL | NULL | NULL | 8 | 0 | 0 | 0 | 0 | 43 | 0 | 25 | 0 | 0 | 0 | 0 | 85 | 0 | 1500 | 88 | 0
7A05175 | 低合金 | HRB400B | 1649 | 0.00065 |  | 0.00031 |  | 0.001 | 77400 | [5 empty] | 0.469 |  | 0.007 | 0.015 | NULL | 0.035 | 0.0039 | 0.0017 | 0.0047 | 0 | NULL | NULL | NULL | 7 | 0 | 0 | 0 | 0 | 40 | 0 | 25 | 0 | 0 | 0 | 0 | 75 | 0 | 1380 | 88 | 0
7A05174 | 低合金 | HRB400B | 1665 | 0.00094 |  | 0.00029 |  | 0.001 | 72900 | [5 empty] | 0.458 |  | 0.007 | 0.017 | NULL | 0.033 | 0.0042 | 0.002 | 0.0055 | 0 | NULL | NULL | NULL | 8 | 0 | 0 | 0 | 0 | 43 | 0 | 0 | 0 | 0 | 0 | 0 | 72 | 0 | 1530 | 88 | 20
7A05173 | 低合金 | HRB400B | 1649 | 0.0006 |  | 0.00027 |  | 0.001 | 78250 | [5 empty] | 0.467 |  | 0.008 | 0.019 | NULL | 0.035 | 0.0059 | 0.0036 | 0.0043 | 0 | NULL | NULL | NULL | 7 | 0 | 0 | 0 | 0 | 40 | 0 | 25 | 0 | 0 | 0 | 0 | 87 | 0 | 1430 | 88 | 0
7A05172 | 低合金 | HRB400B | 1642 | 0.00065 |  | 0.00029 |  | 0.001 | 73500 | [5 empty] | 0.471 |  | 0.009 | 0.019 | NULL | 0.033 | 0.0041 | 0.0018 | 0.0041 | 0 | NULL | NULL | NULL | 7 | 0 | 0 | 0 | 0 | 41 | 0 | 25 | 0 | 0 | 0 | 0 | 80 | 0 | 1420 | 88 | 0
7A05171 | 低合金 | HRB400B | 1804 | 0.00038 |  | 0.00023 |  | 0 | 72200 | [5 empty] | 0.454 |  | 0.008 | 0.016 | NULL | 0.032 | 0.0101 | 0.0076 | 0.0038 | 0 | NULL | NULL | NULL | 7 | 0 | 0 | 0 | 0 | 40 | 0 | 50 | 0 | 0 | 0 | 0 | 97 | 0 | 1480 | 88 | 0
7A05170 | 低合金 | HRB400B | 1656 | 0.00094 |  | 0.00024 |  | 0 | 73500 | [5 empty] | 0.461 |  | 0.008 | 0.017 | NULL | 0.034 | 0.0065 | 0.0042 | 0.0085 | 0 | NULL | NULL | NULL | 7 | 0 | 0 | 0 | 0 | 40 | 0 | 25 | 0 | 0 | 0 | 0 | 60 | 0 | 1430 | 88 | 0
7A05169 | 低合金 | HRB400B | 1667 | 0.00082 |  | 0.00033 |  | 0 | 73100 | [5 empty] | 0.463 |  | 0.008 | 0.017 | NULL | 0.033 | 0.0047 | 0.0025 | 0.0051 | 0 | NULL | NULL | NULL | 7 | 0 | 0 | 0 | 0 | 40 | 0 | 0 | 0 | 0 | 0 | 0 | 60 | 0 | 1370 | 88 | 20
7A05168 | 低合金 | HRB400B | 1661 | 0.00052 |  | 0.00038 |  | 0 | 68100 | [5 empty] | 0.46 |  | 0.009 | 0.02 | NULL | 0.038 | 0.0039 | 0.0017 | 0.0063 | 0 | NULL | NULL | NULL | 7 | 0 | 0 | 0 | 0 | 41 | 0 | 25 | 0 | 0 | 0 | 0 | 85 | 0 | 1500 | 88 | 0
7A05167 | 低合金 | HRB400B | 1660 | 0.00076 |  | 0.00026 |  | 0 | 75800 | [5 empty] | 0.461 |  | 0.008 | 0.016 | NULL | 0.035 | 0.0101 | 0.0076 | 0.0032 | 0 | NULL | NULL | NULL | 7 | 0 | 0 | 0 | 0 | 42 | 25 | 0 | 0 | 0 | 0 | 0 | 68 | 0 | 2996 | 88 | 0
7A05166 | 低合金 | HRB400B | 1660 | 0.00058 |  | 0.00024 |  | 0 | 78100 | [5 empty] | 0.461 |  | 0.008 | 0.016 | NULL | 0.032 | 0.006 | 0.0037 | 0.0033 | 0 | NULL | NULL | NULL | 6 | 0 | 0 | 0 | 0 | 40 | 25 | 0 | 0 | 0 | 0 | 0 | 85 | 0 | 1366 | 88 | 0
7A05165 | 低合金 | HRB400B | 1684 | 0.00069 |  | 0.00021 |  | 0 | 69800 | [5 empty] | 0.467 |  | 0.008 | 0.018 | NULL | 0.035 | 0.0047 | 0.0024 | 0.0034 | 0 | NULL | NULL | NULL | 6 | 0 | 0 | 0 | 0 | 40 | 25 | 0 | 0 | 0 | 0 | 0 | 68 | 0 | 1426 | 88 | 0
7A05164 | 低合金 | HRB400B | 1672 | 0.00064 |  | 0.00023 |  | 0.002 | 72100 | [5 empty] | 0.462 |  | 0.011 | 0.024 | NULL | 0.034 | 0.0048 | 0.0025 | 0.0036 | 0 | NULL | NULL | NULL | 14 | 0 | 0 | 0 | 0 | 32 | 25 | 0 | 0 | 0 | 0 | 0 | 85 | 0 | 1459 | 88 | 0
7A05163 | 低合金 | HRB400B | 1672 | 0.00069 |  | 0.00023 |  | 0.002 | 74650 | [5 empty] | 0.469 |  | 0.01 | 0.024 | NULL | 0.034 | 0.0064 | 0.0041 | 0.004 | 0 | NULL | NULL | NULL | 14 | 0 | 0 | 0 | 0 | 32 | 25 | 0 | 0 | 0 | 0 | 0 | 68 | 0 | 1447 | 88 | 0
7A05162 | 低合金 | HRB400B | 1676 | 0.00068 |  | 0.00027 |  | 0.002 | 70650 | [5 empty] | 0.472 |  | 0.009 | 0.02 | NULL | 0.036 | 0.0045 | 0.0023 | 0.0039 | 0 | NULL | NULL | NULL | 14 | 0 | 0 | 0 | 0 | 32 | 25 | 0 | 0 | 0 | 0 | 0 | 68 | 0 | 1445 | 88 | 0
7A05161 | 低合金 | HRB400B | 1656 | 0.00051 |  | 0.00027 |  | 0.002 | 71350 | [5 empty] | 0.479 |  | 0.011 | 0.024 | NULL | 0.035 | 0.0041 | 0.0019 | 0.0044 | 0 | NULL | NULL | NULL | 14 | 0 | 0 | 0 | 0 | 32 | 50 | 0 | 0 | 0 | 0 | 0 | 85 | 0 | 2913 | 88 | 0
7A05160 | 低合金 | HRB400B | 1679 | 0.00067 |  | 0.00026 |  | 0.002 | 75800 | [5 empty] | 0.452 |  | 0.008 | 0.019 | NULL | 0.035 | 0.0048 | 0.0026 | 0.0041 | 0 | NULL | NULL | NULL | 16 | 0 | 0 | 0 | 0 | 30 | 25 | 0 | 0 | 0 | 0 | 0 | 68 | 0 | 1466 | 88 | 0
7A05159 | 低合金 | HRB400B | 1661 | 0.00069 |  | 0.00024 |  | 0.002 | 72950 | [5 empty] | 0.46 |  | 0.012 | 0.027 | NULL | 0.034 | 0.0083 | 0.0059 | 0.0032 | 0 | NULL | NULL | NULL | 14 | 0 | 0 | 0 | 0 | 31 | 25 | 0 | 0 | 0 | 0 | 0 | 68 | 0 | 1364 | 88 | 0
7A05158 | 低合金 | HRB400B | 1676 | 0.00088 |  | 0.00043 |  | 0.001 | 68550 | [5 empty] | 0.453 |  | 0.008 | 0.02 | NULL | 0.034 | 0.0059 | 0.0036 | 0.0031 | 0 | NULL | NULL | NULL | 14 | 0 | 0 | 0 | 0 | 32 | 0 | 0 | 0 | 0 | 0 | 0 | 51 | 0 | 1436 | 88 | 20
7A05157 | 低合金 | HRB400B |  | 0.00064 |  | 0.00028 |  | 0.001 | 72250 | [5 empty] | 0.468 |  | 0.01 | 0.018 | NULL | 0.034 | 0.004 | 0.0018 | 0.004 | 0 | NULL | NULL | NULL | 14 | 0 | 0 | 0 | 0 | 32 | 25 | 0 | 0 | 0 | 0 | 0 | 68 | 0 | 1425 | 88 | 0
7A05156 | 低合金 | HRB400B | 1694 | 0.00034 |  | 0.00031 |  | 0.001 | 71500 | [5 empty] | 0.452 |  | 0.009 | 0.018 | NULL | 0.033 | 0.0041 | 0.0019 | 0.0044 | 0 | NULL | NULL | NULL | 14 | 0 | 0 | 0 | 0 | 32 | 50 | 0 | 0 | 0 | 0 | 0 | 85 | 0 | 1425 | 88 | 0
7A05155 | 低合金 | HRB400B | 1674 | 0.00061 |  | 0.00027 |  | 0.001 | 71400 | [5 empty] | 0.463 |  | 0.01 | 0.02 | NULL | 0.034 | 0.0052 | 0.0029 | 0.0039 | 0 | NULL | NULL | NULL | 46 | 0 | 0 | 0 | 0 | 0 | 50 | 0 | 0 | 0 | 0 | 0 | 102 | 0 | 1512 | 88 | 0
7A05154 | 低合金 | HRB400B | 1705 | 0.00066 |  | 0.00012 |  | 0.001 | 71550 | [5 empty] | 0.471 |  | 0.014 | 0.032 | NULL | 0.036 | 0.0061 | 0.0037 | 0.0048 | 0 | NULL | NULL | NULL | 7 | 0 | 0 | 0 | 0 | 40 | 25 | 0 | 0 | 0 | 0 | 0 | 85 | 0 | 1378 | 88 | 0

## Sheet3
转炉终点Mn | 连铸正样Mn | 钢水净重 | 硅铝锰合金球 | 硅锰面（硅锰渣） | 锰硅合金FeMn64Si27(合格块) | 锰硅合金FeMn68Si18(合格块)
0.0011 | 0.0133 | 74400 | 0 | 0 | 1547 | 0 | 0.883638
0.0011 | 0.0137 | 74200 | 0 | 0 | 1530 | 0 | 0.9202693
0.0011 | 0.013 | 78250 | 0 | 0 | 0 | 1450 | 0.9671531
0.0012 | 0.0131 | 73600 | 0 | 0 | 0 | 1450 | 0.9096801
0.0009 | 0.0133 | 72400 | 0 | 0 | 0 | 1450 | 0.932447
0.0007 | 0.0132 | 70350 | 0 | 0 | 0 | 1450 | 0.9133517
0.0012 | 0.0128 | 77800 | 0 | 0 | 0 | 1500 | 0.9061044
0.0014 | 0.0134 | 73050 | 0 | 0 | 0 | 1450 | 0.9104695
0.0009 | 0.0135 | 74300 | 0 | 0 | 0 | 1580 | 0.8923479
0.0011 | 0.0132 | 74850 | 0 | 220 | 0 | 1330 | 0.8799893
0.0016 | 0.0136 | 81350 | 0 | 220 | 0 | 1490 | 0.8597548
0.0013 | 0.0135 | 73850 | 0 | 200 | 0 | 1590 | 0.7580349
0.0015 | 0.0135 | 74200 | 0 | 220 | 0 | 1310 | 0.876447
0.0015 | 0.0129 | 67400 | 0 | 0 | 0 | 1530 | 0.7563194
0.001 | 0.0131 | 70000 | 0 | 0 | 0 | 1520 | 0.8392121
0.0011 | 0.0131 | 70000 | 0 | 200 | 0 | 1400 | 0.7906627
0.0013 | 0.0136 | 70100 | 0 | 200 | 0 | 1300 | 0.8656928
0.0012 | 0.0131 | 67400 | 0 | 200 | 0 | 1450 | 0.7320737
0.0011 | 0.0129 | 64700 | 0 | 200 | 0 | 1270 | 0.7821695
0.0012 | 0.0131 | 69800 | 0 | 200 | 0 | 1430 | 0.767444
0.0014 | 0.013 | 63300 | 0 | 200 | 0 | 1280 | 0.7471915
0.0011 | 0.0129 | 70100 | 0 | 200 | 0 | 1340 | 0.8089305
0.0014 | 0.0131 | 67500 | 0 | 200 | 0 | 1330 | 0.7773742
0.001 | 0.013 | 70000 | 0 | 200 | 0 | 1300 | 0.8433735
0.0015 | 0.0133 | 68400 | 0 | 200 | 0 | 1230 | 0.8500295
0.0011 | 0.013 | 62900 | 0 | 200 | 0 | 1310 | 0.7465391
0.0011 | 0.0133 | 63500 | 0 | 200 | 0 | 1300 | 0.7778112
0.0008 | 0.013 | 66400 | 0 | 200 | 0 | 1250 | 0.8413793
0.0009 | 0.0134 | 71500 | 0 | 200 | 0 | 1350 | 0.8683929
0.0013 | 0.0135 | 72800 | 0 | 0 | 1553 | 0 | 0.8612945
0.0009 | 0.0132 | 70000 | 0 | 0 | 1545 | 0 | 0.8392794
0.0007 | 0.0135 | 70600 | 0 | 0 | 1508 | 0 | 0.9024959
0.0011 | 0.013 | 74400 | 0 | 0 | 1496 | 0 | 0.8912924
0.0011 | 0.013 | 70000 | 0 | 0 | 0 | 0 | #DIV/0!
0.0005 | 0.0135 | 71750 | 0 | 0 | 0 | 1450 | 0.9687889
0.0011 | 0.0128 | 74750 | 0 | 0 | 0 | 1450 | 0.9083662
0.0013 | 0.0135 | 71700 | 0 | 0 | 0 | 1480 | 0.8901213
0.0014 | 0.0134 | 76100 | 0 | 0 | 0 | 1530 | 0.8988897
0.0014 | 0.0128 | 72250 | 0 | 0 | 0 | 1540 | 0.8054784
0.0005 | 0.0129 | 73000 | 0 | 0 | 0 | 1560 | 0.8738801
0.0009 | 0.0135 | 73000 | 0 | 0 | 0 | 1520 | 0.9113427
0.0009 | 0.0132 | 72600 | 0 | 0 | 0 | 1460 | 0.9211297
0.001 | 0.0134 | 70500 | 0 | 0 | 0 | 1450 | 0.9079767
0.0006 | 0.0129 | 70450 | 0 | 0 | 0 | 1440 | 0.9062657
0.0007 | 0.0127 | 71150 | 0 | 0 | 0 | 1460 | 0.8807146
0.0007 | 0.0133 | 69950 | 0 | 0 | 0 | 1500 | 0.8849096
0.001 | 0.0133 | 70300 | 0 | 0 | 0 | 1400 | 0.9301743
0.001 | 0.0135 | 69250 | 0 | 0 | 0 | 1420 | 0.9180649
0.0013 | 0.0133 | 75200 | 0 | 0 | 0 | 1430 | 0.9503749
0.0007 | 0.0134 | 72300 | 0 | 0 | 0 | 1460 | 0.9471551
0.0006 | 0.0133 | 70400 | 0 | 0 | 0 | 1460 | 0.9222644
0.0008 | 0.0131 | 70450 | 0 | 200 | 0 | 1260 | 0.8938511
0.0009 | 0.0131 | 75200 | 0 | 200 | 0 | 1300 | 0.9211245
0.0006 | 0.0129 | 71700 | 0 | 200 | 0 | 1280 | 0.8974174
0.0011 | 0.0131 | 74050 | 0 | 200 | 0 | 1280 | 0.904225
0.0008 | 0.0131 | 72000 | 0 | 200 | 0 | 1270 | 0.9073027
0.0009 | 0.0133 | 72900 | 0 | 200 | 0 | 1330 | 0.8897945
0.0012 | 0.0135 | 73150 | 0 | 200 | 0 | 1300 | 0.9033584
0.0011 | 0.0138 | 74000 | 0 | 200 | 0 | 1370 | 0.9015041
0.0009 | 0.0134 | 75650 | 0 | 200 | 0 | 1340 | 0.9247624
0.0014 | 0.0132 | 68300 | 0 | 200 | 0 | 1300 | 0.8091767
0.0014 | 0.0132 | 72800 | 0 | 200 | 0 | 1270 | 0.8800918
0.0014 | 0.0134 | 72000 | 0 | 200 | 0 | 1260 | 0.8912362
0.0013 | 0.0133 | 72150 | 0 | 200 | 0 | 1300 | 0.8692771
0.0009 | 0.0137 | 71750 | 0 | 200 | 0 | 1280 | 0.934549
0.0011 | 0.0135 | 71050 | 0 | 200 | 0 | 1300 | 0.8845582
0.0016 | 0.0133 | 71500 | 0 | 200 | 0 | 1300 | 0.8399096
0.0011 | 0.0142 | 69000 | 0 | 200 | 0 | 1280 | 0.919794
0.0008 | 0.0134 | 77900 | 0 | 200 | 0 | 1330 | 0.9661588
0.0014 | 0.0139 | 67050 | 0 | 200 | 0 | 1310 | 0.8359182
0.0009 | 0.013 | 74050 | 0 | 200 | 0 | 1320 | 0.8877665
0.001 | 0.0137 | 73100 | 0 | 300 | 1278 | 0 | 0.8860251
0.0011 | 0.013 | 73850 | 0 | 300 | 0 | 1200 | 0.8823444
0.0007 | 0.0131 | 75150 | 0 | 300 | 0 | 1270 | 0.8938877
0.0012 | 0.0131 | 75900 | 0 | 300 | 1285 | 0 | 0.8582057
0.0011 | 0.0133 | 74000 | 0 | 300 | 1215 | 0 | 0.8974512
0.001 | 0.0129 | 70450 | 0 | 300 | 1124 | 0 | 0.8866452
0.0006 | 0.0131 | 75500 | 0 | 300 | 0 | 1213 | 0.9393987
0.0012 | 0.0134 | 75500 | 0 | 300 | 0 | 1220 | 0.9126308
0.001 | 0.0128 | 77700 | 0 | 300 | 1230 | 0 | 0.9024923
0.0008 | 0.013 | 73600 | 0 | 300 | 1226 | 0 | 0.8861659
0.0008 | 0.0129 | 74250 | 0 | 300 | 1252 | 0 | 0.8718104
0.0009 | 0.0133 | 73200 | 0 | 0 | 1544 | 0 | 0.8853549
0.0009 | 0.0134 | 74700 | 0 | 200 | 0 | 1260 | 0.9631849
0.0006 | 0.0131 | 70800 | 0 | 200 | 0 | 1320 | 0.8768627
0.0009 | 0.0132 | 68500 | 0 | 200 | 0 | 1200 | 0.9063576
0.0011 | 0.0132 | 72900 | 0 | 200 | 0 | 1290 | 0.8915764
0.0013 | 0.0133 | 74000 | 0 | 200 | 0 | 1290 | 0.8975499
0.0012 | 0.0132 | 72500 | 0 | 200 | 0 | 1270 | 0.8913204
0.0012 | 0.0131 | 72850 | 0 | 200 | 0 | 1290 | 0.8762382
0.0011 | 0.0134 | 74200 | 0 | 200 | 0 | 1300 | 0.9163253
0.0013 | 0.0132 | 73800 | 0 | 200 | 0 | 1280 | 0.8936625
0.0007 | 0.0128 | 75400 | 0 | 200 | 0 | 1320 | 0.9039513
0.0011 | 0.014 | 70300 | 0 | 200 | 0 | 1320 | 0.8985316
0.0013 | 0.014 | 64200 | 0 | 200 | 0 | 1400 | 0.7674511
0.001 | 0.0137 | 71750 | 0 | 200 | 0 | 1340 | 0.8911213
0.0011 | 0.0137 | 71450 | 0 | 0 | 0 | 1620 | 0.8369311
0.001 | 0.013 | 72050 | 0 | 200 | 0 | 1260 | 0.8918551
0.0011 | 0.013 | 71500 | 0 | 200 | 0 | 1220 | 0.9023948
0.0008 | 0.0136 | 73400 | 0 | 200 | 0 | 1330 | 0.9247972
0.0007 | 0.0128 | 68100 | 0 | 200 | 0 | 1330 | 0.8110973
0.0011 | 0.013 | 74850 | 0 | 200 | 0 | 1310 | 0.8883697
0.001 | 0.0134 | 74550 | 0 | 200 | 0 | 1340 | 0.9040252
0 | 0.0128 | 71000 | 0 | 0 | 0 | 1480 | 0.9247802
0.0012 | 0.0133 | 63500 | 0 | 200 | 0 | 1300 | 0.7714357
0.0009 | 0.0129 | 73350 | 0 | 200 | 0 | 1300 | 0.8837349
0.001 | 0.013 | 74800 | 0 | 200 | 0 | 1300 | 0.9012048
0.0009 | 0.0131 | 75800 | 0 | 200 | 0 | 1300 | 0.9284739
0.0008 | 0.013 | 73500 | 0 | 200 | 0 | 1300 | 0.9003012
0.0008 | 0.0129 | 77200 | 0 | 200 | 0 | 1300 | 0.9378715
0.0008 | 0.0129 | 71900 | 0 | 200 | 0 | 1300 | 0.8734839
0.0011 | 0.013 | 72200 | 0 | 200 | 0 | 1300 | 0.8626305
0.0011 | 0.0129 | 72050 | 0 | 0 | 1460 | 0 | 0.8769908
0.0012 | 0.013 | 75100 | 0 | 0 | 1503 | 0 | 0.887963
0.0013 | 0.0139 | 74350 | 0 | 0 | 1596 | 0 | 0.8839965
0.0014 | 0.0134 | 74250 | 0 | 0 | 1534 | 0 | 0.8747506
0.0016 | 0.0128 | 75800 | 0 | 0 | 1538 | 0 | 0.8313096
0.0012 | 0.0128 | 78800 | 0 | 0 | 1547 | 0 | 0.8898685
0.0012 | 0.0129 | 68150 | 0 | 0 | 0 | 1348 | 0.8908278
0.0009 | 0.0137 | 75300 | 0 | 0 | 0 | 1539 | 0.943188
0.0012 | 0.0136 | 74300 | 0 | 0 | 0 | 1470 | 0.943898
0.0011 | 0.013 | 76150 | 0 | 0 | 0 | 1531 | 0.891402
0.0008 | 0.0132 | 73500 | 0 | 0 | 0 | 1515 | 0.9060002
0.0009 | 0.0135 | 75200 | 0 | 0 | 0 | 1600 | 0.8918675
0.0009 | 0.0134 | 75950 | 0 | 0 | 0 | 1539 | 0.9290329
0.0007 | 0.0129 | 70050 | 0 | 0 | 0 | 1441 | 0.8931737
0.001 | 0.0132 | 75600 | 0 | 0 | 0 | 3105 | 0.4473546
0.001 | 0.013 | 73900 | 0 | 0 | 0 | 1450 | 0.9210636
0.0012 | 0.0128 | 73800 | 0 | 0 | 0 | 1500 | 0.8595181
0.0012 | 0.0145 | 66300 | 0 | 0 | 0 | 1450 | 0.91586
0.001 | 0.0129 | 72800 | 0 | 0 | 0 | 1450 | 0.8997923
0.0012 | 0.013 | 70000 | 0 | 0 | 0 | 1450 | 0.8579144
0.001 | 0.013 | 71200 | 0 | 0 | 0 | 1480 | 0.8694236
0.001 | 0.0128 | 66600 | 0 | 0 | 0 | 1450 | 0.8162443
0.0011 | 0.0134 | 74200 | 0 | 0 | 0 | 1570 | 0.87547
0.0009 | 0.0132 | 73100 | 0 | 0 | 0 | 1580 | 0.8570326
0.0011 | 0.0135 | 73900 | 0 | 0 | 0 | 1580 | 0.8734558
0.0011 | 0.0132 | 72650 | 0 | 0 | 0 | 1540 | 0.8596708
0.0011 | 0.013 | 64700 | 0 | 0 | 0 | 1460 | 0.7942008
0.0016 | 0.0125 | 74600 | 0 | 0 | 0 | 1520 | 0.8056634
0 | 0.0132 | 72600 | 0 | 0 | 0 | 1540 | 0.9371773
0.0011 | 0.0129 | 71500 | 0 | 0 | 0 | 1420 | 0.8948116
0.0011 | 0.013 | 79850 | 0 | 0 | 0 | 1520 | 0.9414781
0.0013 | 0.0131 | 67450 | 0 | 0 | 0 | 1410 | 0.8501132
0.0012 | 0.0132 | 75150 | 0 | 0 | 0 | 1520 | 0.8935082
0.0008 | 0.0137 | 76000 | 0 | 0 | 0 | 1580 | 0.9344975
0.0011 | 0.0132 | 73750 | 0 | 0 | 0 | 1470 | 0.9142437
0.0005 | 0.0133 | 71300 | 0 | 0 | 0 | 1480 | 0.9286877
0.001 | 0.013 | 74450 | 0 | 0 | 0 | 1440 | 0.9343624
0.0011 | 0.0128 | 70500 | 0 | 0 | 0 | 1450 | 0.85672
0.0009 | 0.0129 | 71550 | 0 | 0 | 0 | 1420 | 0.9106143
0.001 | 0.0129 | 72150 | 0 | 0 | 0 | 1420 | 0.9105984
0.001 | 0.0129 | 68800 | 0 | 0 | 0 | 1400 | 0.8807229
0.0011 | 0.0135 | 72000 | 0 | 0 | 0 | 1400 | 0.9604131
0.0012 | 0.013 | 73200 | 0 | 0 | 0 | 1440 | 0.9033635
0.001 | 0.0131 | 73200 | 0 | 0 | 0 | 1440 | 0.9263303
0.001 | 0.0133 | 71350 | 0 | 0 | 0 | 1440 | 0.9178432
0.0013 | 0.0143 | 71800 | 0 | 0 | 0 | 1600 | 0.8785768
0.0009 | 0.013 | 69350 | 0 | 0 | 0 | 1390 | 0.9091781
0.0012 | 0.0129 | 73550 | 0 | 0 | 0 | 1430 | 0.9062842
0 | 0.0137 | 75800 | 0 | 0 | 0 | 1570 | 0.9961438
0.001 | 0.0132 | 73000 | 0 | 0 | 0 | 1470 | 0.9124252
0.0011 | 0.0142 | 72650 | 0 | 200 | 0 | 1300 | 0.9555371
0.0012 | 0.0135 | 73750 | 0 | 200 | 0 | 1300 | 0.9107681
0.0012 | 0.0142 | 70950 | 0 | 200 | 0 | 1300 | 0.9260542
0.0013 | 0.0136 | 74300 | 0 | 200 | 0 | 1300 | 0.9175602
0.0013 | 0.0132 | 72900 | 0 | 0 | 0 | 1500 | 0.870994
0.0013 | 0.0136 | 75400 | 0 | 0 | 0 | 1530 | 0.9128868
0.0012 | 0.0142 | 76250 | 0 | 0 | 0 | 1450 | 1.029549
0.0011 | 0.0134 | 70000 | 0 | 0 | 0 | 1450 | 0.8942667
0.0013 | 0.0138 | 74600 | 0 | 0 | 0 | 1450 | 0.9685293
0.0014 | 0.0141 | 72600 | 0 | 0 | 0 | 1500 | 0.9257229
0.001 | 0.0132 | 72250 | 0 | 0 | 0 | 1500 | 0.88499
0.0011 | 0.0138 | 72200 | 0 | 0 | 0 | 1450 | 0.9523681
0.0012 | 0.0136 | 72200 | 0 | 0 | 0 | 1450 | 0.9298712
0.0012 | 0.0134 | 73050 | 0 | 0 | 0 | 1450 | 0.925644
0.0011 | 0.0131 | 75850 | 0 | 0 | 0 | 1540 | 0.8901189
0.0009 | 0.013 | 74300 | 0 | 0 | 0 | 1520 | 0.8907637
0.001 | 0.0131 | 71850 | 0 | 0 | 0 | 1480 | 0.8846721
0.0011 | 0.0129 | 72100 | 0 | 0 | 0 | 1530 | 0.8374478
0.0009 | 0.0137 | 71600 | 0 | 0 | 0 | 1520 | 0.9080533
0.0007 | 0.0131 | 74000 | 0 | 0 | 0 | 1550 | 0.8915663
0 | 0.0133 | 70500 | 0 | 0 | 0 | 1530 | 0.9229565
0.0011 | 0.0128 | 72400 | 0 | 200 | 0 | 1200 | 0.9112306
0.0009 | 0.0128 | 75050 | 0 | 200 | 0 | 1240 | 0.9340435
0.0008 | 0.0131 | 73200 | 0 | 200 | 0 | 1240 | 0.9416416
0.0008 | 0.0129 | 74800 | 0 | 200 | 0 | 1240 | 0.946578
0.0008 | 0.0134 | 73700 | 0 | 0 | 0 | 1570 | 0.8907797
#VALUE! | 0.0137 | 74650 | 0 | 200 | 0 | 1420 | #VALUE!
0.0008 | 0.0145 | 69000 | 0 | 200 | 0 | 1420 | 0.8787929
0.0009 | 0.0141 | 74500 | 0 | 200 | 0 | 1420 | 0.9142124
0.0008 | 0.0146 | 69350 | 0 | 200 | 0 | 1320 | 0.9482304
0.0008 | 0.0133 | 73800 | 0 | 200 | 0 | 1280 | 0.9387211
0.0009 | 0.0133 | 72550 | 0 | 200 | 0 | 1300 | 0.9032329
0.0012 | 0.0131 | 75250 | 0 | 200 | 0 | 1320 | 0.8872414
0.001 | 0.0136 | 77600 | 0 | 200 | 0 | 1400 | 0.9203313
0.0014 | 0.0141 | 69050 | 0 | 200 | 0 | 1310 | 0.874626
0.0013 | 0.0138 | 73450 | 0 | 200 | 0 | 1340 | 0.8978691
0.0011 | 0.0128 | 74050 | 0 | 200 | 0 | 1260 | 0.8936964
0 | 0.0136 | 62800 | 0 | 200 | 0 | 1330 | 0.8406961
0.0008 | 0.0131 | 74550 | 0 | 200 | 0 | 1300 | 0.9206476
0.0011 | 0.0137 | 69200 | 0 | 200 | 0 | 1300 | 0.8754217
0.0011 | 0.0132 | 69950 | 0 | 200 | 0 | 1280 | 0.8612779
0.0016 | 0.0138 | 73200 | 0 | 200 | 0 | 1320 | 0.8848288
0.0012 | 0.0137 | 71550 | 0 | 200 | 0 | 1310 | 0.8920201
0.0013 | 0.0139 | 70800 | 0 | 200 | 0 | 1300 | 0.8956627
0.0011 | 0.014 | 70900 | 0 | 200 | 0 | 1320 | 0.9062005
0.001 | 0.0132 | 73300 | 0 | 200 | 0 | 1330 | 0.8802465
0.0009 | 0.013 | 74550 | 0 | 200 | 0 | 1330 | 0.8879193
0.0007 | 0.0133 | 67050 | 0 | 0 | 0 | 1390 | 0.9153484
0.0011 | 0.0132 | 70850 | 0 | 0 | 0 | 1505 | 0.8578684
0.0013 | 0.0132 | 71700 | 0 | 0 | 0 | 1450 | 0.8861965
0.0012 | 0.0132 | 75400 | 0 | 0 | 0 | 1503 | 0.9066205
0.0013 | 0.0134 | 72300 | 0 | 0 | 0 | 1418 | 0.9291361
0.0009 | 0.0131 | 76300 | 0 | 0 | 0 | 1498 | 0.9358462
0.0011 | 0.0137 | 78150 | 0 | 0 | 0 | 1580 | 0.9385866
0.0011 | 0.0137 | 78600 | 0 | 0 | 0 | 1581 | 0.9433941
0.0013 | 0.0132 | 74600 | 0 | 0 | 0 | 1568 | 0.8526517
0.0013 | 0.0138 | 72700 | 0 | 0 | 0 | 1513 | 0.9045601
0.0009 | 0.0134 | 76100 | 0 | 0 | 0 | 1579 | 0.9072865
0.0009 | 0.0139 | 72200 | 0 | 0 | 0 | 1550 | 0.9119705
0.0008 | 0.0137 | 73450 | 0 | 0 | 0 | 1560 | 0.9147214
0.0009 | 0.0132 | 75900 | 0 | 0 | 0 | 1550 | 0.9070832
0.0008 | 0.0139 | 74600 | 0 | 0 | 0 | 1584 | 0.9291522
0.0009 | 0.0135 | 73300 | 0 | 0 | 0 | 1450 | 0.9592646
0.0011 | 0.0137 | 71600 | 0 | 0 | 0 | 1450 | 0.937017
0.0007 | 0.0129 | 73500 | 0 | 0 | 0 | 1450 | 0.9313461
0.0007 | 0.0132 | 72500 | 0 | 0 | 0 | 1500 | 0.9098896
0.0009 | 0.0144 | 70250 | 0 | 0 | 0 | 1550 | 0.9214681
0.0008 | 0.0147 | 73800 | 0 | 0 | 0 | 1600 | 0.9655685
0.0009 | 0.0141 | 69400 | 0 | 0 | 0 | 1480 | 0.9321882
0.0008 | 0.0144 | 68200 | 0 | 0 | 0 | 1520 | 0.9189918
0.0011 | 0.0145 | 243250 | 0 | 0 | 0 | 1530 | 3.208471
0.0011 | 0.0146 | 68800 | 0 | 0 | 0 | 1510 | 0.9263544
0.0011 | 0.0149 | 72750 | 0 | 0 | 0 | 1650 | 0.9163472
0.0008 | 0.0149 | 72900 | 0 | 0 | 0 | 1680 | 0.9214447
0.0013 | 0.0144 | 69400 | 0 | 0 | 0 | 1550 | 0.8833463
0.001 | 0.0145 | 70500 | 0 | 0 | 0 | 1600 | 0.895849
0.0008 | 0.0141 | 71700 | 0 | 0 | 0 | 1600 | 0.8975998
0.0006 | 0.0148 | 69100 | 0 | 0 | 0 | 1600 | 0.9235881
0.0008 | 0.0138 | 74650 | 0 | 0 | 0 | 1600 | 0.9134507
0.0008 | 0.0144 | 72350 | 0 | 0 | 0 | 1600 | 0.9261672
0.0007 | 0.0144 | 73050 | 0 | 0 | 0 | 1600 | 0.942004
0.0009 | 0.0139 | 74000 | 0 | 0 | 0 | 1600 | 0.905497
0.0009 | 0.0137 | 69650 | 0 | 0 | 0 | 1460 | 0.9196237
0.0008 | 0.0147 | 72800 | 0 | 0 | 0 | 1600 | 0.9524849
0.0007 | 0.014 | 72050 | 0 | 0 | 0 | 1560 | 0.9251091
0.0009 | 0.0143 | 74000 | 0 | 0 | 0 | 1600 | 0.9333584
0.0008 | 0.0139 | 72950 | 0 | 0 | 0 | 1560 | 0.9225797
0.001 | 0.0144 | 73100 | 0 | 0 | 0 | 1600 | 0.9220068
0.0012 | 0.0148 | 74850 | 0 | 0 | 0 | 1620 | 0.9463409
| 0.0146 | 69950 | 0 | 0 | 0 | 1520
| 0.0143 | 75750 | 0 | 0 | 0 | 1552
| 0.0143 | 73650 | 0 | 0 | 0 | 1645
| 0.0132 | 73300 | 0 | 0 | 0 | 1496
| 0.0134 | 73900 | 0 | 0 | 0 | 1560
| 0.0134 | 73800 | 0 | 0 | 0 | 1539
| 0.0129 | 74450 | 0 | 0 | 0 | 1468
| 0.0133 | 74000 | 0 | 0 | 0 | 1516
| 0.0133 | 74150 | 0 | 0 | 0 | 1522
| 0.0129 | 74650 | 0 | 0 | 0 | 1464
| 0.013 | 70800 | 0 | 0 | 0 | 1473
| 0.0136 | 71150 | 0 | 0 | 0 | 1506
| 0.0131 | 71800 | 0 | 0 | 0 | 1509
| 0.0132 | 72250 | 0 | 0 | 0 | 1600
| 0.0133 | 75550 | 0 | 0 | 0 | 1520
| 0.0132 | 71050 | 0 | 0 | 0 | 1492
| 0.0134 | 71600 | 0 | 0 | 0 | 1500
| 0.0134 | 73500 | 0 | 0 | 0 | 1500
| 0.0129 | 71050 | 0 | 0 | 0 | 1450
| 0.0131 | 73650 | 0 | 0 | 0 | 1450
| 0.0132 | 72300 | 0 | 0 | 0 | 1480
| 0.0131 | 72050 | 0 | 0 | 0 | 1500
| 0.0131 | 71750 | 0 | 0 | 0 | 1550
| 0.0128 | 74300 | 0 | 0 | 0 | 1480
| 0.0136 | 74900 | 0 | 0 | 0 | 1610
| 0.0131 | 74000 | 0 | 0 | 0 | 1620
| 0.0133 | 76050 | 0 | 0 | 0 | 1510
| 0.0129 | 75100 | 0 | 0 | 0 | 1580
| 0.0136 | 75800 | 0 | 0 | 0 | 1530
| 0.0133 | 72500 | 0 | 0 | 0 | 1540
| 0.0138 | 74450 | 0 | 0 | 0 | 1490
| 0.0136 | 71100 | 0 | 0 | 0 | 1520
| 0.0131 | 73650 | 0 | 0 | 0 | 1480
| 0.0133 | 73750 | 0 | 0 | 0 | 1520
| 0.0132 | 73550 | 0 | 0 | 0 | 1400
| 0.0134 | 68200 | 0 | 0 | 0 | 1520
| 0.013 | 71250 | 0 | 0 | 0 | 1520
| 0.0133 | 73650 | 0 | 0 | 0 | 1520
| 0.0133 | 73550 | 0 | 0 | 0 | 1480
| 0.0134 | 72400 | 0 | 0 | 0 | 1440
| 0.0135 | 69850 | 0 | 0 | 0 | 1480
| 0.0133 | 74050 | 0 | 0 | 0 | 1550
| 0.0134 | 73950 | 0 | 0 | 0 | 1610
| 0.0137 | 72600 | 0 | 0 | 0 | 1600
| 0.0129 | 74850 | 0 | 0 | 0 | 1480
| 0.0131 | 74500 | 0 | 0 | 0 | 1500
| 0.0137 | 73400 | 0 | 200 | 0 | 1320
| 0.0131 | 73100 | 0 | 200 | 0 | 1300
| 0.0134 | 71950 | 0 | 200 | 0 | 1500
| 0.0132 | 73400 | 0 | 200 | 0 | 1300
| 0.0133 | 72000 | 0 | 200 | 0 | 1320
| 0.0135 | 63600 | 0 | 200 | 0 | 1300
| 0.0131 | 73500 | 0 | 200 | 0 | 1320
| 0.0136 | 74800 | 0 | 200 | 0 | 1320
| 0.0134 | 68050 | 0 | 200 | 0 | 1300
| 0.0132 | 64300 | 0 | 200 | 0 | 1300
| 0.0134 | 73750 | 0 | 200 | 0 | 1320
| 0.0138 | 74600 | 0 | 200 | 0 | 1350
| 0.0133 | 68650 | 0 | 200 | 0 | 1300
| 0.0136 | 72900 | 0 | 200 | 0 | 1340
| 0.0137 | 75500 | 0 | 200 | 0 | 1330
| 0.0134 | 71100 | 0 | 0 | 0 | 1458
| 0.0135 | 70600 | 0 | 0 | 0 | 1498
| 0.0133 | 74850 | 0 | 0 | 0 | 2975
| 0.0128 | 70350 | 0 | 0 | 0 | 1490
| 0.0131 | 72900 | 0 | 0 | 0 | 1583
| 0.013 | 73700 | 0 | 0 | 0 | 1472
| 0.0131 | 73000 | 0 | 0 | 0 | 1500
| 0.013 | 74600 | 0 | 0 | 0 | 1530
| 0.013 | 74000 | 0 | 0 | 0 | 1506
| 0.0131 | 74200 | 0 | 0 | 0 | 1526
| 0.0129 | 74050 | 0 | 0 | 0 | 1490
| 0.013 | 74300 | 0 | 0 | 0 | 1490
| 0.0135 | 72300 | 0 | 0 | 0 | 1593
| 0.0132 | 76550 | 0 | 0 | 0 | 1470
| 0.0136 | 75400 | 0 | 0 | 0 | 1450
| 0.0131 | 72550 | 0 | 0 | 0 | 1450
| 0.013 | 72650 | 0 | 0 | 0 | 1450
| 0.013 | 72700 | 0 | 0 | 0 | 1450
| 0.0137 | 71600 | 0 | 0 | 0 | 1500
| 0.0134 | 74800 | 0 | 0 | 0 | 1450
| 0.0136 | 74650 | 0 | 0 | 0 | 1500
| 0.0138 | 64200 | 0 | 0 | 0 | 1450
| 0.0139 | 72300 | 0 | 0 | 0 | 1470
| 0.0135 | 70250 | 0 | 0 | 0 | 1480
| 0.013 | 73150 | 0 | 0 | 0 | 1500
| 0.0129 | 75200 | 0 | 0 | 0 | 1540
| 0.0131 | 76250 | 0 | 0 | 0 | 1540
| 0.0135 | 73450 | 0 | 0 | 0 | 1540
| 0.0134 | 74550 | 0 | 0 | 0 | 1490
| 0.0131 | 72350 | 0 | 0 | 0 | 1400
| 0.0139 | 71050 | 0 | 0 | 0 | 1500
| 0.0136 | 72950 | 0 | 0 | 0 | 1410
| 0.0135 | 69300 | 0 | 0 | 0 | 1480
| 0.0135 | 71350 | 0 | 0 | 0 | 1440
| 0.0137 | 67700 | 0 | 0 | 0 | 1560
| 0.0129 | 76050 | 0 | 0 | 0 | 1580
| 0.0135 | 77000 | 0 | 0 | 0 | 1490
| 0.0136 | 70800 | 0 | 0 | 0 | 1520
| 0.0137 | 73850 | 0 | 0 | 0 | 1500
| 0.0134 | 72300 | 0 | 0 | 0 | 1520
| 0.0131 | 71900 | 0 | 0 | 0 | 1520
| 0.0136 | 73400 | 0 | 0 | 0 | 1550
| 0.0137 | 73100 | 0 | 0 | 0 | 1570
| 0.0132 | 69250 | 0 | 0 | 0 | 1600
| 0.013 | 74700 | 0 | 0 | 0 | 1451
| 0.0132 | 71850 | 0 | 0 | 0 | 1526
| 0.0135 | 73300 | 0 | 0 | 0 | 1611
| 0.0135 | 73950 | 0 | 0 | 0 | 1568
| 0.0136 | 74300 | 0 | 0 | 0 | 1569
| 0.0143 | 74400 | 0 | 0 | 0 | 1564
| 0.0139 | 74200 | 0 | 0 | 0 | 1518
| 0.0134 | 72850 | 0 | 0 | 0 | 1567
| 0.0134 | 75050 | 0 | 0 | 0 | 1445
| 0.0133 | 71000 | 0 | 0 | 0 | 1512
| 0.0135 | 71400 | 0 | 0 | 0 | 1625
| 0.0134 | 78800 | 0 | 0 | 0 | 1560
| 0.0133 | 77850 | 0 | 0 | 0 | 1570
| 0.0139 | 120050 | 0 | 0 | 0 | 1549
| 0.0128 | 73450 | 0 | 0 | 0 | 1431
| 0.014 | 67850 | 0 | 0 | 0 | 1549
| 0.0147 | 71700 | 0 | 0 | 0 | 1550
| 0.0143 | 72200 | 0 | 0 | 0 | 1550
| 0.014 | 73200 | 0 | 0 | 0 | 1550
| 0.0141 | 71800 | 0 | 0 | 0 | 1550
| 0.0145 | 71100 | 0 | 0 | 0 | 1550
| 0.014 | 70100 | 0 | 0 | 0 | 1600
| 0.0143 | 74600 | 0 | 0 | 0 | 1550
| 0.0143 | 71900 | 0 | 0 | 0 | 1550
| 0.0142 | 72150 | 0 | 0 | 0 | 1530
| 0.0146 | 73650 | 0 | 0 | 0 | 1520
| 0.0147 | 71100 | 0 | 0 | 0 | 1570
| 0.015 | 71650 | 0 | 0 | 0 | 1590
| 0.015 | 69350 | 0 | 0 | 0 | 1710
| 0.0143 | 73650 | 0 | 0 | 0 | 1710
| 0.0149 | 74900 | 0 | 0 | 0 | 1600
| 0.0143 | 71700 | 0 | 0 | 0 | 1600
| 0.0146 | 74600 | 0 | 0 | 0 | 1660
| 0.014 | 73700 | 0 | 0 | 0 | 1540
| 0.0143 | 71350 | 0 | 0 | 0 | 1520
| 0.0149 | 70950 | 0 | 0 | 0 | 1540
| 0.0145 | 70500 | 0 | 0 | 0 | 1520
| 0.0147 | 69050 | 0 | 0 | 0 | 1540
| 0.0141 | 70050 | 0 | 0 | 0 | 1610
| 0.0145 | 73400 | 0 | 0 | 0 | 1550
| 0.0146 | 71050 | 0 | 0 | 0 | 1560
| 0.0147 | 72700 | 0 | 0 | 0 | 1560
| 0.0144 | 70550 | 0 | 0 | 0 | 1610
| 0.0146 | 72650 | 0 | 0 | 0 | 1660
| 0.014 | 73950 | 0 | 0 | 0 | 1600
| 0.014 | 73000 | 0 | 0 | 0 | 1620
| 0.0152 | 73150 | 0 | 0 | 0 | 1710
| 0.0143 | 73450 | 0 | 0 | 0 | 1680
| 0.0132 | 65600 | 0 | 0 | 0 | 1460
| 0.0132 | 71000 | 0 | 0 | 0 | 1490
| 0.0133 | 71350 | 0 | 0 | 0 | 1460
| 0.0132 | 71000 | 0 | 0 | 0 | 1500
| 0.0134 | 70850 | 0 | 0 | 0 | 1530
| 0.0133 | 70100 | 0 | 0 | 0 | 1450
| 0.0132 | 70300 | 0 | 0 | 0 | 1470
| 0.0134 | 70450 | 0 | 0 | 0 | 1530
| 0.014 | 67500 | 0 | 0 | 0 | 1550
| 0.013 | 74000 | 0 | 0 | 0 | 1530
| 0.0135 | 72400 | 0 | 0 | 0 | 1530
| 0.014 | 75050 | 0 | 0 | 0 | 1567
| 0.0132 | 75900 | 0 | 0 | 0 | 1467
| 0.0135 | 71500 | 0 | 0 | 0 | 1574
| 0.0132 | 74500 | 0 | 0 | 0 | 1563
| 0.0136 | 74300 | 0 | 0 | 0 | 1457
| 0.013 | 73750 | 0 | 0 | 0 | 1555
| 0.0131 | 73000 | 0 | 0 | 0 | 1511
| 0.0136 | 72450 | 0 | 0 | 0 | 1518
| 0.0132 | 74650 | 0 | 0 | 0 | 1447
| 0.0135 | 68400 | 0 | 0 | 0 | 1499
| 0.0133 | 73000 | 0 | 0 | 0 | 1496
| 0.0138 | 70950 | 0 | 0 | 0 | 3038
| 0.0137 | 74050 | 0 | 0 | 0 | 1454
| 0.0131 | 68050 | 0 | 0 | 0 | 1599
| 0.0135 | 76400 | 0 | 0 | 0 | 1590
| 0.014 | 78100 | 0 | 0 | 0 | 1380
| 0.0137 | 66250 | 0 | 0 | 0 | 1460
| 0.0132 | 70350 | 0 | 0 | 0 | 1460
| 0.0133 | 72300 | 0 | 0 | 0 | 1500
| 0.0133 | 73900 | 0 | 0 | 0 | 1440
| 0.0133 | 70500 | 0 | 0 | 0 | 1500
| 0.0136 | 73800 | 0 | 0 | 0 | 1440
| 0.0131 | 70200 | 0 | 0 | 0 | 1540
| 0.0142 | 75300 | 0 | 0 | 0 | 1460
| 0.0141 | 67200 | 0 | 0 | 0 | 1550
| 0.0131 | 73700 | 0 | 0 | 0 | 1500
| 0.0135 | 72650 | 0 | 0 | 0 | 1520
| 0.0137 | 72250 | 0 | 0 | 0 | 1480
| 0.0134 | 70800 | 0 | 0 | 0 | 1470
| 0.0136 | 72300 | 0 | 0 | 0 | 1550
| 0.0132 | 71050 | 0 | 0 | 0 | 1440
| 0.0132 | 72300 | 0 | 0 | 0 | 1480
| 0.0132 | 70850 | 0 | 0 | 0 | 1580
| 0.0131 | 71000 | 0 | 0 | 0 | 1550
| 0.0135 | 72350 | 0 | 0 | 0 | 1530
| 0.0132 | 63600 | 0 | 0 | 0 | 1580
| 0.0134 | 75100 | 0 | 0 | 0 | 1520
| 0.0135 | 73650 | 0 | 0 | 0 | 1570
| 0.0136 | 74700 | 0 | 0 | 0 | 1530
| 0.014 | 74900 | 0 | 0 | 0 | 1460
| 0.0134 | 64450 | 0 | 0 | 0 | 1530
| 0.0134 | 73150 | 0 | 0 | 0 | 1510
| 0.0132 | 74050 | 0 | 0 | 0 | 1490
| 0.0136 | 73100 | 0 | 0 | 0 | 1550
| 0.0137 | 75450 | 0 | 120 | 0 | 1460
| 0.0139 | 71250 | 0 | 0 | 0 | 1450
| 0.0136 | 70000 | 0 | 0 | 0 | 1551
| 0.0136 | 70900 | 0 | 0 | 0 | 1430
| 0.0131 | 65550 | 0 | 0 | 0 | 1426
| 0.0133 | 71700 | 0 | 0 | 0 | 1548
| 0.0133 | 68400 | 0 | 0 | 0 | 1450
| 0.0129 | 70400 | 0 | 0 | 0 | 1493
| 0.0135 | 73000 | 0 | 0 | 0 | 1483
| 0.013 | 79200 | 0 | 0 | 0 | 1420
| 0.0135 | 73700 | 0 | 0 | 0 | 1497
| 0.013 | 71800 | 0 | 0 | 0 | 1624
| 0.0131 | 71050 | 0 | 0 | 0 | 1450
| 0.0131 | 72800 | 0 | 0 | 0 | 1535
| 0.0132 | 76350 | 0 | 0 | 0 | 1505
| 0.013 | 72300 | 0 | 0 | 0 | 1519
| 0.0135 | 73900 | 0 | 0 | 0 | 1450
| 0.0134 | 73200 | 0 | 0 | 0 | 1450
| 0.0138 | 73550 | 0 | 0 | 0 | 1450
| 0.013 | 79300 | 0 | 0 | 0 | 1450
| 0.0133 | 75700 | 0 | 0 | 0 | 1450
| 0.0134 | 73500 | 0 | 0 | 0 | 1450
| 0.0134 | 69900 | 0 | 0 | 0 | 1550
| 0.0135 | 77100 | 0 | 0 | 0 | 1530
| 0.0131 | 71550 | 0 | 0 | 0 | 1470
| 0.0131 | 71700 | 0 | 0 | 0 | 1590
| 0.0133 | 73000 | 0 | 0 | 0 | 1560
| 0.0133 | 77350 | 0 | 0 | 0 | 1570
| 0.0134 | 72100 | 0 | 0 | 0 | 1560
| 0.0131 | 72100 | 0 | 0 | 0 | 1510
| 0.0132 | 67700 | 0 | 0 | 0 | 1520
| 0.0132 | 71100 | 0 | 200 | 0 | 1280
| 0.0136 | 70150 | 0 | 0 | 0 | 1440
| 0.0127 | 70150 | 0 | 200 | 0 | 1240
| 0.0128 | 73100 | 0 | 200 | 0 | 1250
| 0.0129 | 73550 | 0 | 200 | 0 | 1200
| 0.0131 | 70500 | 0 | 200 | 0 | 1260
| 0.0129 | 71250 | 0 | 200 | 0 | 1220
| 0.0128 | 71450 | 0 | 200 | 0 | 1260
| 0.0128 | 75750 | 0 | 200 | 0 | 1180
| 0.0127 | 71200 | 0 | 200 | 0 | 1160
| 0.0129 | 68450 | 0 | 200 | 0 | 1200
| 0.0132 | 70700 | 0 | 200 | 0 | 1200
| 0.0131 | 70600 | 0 | 200 | 0 | 1200
| 0.0132 | 70300 | 0 | 0 | 0 | 1340
| 0.0136 | 67750 | 0 | 0 | 0 | 1430
| 0.0132 | 76750 | 0 | 0 | 0 | 1300
| 0.0135 | 65150 | 0 | 0 | 0 | 1510
| 0.0139 | 71600 | 0 | 0 | 0 | 1580
| 0.013 | 74900 | 0 | 0 | 0 | 1530
| 0.0132 | 70650 | 0 | 0 | 0 | 1540
| 0.0131 | 72650 | 0 | 0 | 0 | 1520
| 0.0131 | 72050 | 0 | 0 | 0 | 1420
| 0.013 | 72750 | 0 | 0 | 0 | 1490
| 0.0135 | 73050 | 0 | 0 | 0 | 1470
| 0.0131 | 68400 | 0 | 0 | 0 | 1500
| 0.0129 | 71750 | 0 | 0 | 0 | 1470
| 0.0129 | 69550 | 0 | 0 | 0 | 1490
| 0.0131 | 68700 | 0 | 0 | 0 | 1500
| 0.0129 | 69950 | 0 | 0 | 0 | 1550
| 0.013 | 76600 | 0 | 0 | 0 | 1450
| 0.0128 | 73150 | 0 | 0 | 0 | 1450
| 0.0133 | 71500 | 0 | 0 | 0 | 1450
| 0.0133 | 75500 | 0 | 0 | 0 | 1450
| 0.0133 | 74050 | 0 | 0 | 0 | 1600
| 0.0128 | 76550 | 0 | 0 | 0 | 1450
| 0.0143 | 73050 | 0 | 0 | 0 | 1530
| 0.0146 | 71400 | 0 | 0 | 0 | 1510
| 0.0131 | 68250 | 0 | 0 | 0 | 1480
| 0.0133 | 73600 | 0 | 0 | 0 | 1510
| 0.0131 | 73650 | 0 | 0 | 0 | 1440
| 0.014 | 71200 | 0 | 0 | 0 | 1580
| 0.0133 | 73900 | 0 | 0 | 0 | 1540
| 0.013 | 71400 | 0 | 0 | 0 | 1470
| 0.013 | 70100 | 0 | 200 | 0 | 1280
| 0.0138 | 72200 | 0 | 0 | 0 | 1530
| 0.0128 | 69900 | 0 | 200 | 0 | 1200
| 0.0129 | 71850 | 0 | 200 | 0 | 1240
| 0.0131 | 71800 | 0 | 200 | 0 | 1240
| 0.0134 | 73400 | 0 | 200 | 0 | 1280
| 0.013 | 75550 | 0 | 200 | 0 | 1220
| 0.013 | 73300 | 0 | 200 | 0 | 1220
| 0.0131 | 71550 | 0 | 200 | 0 | 1330
| 0.013 | 73850 | 0 | 200 | 0 | 1220
| 0.0128 | 70050 | 0 | 200 | 0 | 1220
| 0.0131 | 72150 | 0 | 200 | 0 | 1220
| 0.0136 | 74450 | 0 | 200 | 0 | 1300
| 0.0135 | 74300 | 0 | 200 | 0 | 1220
| 0.0128 | 71250 | 0 | 200 | 0 | 1260
| 0.0135 | 76950 | 0 | 200 | 0 | 1220
| 0.0133 | 70600 | 0 | 200 | 0 | 1350
| 0.0132 | 73950 | 0 | 200 | 0 | 1310
| 0.0128 | 72400 | 0 | 200 | 0 | 1340
| 0.0135 | 76600 | 0 | 200 | 0 | 1240
| 0.0131 | 74000 | 0 | 200 | 0 | 1320
| 0.013 | 71150 | 0 | 200 | 0 | 1340
| 0.0129 | 75900 | 0 | 200 | 0 | 1340
| 0.0132 | 74200 | 0 | 200 | 0 | 1330
| 0.0133 | 76150 | 0 | 200 | 0 | 1200
| 0.0129 | 71900 | 0 | 200 | 0 | 1250
| 0.013 | 71500 | 0 | 200 | 0 | 1380
| 0.0132 | 74350 | 0 | 200 | 0 | 1340
| 0.0131 | 76800 | 0 | 200 | 0 | 1380
| 0.0127 | 76950 | 0 | 200 | 0 | 1260
| 0.0136 | 74100 | 0 | 200 | 0 | 1320
| 0.0133 | 74500 | 0 | 0 | 0 | 1455
| 0.0132 | 72300 | 0 | 0 | 0 | 1480
| 0.0129 | 72300 | 0 | 0 | 0 | 1445
| 0.0134 | 71700 | 0 | 0 | 0 | 1520
| 0.0134 | 74650 | 0 | 0 | 0 | 3010
| 0.0131 | 76000 | 0 | 0 | 0 | 1532
| 0.013 | 75350 | 0 | 0 | 0 | 1525
| 0.0131 | 73600 | 0 | 0 | 0 | 1413
| 0.0131 | 70700 | 0 | 0 | 0 | 1518
| 0.0133 | 73750 | 0 | 0 | 0 | 3043
| 0.0133 | 73950 | 0 | 0 | 0 | 1454
| 0.0129 | 72350 | 0 | 0 | 0 | 1551
| 0.0132 | 74650 | 0 | 0 | 0 | 1536
| 0.0135 | 74450 | 0 | 0 | 0 | 1518
| 0.0133 | 74950 | 0 | 0 | 0 | 1460
| 0.0131 | 73700 | 0 | 0 | 0 | 1487
| 0.0135 | 72350 | 0 | 0 | 0 | 1500
| 0.014 | 72300 | 0 | 0 | 0 | 1500
| 0.0133 | 64100 | 0 | 0 | 0 | 1490
| 0.0129 | 73700 | 0 | 0 | 0 | 1400
| 0.0131 | 70350 | 0 | 0 | 0 | 1370
| 0.013 | 66600 | 0 | 0 | 0 | 1520
| 0.0131 | 77200 | 0 | 0 | 0 | 1440
| 0.0132 | 68900 | 0 | 0 | 0 | 1460
| 0.013 | 71200 | 0 | 0 | 0 | 1500
| 0.0135 | 72500 | 0 | 0 | 0 | 1500
| 0.0131 | 63400 | 0 | 0 | 0 | 1430
| 0.0132 | 73250 | 0 | 0 | 0 | 1296
| 0.013 | 64150 | 0 | 0 | 0 | 1458
| 0.0128 | 72750 | 0 | 0 | 0 | 1463
| 0.0132 | 70100 | 0 | 0 | 0 | 1422
| 0.0134 | 72800 | 0 | 0 | 0 | 1505
| 0.0131 | 73300 | 0 | 0 | 0 | 1514
| 0.0134 | 71350 | 0 | 0 | 0 | 1437
| 0.0133 | 68400 | 0 | 0 | 0 | 1502
| 0.0132 | 73350 | 0 | 0 | 0 | 1480
| 0.0133 | 71850 | 0 | 0 | 0 | 1289
| 0.013 | 63950 | 0 | 0 | 0 | 1410
| 0.0134 | 71600 | 0 | 0 | 0 | 1479
| 0.0131 | 72300 | 0 | 0 | 0 | 1483
| 0.0135 | 72100 | 0 | 0 | 0 | 1438
| 0.0137 | 70650 | 0 | 0 | 0 | 1450
| 0.0131 | 71900 | 0 | 0 | 0 | 1450
| 0.0132 | 71700 | 0 | 0 | 0 | 1430
| 0.0129 | 72850 | 0 | 0 | 0 | 1450
| 0.0135 | 70000 | 0 | 0 | 0 | 1450
| 0.0133 | 69800 | 0 | 0 | 0 | 1450
| 0.0136 | 72500 | 0 | 0 | 0 | 1450
| 0.0131 | 68600 | 0 | 0 | 0 | 1360
| 0.0136 | 71800 | 0 | 0 | 0 | 1470
| 0.0131 | 68200 | 0 | 0 | 0 | 1420
| 0.0131 | 69000 | 0 | 0 | 0 | 1420
| 0.0131 | 70000 | 0 | 0 | 0 | 1480
| 0.0129 | 74650 | 0 | 0 | 0 | 1420
| 0.0129 | 68800 | 0 | 0 | 0 | 1430
| 0.0142 | 76500 | 0 | 0 | 0 | 1530
| 0.0135 | 65700 | 0 | 200 | 0 | 1260
| 0.0127 | 70250 | 0 | 200 | 0 | 1240
| 0.0136 | 71000 | 0 | 200 | 0 | 1240
| 0.013 | 69350 | 0 | 200 | 0 | 1180
| 0.013 | 69850 | 0 | 200 | 0 | 1180
| 0.0138 | 68450 | 0 | 200 | 0 | 1200
| 0.0131 | 67650 | 0 | 200 | 0 | 1220
| 0.0131 | 68850 | 0 | 200 | 0 | 1240
| 0.0133 | 69850 | 0 | 200 | 0 | 1290
| 0.0132 | 71600 | 0 | 200 | 0 | 1300
| 0.0135 | 72800 | 0 | 200 | 0 | 1250
| 0.0134 | 71150 | 0 | 200 | 0 | 1230
| 0.0131 | 68750 | 0 | 200 | 0 | 1240
| 0.0131 | 69750 | 0 | 200 | 0 | 1250
| 0.0135 | 69800 | 0 | 200 | 0 | 1250
| 0.0131 | 69950 | 0 | 200 | 0 | 1280
| 0.0137 | 73200 | 0 | 200 | 0 | 1280
| 0.0133 | 71750 | 0 | 200 | 0 | 1300
| 0.0134 | 72100 | 0 | 200 | 0 | 1340
| 0.0131 | 74400 | 0 | 200 | 0 | 1310
| 0.0133 | 72850 | 0 | 200 | 0 | 1330
| 0.0131 | 73750 | 0 | 200 | 0 | 1310
| 0.0135 | 72200 | 0 | 200 | 0 | 1310
| 0.0135 | 71300 | 0 | 200 | 0 | 1370
| 0.0131 | 73950 | 0 | 200 | 0 | 1450
| 0.0133 | 76350 | 0 | 200 | 0 | 1440
| 0.0137 | 73850 | 0 | 200 | 0 | 1440
| 0.0129 | 73700 | 0 | 200 | 0 | 1380
| 0.0127 | 75650 | 0 | 200 | 0 | 1330
| 0.0131 | 74550 | 0 | 0 | 0 | 1448
| 0.0133 | 69850 | 0 | 0 | 0 | 1444
| 0.013 | 70400 | 0 | 0 | 0 | 1468
| 0.0133 | 72050 | 0 | 0 | 0 | 1493
| 0.0136 | 73150 | 0 | 0 | 0 | 1521
| 0.0133 | 74550 | 0 | 0 | 0 | 1460
| 0.0135 | 71200 | 0 | 0 | 0 | 1441
| 0.0135 | 70250 | 0 | 0 | 0 | 1466
| 0.0133 | 70200 | 0 | 0 | 0 | 1487
| 0.013 | 71100 | 0 | 0 | 0 | 1430
| 0.0134 | 70150 | 0 | 0 | 0 | 1441
| 0.0135 | 71250 | 0 | 0 | 0 | 1516
| 0.0137 | 74800 | 0 | 0 | 0 | 1477
| 0.0134 | 73400 | 0 | 0 | 0 | 1463
| 0.0133 | 71150 | 0 | 0 | 0 | 1444
| 0.0133 | 71450 | 0 | 0 | 0 | 1415
| 0.0128 | 70050 | 0 | 0 | 0 | 1450
| 0.0132 | 71800 | 0 | 0 | 0 | 1450
| 0.0135 | 71950 | 0 | 0 | 0 | 1450
| 0.0132 | 70900 | 0 | 0 | 0 | 1450
| 0.0133 | 73700 | 0 | 0 | 0 | 1450
| 0.0135 | 72400 | 0 | 0 | 0 | 1550
| 0.0136 | 75200 | 0 | 0 | 0 | 1430
| 0.0135 | 69900 | 0 | 0 | 0 | 1460
| 0.0137 | 71850 | 0 | 0 | 0 | 1370
| 0.0136 | 68550 | 0 | 0 | 0 | 1420
| 0.0134 | 68600 | 0 | 0 | 0 | 1520
| 0.0138 | 65700 | 0 | 200 | 0 | 1430
| 0.0132 | 75800 | 0 | 200 | 0 | 1340
| 0.0132 | 76250 | 0 | 200 | 0 | 1270
| 0.0135 | 72450 | 0 | 200 | 0 | 132
| 0.0133 | 72150 | 0 | 200 | 0 | 1380
| 0.0135 | 75900 | 0 | 200 | 0 | 1290
| 0.013 | 68550 | 0 | 200 | 0 | 1430
| 0.013 | 77700 | 0 | 200 | 0 | 1310
| 0.0138 | 74350 | 0 | 200 | 0 | 1310
| 0.0131 | 71800 | 0 | 200 | 0 | 1320
| 0.0133 | 77400 | 0 | 200 | 0 | 1310
| 0.0132 | 75400 | 0 | 200 | 0 | 1300
| 0.0132 | 72400 | 0 | 200 | 0 | 1300
| 0.0141 | 79600 | 0 | 0 | 0 | 1530
| 0.0139 | 72500 | 0 | 0 | 0 | 1600
| 0.0137 | 76100 | 0 | 0 | 0 | 1620
| 0.0141 | 73600 | 0 | 0 | 0 | 1443
| 0.0137 | 68750 | 0 | 0 | 0 | 1614
| 0.014 | 77100 | 0 | 0 | 0 | 1624
| 0.0139 | 73100 | 0 | 0 | 0 | 1591
| 0.0141 | 72600 | 0 | 0 | 0 | 1616
| 0.0141 | 74700 | 0 | 0 | 0 | 1587
| 0.0137 | 73000 | 0 | 0 | 0 | 1571
| 0.0139 | 72800 | 0 | 0 | 0 | 1573
| 0.0138 | 73200 | 0 | 0 | 0 | 1536
| 0.0138 | 71600 | 0 | 0 | 0 | 1578
| 0.0138 | 74400 | 0 | 0 | 0 | 1574
| 0.0129 | 73500 | 0 | 0 | 0 | 1430
| 0.0129 | 70500 | 0 | 0 | 0 | 1470
| 0.0129 | 73750 | 0 | 0 | 0 | 1499
| 0.0126 | 75000 | 0 | 0 | 0 | 1450
| 0.0129 | 73000 | 0 | 0 | 0 | 1458
| 0.0133 | 70950 | 0 | 0 | 0 | 1500
| 0.0133 | 72850 | 0 | 0 | 0 | 1450
| 0.0137 | 69450 | 0 | 0 | 0 | 1450
| 0.0135 | 72900 | 0 | 0 | 0 | 1450
| 0.0137 | 71850 | 0 | 0 | 0 | 1400
| 0.0135 | 68300 | 0 | 0 | 0 | 1530
| 0.0127 | 74500 | 0 | 0 | 0 | 1450
| 0.0135 | 73450 | 0 | 0 | 0 | 1450
| 0.0136 | 71000 | 0 | 0 | 0 | 1450
| 0.0131 | 72450 | 0 | 0 | 0 | 1450
| 0.0129 | 70300 | 0 | 0 | 0 | 1450
| 0.0135 | 68350 | 0 | 0 | 0 | 1450
| 0.0129 | 70650 | 0 | 0 | 0 | 1450
| 0.0133 | 71900 | 0 | 0 | 0 | 1500
| 0.0128 | 69400 | 0 | 0 | 0 | 1420
| 0.0128 | 68850 | 0 | 200 | 0 | 1320
| 0.013 | 76600 | 0 | 200 | 0 | 1130
| 0.0129 | 65650 | 0 | 200 | 0 | 1350
| 0.0129 | 74400 | 0 | 200 | 0 | 1320
| 0.0129 | 72450 | 0 | 200 | 0 | 1280
| 0.0129 | 71350 | 0 | 200 | 0 | 1300
| 0.0129 | 73500 | 0 | 200 | 0 | 1220
| 0.0127 | 69450 | 0 | 200 | 0 | 1180
| 0.0129 | 70650 | 0 | 200 | 0 | 1160
| 0.0132 | 66700 | 0 | 200 | 0 | 1370
| 0.0134 | 76950 | 0 | 200 | 0 | 1310
| 0.0128 | 66450 | 0 | 200 | 0 | 1220
| 0.0128 | 70400 | 0 | 200 | 0 | 1240
| 0.0128 | 70750 | 0 | 200 | 0 | 1320
| 0.0131 | 75200 | 0 | 200 | 0 | 1320
| 0.0136 | 74400 | 0 | 200 | 0 | 1320
| 0.0128 | 69650 | 0 | 200 | 0 | 1260
| 0.0134 | 70500 | 0 | 200 | 0 | 1180
| 0.0133 | 66350 | 0 | 200 | 0 | 1380
| 0.0129 | 74500 | 0 | 200 | 0 | 1340
| 0.0129 | 71100 | 0 | 200 | 0 | 1260
| 0.0127 | 70800 | 0 | 200 | 0 | 1420
| 0.0134 | 78450 | 0 | 200 | 0 | 1480
| 0.0129 | 76050 | 0 | 200 | 0 | 1250
| 0.0129 | 72300 | 0 | 200 | 0 | 1280
| 0.0134 | 71600 | 0 | 200 | 0 | 1280
| 0.0132 | 70700 | 0 | 200 | 0 | 1250
| 0.0132 | 69800 | 0 | 200 | 0 | 1310
| 0.0131 | 74600 | 0 | 200 | 0 | 1400
| 0.013 | 76850 | 0 | 200 | 0 | 1310
| 0.0129 | 73900 | 0 | 200 | 0 | 1260
| 0.0129 | 69550 | 0 | 300 | 0 | 1247
| 0.0133 | 74800 | 0 | 300 | 0 | 1082
| 0.0132 | 69250 | 0 | 300 | 0 | 1258
| 0.0128 | 74000 | 0 | 300 | 0 | 1252
| 0.0128 | 69000 | 0 | 300 | 0 | 1104
| 0.013 | 70150 | 0 | 300 | 0 | 1179
| 0.0137 | 70650 | 0 | 300 | 0 | 1200
| 0.0131 | 71300 | 0 | 0 | 0 | 1490
| 0.0131 | 69750 | 0 | 300 | 0 | 1190
| 0.0126 | 73300 | 0 | 300 | 0 | 1169
| 0.0128 | 72350 | 0 | 300 | 0 | 1140
| 0.0132 | 71750 | 0 | 300 | 0 | 1124
| 0.0125 | 64700 | 0 | 0 | 0 | 1117
| 0.0128 | 76500 | 0 | 300 | 0 | 1141
| 0.0133 | 73350 | 0 | 0 | 0 | 1460
| 0.013 | 71450 | 0 | 200 | 0 | 1100
| 0.0133 | 63450 | 0 | 200 | 0 | 1260
| 0.0136 | 70750 | 0 | 200 | 0 | 1240
| 0.0126 | 68650 | 0 | 200 | 0 | 1230
| 0.0132 | 71250 | 0 | 200 | 0 | 1250
| 0.013 | 70400 | 0 | 200 | 0 | 1130
| 0.0129 | 65800 | 0 | 200 | 0 | 1200
| 0.013 | 70300 | 0 | 200 | 0 | 1260
| 0.013 | 71100 | 0 | 200 | 0 | 1240
| 0.0129 | 69200 | 0 | 200 | 0 | 1260
| 0.013 | 72200 | 0 | 200 | 0 | 1220
| 0.0128 | 71250 | 0 | 200 | 0 | 1200
| 0.013 | 72150 | 0 | 200 | 0 | 1160
| 0.0133 | 64000 | 0 | 200 | 0 | 1380
| 0.0133 | 69950 | 0 | 200 | 0 | 1380
| 0.0134 | 74050 | 0 | 200 | 0 | 1380
| 0.0129 | 71950 | 0 | 200 | 0 | 1380
| 0.0126 | 76450 | 0 | 200 | 0 | 1210
| 0.0132 | 71200 | 0 | 200 | 0 | 1290
| 0.0133 | 72750 | 0 | 200 | 0 | 1340
| 0.0129 | 74500 | 0 | 200 | 0 | 1270
| 0.013 | 69900 | 0 | 200 | 0 | 1340
| 0.0134 | 74650 | 0 | 0 | 0 | 1620
| 0.013 | 74100 | 0 | 200 | 0 | 1240
| 0.0136 | 71700 | 0 | 200 | 0 | 1300
| 0.0128 | 76500 | 0 | 200 | 0 | 1280
| 0.013 | 75700 | 0 | 200 | 0 | 1240
| 0.0129 | 71000 | 0 | 200 | 0 | 1250
| 0.0132 | 74700 | 0 | 200 | 0 | 1280
| 0.0126 | 72250 | 0 | 200 | 0 | 1270
| 0.0135 | 74300 | 0 | 0 | 0 | 1464
| 0.0129 | 72450 | 0 | 0 | 0 | 1386
| 0.0128 | 68350 | 0 | 0 | 0 | 1473
| 0.0129 | 72650 | 0 | 0 | 0 | 1466
| 0.0128 | 69900 | 0 | 0 | 0 | 1462
| 0.013 | 71500 | 0 | 0 | 0 | 1451
| 0.0133 | 73550 | 0 | 0 | 0 | 1448
| 0.0128 | 72600 | 0 | 0 | 0 | 1443
| 0.0128 | 72750 | 0 | 0 | 0 | 1562
| 0.013 | 72950 | 0 | 0 | 0 | 1442
| 0.0134 | 67500 | 0 | 0 | 0 | 1451
|  | 68150 | 0 | 0 | 0 | 1515
|  | 71100 | 0 | 0 | 0 | 1549
|  | 74200 | 0 | 0 | 0 | 1435
|  | 71800 | 0 | 0 | 0 | 1565
|  | 73950 | 0 | 230 | 0 | 1280
|  | 71600 | 0 | 200 | 0 | 1140
|  | 67150 | 0 | 190 | 0 | 1260
|  | 71500 | 0 | 210 | 0 | 1190
|  | 68650 | 0 | 200 | 0 | 1150
|  | 68400 | 0 | 200 | 0 | 1200
|  | 70900 | 0 | 200 | 0 | 1200
|  | 69550 | 0 | 200 | 0 | 1150
|  | 67400 | 0 | 190 | 0 | 1240
|  | 68650 | 0 | 210 | 0 | 1270
|  | 66650 | 0 | 190 | 0 | 1280
|  | 68800 | 0 | 200 | 0 | 1240
|  | 70350 | 0 | 190 | 0 | 1300
|  | 72300 | 0 | 200 | 0 | 1190
|  | 70650 | 0 | 210 | 0 | 1230
|  | 68450 | 0 | 200 | 0 | 1320
|  | 71550 | 0 | 200 | 0 | 1250
|  | 67800 | 0 | 200 | 0 | 1230
|  | 67400 | 0 | 200 | 0 | 1250
|  | 70200 | 0 | 200 | 0 | 1370
|  | 70650 | 0 | 200 | 0 | 1390
|  | 69800 | 0 | 200 | 0 | 1320
|  | 61450 | 0 | 200 | 0 | 1160
|  | 69200 | 0 | 200 | 0 | 1160
|  | 66500 | 0 | 200 | 0 | 1240
|  | 70200 | 0 | 200 | 0 | 1330
|  | 69100 | 0 | 200 | 0 | 1300
|  | 70250 | 0 | 0 | 0 | 1520
|  | 74050 | 0 | 200 | 0 | 1290
|  | 73250 | 0 | 200 | 0 | 1380
|  | 73500 | 0 | 200 | 0 | 1170
|  | 68900 | 0 | 200 | 0 | 1370
|  | 76400 | 0 | 200 | 0 | 1350
|  | 75250 | 0 | 200 | 0 | 1250
|  | 71850 | 0 | 200 | 0 | 1320
|  | 74050 | 0 | 200 | 0 | 1200
|  | 70250 | 0 | 200 | 0 | 1230
|  | 70650 | 0 | 200 | 0 | 1280
|  | 71600 | 0 | 200 | 0 | 1250
|  | 75500 | 0 | 200 | 0 | 1230
|  | 67250 | 0 | 200 | 0 | 1300
|  | 70000 | 0 | 0 | 0 | 1550
|  | 72050 | 0 | 0 | 0 | 1550
|  | 72100 | 0 | 0 | 0 | 0
|  | 67250 | 0 | 0 | 0 | 1470
|  | 73400 | 0 | 0 | 0 | 1420
|  | 72600 | 0 | 0 | 0 | 1440
|  | 69450 | 0 | 0 | 0 | 1420
|  | 71300 | 0 | 200 | 0 | 1300
|  | 72200 | 0 | 200 | 0 | 1300
|  | 69600 | 0 | 200 | 0 | 1300
|  | 72300 | 0 | 200 | 0 | 1300
|  | 71750 | 0 | 200 | 0 | 1300
|  | 71700 | 0 | 200 | 0 | 1300
|  | 71900 | 0 | 200 | 0 | 1300
|  | 70350 | 0 | 0 | 0 | 1430
|  | 70600 | 0 | 0 | 0 | 1450
|  | 71850 | 0 | 0 | 0 | 1420
|  | 69900 | 0 | 0 | 0 | 1500
|  | 72650 | 0 | 0 | 0 | 1450
|  | 73550 | 0 | 0 | 0 | 1270
|  | 62500 | 0 | 0 | 0 | 1470
|  | 71450 | 0 | 0 | 0 | 1430
|  | 71100 | 0 | 0 | 0 | 1400
|  | 70150 | 0 | 0 | 0 | 1550
|  | 75400 | 0 | 0 | 0 | 1420
|  | 69200 | 0 | 0 | 0 | 1500
|  | 73000 | 0 | 0 | 0 | 1560
|  | 75450 | 0 | 0 | 0 | 1520
|  | 71150 | 0 | 0 | 0 | 1530
|  | 78600 | 0 | 0 | 0 | 1470
|  | 73600 | 0 | 0 | 0 | 1500
|  | 72000 | 0 | 0 | 0 | 1500
|  | 70600 | 0 | 0 | 0 | 1550
|  | 73050 | 0 | 0 | 0 | 1580
|  | 70600 | 0 | 0 | 0 | 1530
|  | 69350 | 0 | 0 | 0 | 1530
|  | 68800 | 0 | 0 | 0 | 1690
|  | 75750 | 0 | 0 | 0 | 1630
|  | 75900 | 0 | 0 | 0 | 1410
|  | 63950 | 0 | 0 | 0 | 1560
|  | 76200 | 0 | 0 | 0 | 1520
|  | 72850 | 0 | 0 | 0 | 1560
|  | 77700 | 0 | 0 | 0 | 1530
|  | 71000 | 0 | 0 | 0 | 1440
|  | 70000 | 0 | 0 | 0 | 1510
|  | 70050 | 0 | 0 | 0 | 1470
|  | 70100 | 0 | 0 | 0 | 1453
|  | 67750 | 0 | 0 | 0 | 1524
|  | 75200 | 0 | 0 | 0 | 1422
|  | 70250 | 0 | 0 | 0 | 1445
|  | 72450 | 0 | 0 | 0 | 1458
|  | 71800 | 0 | 0 | 0 | 1455
|  | 71400 | 0 | 0 | 0 | 1433
|  | 73550 | 0 | 0 | 0 | 1478
|  | 74300 | 0 | 0 | 0 | 1438
|  | 70250 | 0 | 0 | 0 | 1425
|  | 70950 | 0 | 0 | 0 | 1386
|  | 67950 | 0 | 0 | 0 | 0
|  | 71600 | 0 | 0 | 0 | 1453
|  | 69750 | 0 | 0 | 0 | 1505
|  | 71100 | 0 | 0 | 0 | 1431
|  | 71250 | 0 | 0 | 0 | 1450
|  | 71100 | 0 | 0 | 0 | 1500
|  | 71400 | 0 | 0 | 0 | 1430
|  | 69600 | 0 | 0 | 0 | 1450
|  | 70400 | 0 | 0 | 0 | 1500
|  | 63450 | 0 | 0 | 0 | 1470
|  | 70500 | 0 | 0 | 0 | 0
|  | 70900 | 0 | 0 | 0 | 1460
|  | 70650 | 0 | 0 | 0 | 1450
|  | 70600 | 0 | 0 | 0 | 1440
|  | 70800 | 0 | 0 | 0 | 1450
|  | 64150 | 0 | 0 | 0 | 1470
|  | 71250 | 0 | 0 | 0 | 1520
|  | 72000 | 0 | 0 | 0 | 1540
|  | 71600 | 0 | 0 | 0 | 1360
|  | 65500 | 0 | 0 | 0 | 1410
|  | 67650 | 0 | 0 | 0 | 1500
|  | 72500 | 0 | 0 | 0 | 1520
|  | 65000 | 0 | 0 | 0 | 1450
|  | 71300 | 0 | 0 | 0 | 1400
|  | 67300 | 0 | 0 | 0 | 1510
|  | 70950 | 0 | 0 | 0 | 1400
|  | 71100 | 0 | 0 | 0 | 1400
|  | 72550 | 0 | 200 | 0 | 1220
|  | 71100 | 0 | 0 | 0 | 1400
|  | 68550 | 0 | 0 | 0 | 1420
|  | 72100 | 0 | 0 | 0 | 1450
|  | 70950 | 0 | 0 | 0 | 1500
|  | 70000 | 0 | 300 | 0 | 1113
|  | 67700 | 0 | 300 | 0 | 1150
|  | 73100 | 0 | 300 | 0 | 1396
|  | 75600 | 0 | 300 | 0 | 1147
|  | 69700 | 0 | 300 | 0 | 1213
|  | 69200 | 0 | 300 | 0 | 1077
|  | 73350 | 0 | 300 | 0 | 1180
|  | 73250 | 0 | 0 | 0 | 1506
|  | 63300 | 0 | 300 | 0 | 1166
|  | 71600 | 0 | 300 | 0 | 1166
|  | 71000 | 0 | 300 | 0 | 1207
|  | 71500 | 0 | 300 | 0 | 1133
|  | 69650 | 0 | 300 | 0 | 1147
|  | 71000 | 0 | 300 | 0 | 1136
|  | 69300 | 0 | 300 | 0 | 1130
|  | 71200 | 0 | 0 | 0 | 1411
|  | 72050 | 0 | 0 | 0 | 1500
|  | 71400 | 0 | 0 | 0 | 1550
|  | 73500 | 0 | 200 | 0 | 1350
|  | 73750 | 0 | 200 | 0 | 1350
|  | 73600 | 0 | 200 | 0 | 1350
|  | 70700 | 0 | 200 | 0 | 1350
|  | 72450 | 0 | 200 | 0 | 1350
|  | 72250 | 0 | 200 | 0 | 1350
|  | 75400 | 0 | 170 | 0 | 1330
|  | 75400 | 0 | 0 | 0 | 1560
|  | 73650 | 0 | 0 | 0 | 1560
|  | 73500 | 0 | 0 | 0 | 1560
|  | 73650 | 0 | 0 | 0 | 1450
|  | 69750 | 0 | 0 | 0 | 1540
|  | 71050 | 0 | 0 | 0 | 1670
|  | 74950 | 0 | 0 | 0 | 1630
|  | 70550 | 0 | 0 | 0 | 1570
|  | 74300 | 0 | 0 | 0 | 1490
|  | 72800 | 0 | 0 | 0 | 1490
|  | 72100 | 0 | 0 | 0 | 1550
|  | 73050 | 0 | 0 | 0 | 1480
|  | 74800 | 0 | 0 | 0 | 1440
|  | 72800 | 0 | 0 | 0 | 1500
|  | 74750 | 0 | 0 | 0 | 1470
|  | 70400 | 0 | 0 | 0 | 1470
|  | 69000 | 0 | 0 | 0 | 1420
|  | 69600 | 0 | 0 | 0 | 1420
|  | 68900 | 0 | 0 | 0 | 1430
|  | 69500 | 0 | 0 | 0 | 1520
|  | 73800 | 0 | 0 | 0 | 1460
|  | 71200 | 0 | 0 | 0 | 1530
|  | 71900 | 0 | 0 | 0 | 1460
|  | 73500 | 0 | 0 | 0 | 1450
|  | 73600 | 0 | 0 | 0 | 1460
|  | 63300 | 0 | 0 | 0 | 1520
|  | 76100 | 0 | 0 | 0 | 1490
|  | 74200 | 0 | 0 | 0 | 1440
|  | 72100 | 300 | 0 | 0 | 1260
|  | 71200 | 300 | 0 | 0 | 1300
|  | 73650 | 300 | 0 | 0 | 1280
|  | 73200 | 300 | 0 | 0 | 1240
|  | 70050 | 300 | 0 | 0 | 1250
|  | 73350 | 0 | 0 | 0 | 1510
|  | 75300 | 0 | 0 | 0 | 1500
|  | 70800 | 0 | 0 | 0 | 1500
|  | 73100 | 0 | 0 | 0 | 1480
|  | 76350 | 0 | 0 | 0 | 1403
|  | 72550 | 0 | 0 | 0 | 1441
|  | 73950 | 0 | 0 | 0 | 1482
|  | 73850 | 0 | 0 | 0 | 1457
|  | 73000 | 0 | 0 | 0 | 1460
|  | 73700 | 0 | 0 | 0 | 1438
|  | 71300 | 0 | 0 | 0 | 1464
|  | 70750 | 0 | 0 | 0 | 1491
|  | 76350 | 0 | 0 | 0 | 1454
|  | 75000 | 0 | 0 | 0 | 1430
|  | 73950 | 0 | 0 | 0 | 1554
|  | 73500 | 0 | 0 | 0 | 1476
|  | 70650 | 0 | 0 | 0 | 1450
|  | 72150 | 0 | 0 | 0 | 1430
|  | 70000 | 0 | 0 | 0 | 1430
|  | 72450 | 0 | 0 | 0 | 1450
|  | 79700 | 0 | 0 | 0 | 1450
|  | 72050 | 0 | 0 | 0 | 1450
|  | 71500 | 0 | 0 | 0 | 1450
|  | 73050 | 0 | 0 | 0 | 1530
|  | 77100 | 0 | 0 | 0 | 1500
|  | 74050 | 0 | 0 | 0 | 1540
|  | 73350 | 0 | 0 | 0 | 1460
|  | 71300 | 0 | 0 | 0 | 1520
|  | 71500 | 0 | 0 | 0 | 1430
|  | 74650 | 0 | 0 | 0 | 1580
|  | 72800 | 0 | 0 | 0 | 1410
|  | 72050 | 0 | 0 | 0 | 1260
|  | 65200 | 0 | 0 | 0 | 1380
|  | 70050 | 0 | 0 | 0 | 1520
|  | 72500 | 0 | 0 | 0 | 1450
|  | 68800 | 0 | 0 | 0 | 1470
|  | 75400 | 0 | 0 | 0 | 1420
|  | 71200 | 0 | 0 | 0 | 1440
|  | 73050 | 0 | 0 | 0 | 1450
|  | 75750 | 0 | 0 | 0 | 1500
|  | 74000 | 0 | 0 | 0 | 1520
|  | 72900 | 0 | 0 | 0 | 1540
|  | 72450 | 0 | 0 | 0 | 1500
|  | 75700 | 0 | 0 | 0 | 1500
|  | 74850 | 0 | 0 | 0 | 1520
|  | 75150 | 0 | 0 | 0 | 1460
|  | 71300 | 0 | 0 | 0 | 1430
|  | 69900 | 0 | 0 | 0 | 1415
|  | 71300 | 0 | 0 | 0 | 1448
|  | 72400 | 0 | 0 | 0 | 1452
|  | 72850 | 0 | 0 | 0 | 1432
|  | 69850 | 0 | 0 | 0 | 1413
|  | 70200 | 0 | 0 | 0 | 1400
|  | 69450 | 0 | 0 | 0 | 1495
|  | 71950 | 0 | 0 | 0 | 1481
|  | 71600 | 0 | 0 | 0 | 1424
|  | 71900 | 0 | 0 | 0 | 1396
|  | 69650 | 0 | 0 | 0 | 1411
|  | 72350 | 0 | 0 | 0 | 1430
|  | 72150 | 0 | 0 | 0 | 1429
|  | 72050 | 0 | 0 | 0 | 1424
|  | 73250 | 0 | 0 | 0 | 1421
|  | 73100 | 0 | 0 | 0 | 1450
|  | 72400 | 0 | 0 | 0 | 1450
|  | 73600 | 0 | 0 | 0 | 1450
|  | 72800 | 0 | 0 | 0 | 1450
|  | 74450 | 0 | 0 | 0 | 1420
|  | 73750 | 0 | 0 | 0 | 1450
|  | 72300 | 0 | 0 | 0 | 1450
|  | 70050 | 0 | 0 | 0 | 1450
|  | 71800 | 0 | 0 | 0 | 1450
|  | 72700 | 0 | 0 | 0 | 1550
|  | 77000 | 0 | 0 | 0 | 1500
|  | 75050 | 0 | 0 | 0 | 1470
|  | 68050 | 0 | 0 | 0 | 1500
|  | 73200 | 0 | 0 | 0 | 1500
|  | 73500 | 0 | 0 | 0 | 1500
|  | 73150 | 0 | 0 | 0 | 1520
|  | 73800 | 0 | 0 | 0 | 1500
|  | 70400 | 0 | 0 | 0 | 1550
|  | 72500 | 0 | 0 | 0 | 1540
|  | 72750 | 0 | 0 | 0 | 1570
|  | 78050 | 0 | 0 | 0 | 1460
|  | 70750 | 0 | 0 | 0 | 1480
|  | 71250 | 0 | 0 | 0 | 1520
|  | 74700 | 0 | 0 | 0 | 1480
|  | 72500 | 0 | 0 | 0 | 1480
|  | 73300 | 0 | 0 | 0 | 1500
|  | 72000 | 0 | 0 | 0 | 1440
|  | 67200 | 0 | 0 | 0 | 1500
|  | 69900 | 0 | 0 | 0 | 1500
|  | 65700 | 0 | 0 | 0 | 1520
|  | 72100 | 0 | 0 | 0 | 1440
|  | 71750 | 0 | 0 | 0 | 1510
|  | 74250 | 0 | 0 | 0 | 1510
|  | 73700 | 0 | 0 | 0 | 1430
|  | 68350 | 0 | 0 | 0 | 1450
|  | 70950 | 0 | 0 | 0 | 1480
|  | 70350 | 0 | 0 | 0 | 1470
|  | 68700 | 0 | 0 | 0 | 1410
|  | 68350 | 0 | 0 | 0 | 1540
|  | 71900 | 0 | 0 | 0 | 1520
|  | 71850 | 0 | 0 | 0 | 1520
|  | 72300 | 0 | 0 | 0 | 1450
|  | 69100 | 0 | 0 | 0 | 1510
|  | 70300 | 0 | 0 | 0 | 1550
|  | 75800 | 0 | 0 | 0 | 1520
|  | 67450 | 0 | 0 | 0 | 1445
|  | 69350 | 0 | 0 | 0 | 1471
|  | 69500 | 0 | 0 | 0 | 1384
|  | 69700 | 0 | 0 | 0 | 1437
|  | 65500 | 0 | 0 | 0 | 1399
|  | 66350 | 0 | 0 | 0 | 1522
|  | 67900 | 0 | 0 | 0 | 1448
|  | 72100 | 0 | 0 | 0 | 1255
|  | 75800 | 0 | 0 | 0 | 1399
|  | 66100 | 0 | 0 | 0 | 1447
|  | 72400 | 0 | 0 | 0 | 1500
|  | 72850 | 0 | 0 | 0 | 1508
|  | 75900 | 0 | 0 | 0 | 1451
|  | 73050 | 0 | 0 | 0 | 1446
|  | 72050 | 0 | 0 | 0 | 1510
|  | 71900 | 0 | 0 | 0 | 1400
|  | 69000 | 0 | 0 | 0 | 1470
|  | 70000 | 0 | 0 | 0 | 1480
|  | 67250 | 0 | 0 | 0 | 1520
|  | 75100 | 0 | 0 | 0 | 1460
|  | 71200 | 0 | 0 | 0 | 1360
|  | 68050 | 0 | 0 | 0 | 1400
|  | 71700 | 0 | 0 | 0 | 1360
|  | 70650 | 0 | 0 | 0 | 1380
|  | 69850 | 0 | 0 | 0 | 1460
|  | 76900 | 0 | 0 | 0 | 1380
|  | 69000 | 0 | 0 | 0 | 1380
|  | 69050 | 0 | 0 | 0 | 1540
|  | 73850 | 0 | 0 | 0 | 1520
|  | 72350 | 0 | 0 | 0 | 1500
|  | 72900 | 0 | 0 | 0 | 1590
|  | 73800 | 0 | 200 | 0 | 1360
|  | 75350 | 0 | 200 | 0 | 1370
|  | 76550 | 0 | 200 | 0 | 1270
|  | 63900 | 0 | 200 | 0 | 1280
|  | 72150 | 0 | 200 | 0 | 1250
|  | 70350 | 0 | 200 | 0 | 1220
|  | 68950 | 0 | 200 | 0 | 1250
|  | 69600 | 0 | 200 | 0 | 1250
|  | 70250 | 0 | 200 | 0 | 1260
|  | 69800 | 0 | 200 | 0 | 1270
|  | 73400 | 0 | 200 | 0 | 1350
|  | 71550 | 0 | 200 | 0 | 1230
|  | 73200 | 0 | 200 | 0 | 1300
|  | 72550 | 0 | 0 | 0 | 1330
|  | 67700 | 0 | 0 | 0 | 1396
|  | 69900 | 0 | 0 | 0 | 1425
|  | 71500 | 0 | 0 | 0 | 1471
|  | 71600 | 0 | 0 | 0 | 1490
|  | 69300 | 0 | 0 | 0 | 1447
|  | 73350 | 0 | 0 | 0 | 1466
|  | 72400 | 0 | 0 | 0 | 1508
|  | 78000 | 0 | 0 | 0 | 1418
|  | 71450 | 0 | 0 | 0 | 1481
|  | 71150 | 0 | 0 | 0 | 1468
|  | 80300 | 0 | 0 | 0 | 1450
|  | 71350 | 0 | 0 | 0 | 1450
|  | 70100 | 0 | 0 | 0 | 1450
|  | 71450 | 0 | 0 | 0 | 1450
|  | 74750 | 0 | 0 | 0 | 1450
|  | 69750 | 0 | 0 | 0 | 1420
|  | 68700 | 0 | 0 | 0 | 1450
|  | 70900 | 0 | 0 | 0 | 1420
|  | 71050 | 0 | 0 | 0 | 1460
|  | 72100 | 0 | 0 | 0 | 1470
|  | 72850 | 0 | 0 | 0 | 1480
|  | 73250 | 0 | 0 | 0 | 1520
|  | 72950 | 0 | 0 | 0 | 0
|  | 75350 | 0 | 0 | 0 | 1510
|  | 71850 | 0 | 0 | 0 | 1470
|  | 71700 | 0 | 0 | 0 | 1380
|  | 66400 | 0 | 0 | 0 | 1580
|  | 74100 | 0 | 0 | 0 | 1600
|  | 73300 | 0 | 0 | 0 | 1480
|  | 71600 | 0 | 0 | 0 | 1430
|  | 70850 | 0 | 200 | 0 | 1380
|  | 76350 | 0 | 0 | 0 | 1540
|  | 71900 | 0 | 200 | 0 | 1200
|  | 71600 | 0 | 200 | 0 | 1240
|  | 71900 | 0 | 200 | 0 | 1300
|  | 74600 | 0 | 200 | 0 | 1220
|  | 74700 | 0 | 200 | 0 | 1280
|  | 76250 | 0 | 200 | 0 | 1300
|  | 73850 | 0 | 200 | 0 | 1260
|  | 74300 | 0 | 200 | 0 | 1220
|  | 69900 | 0 | 200 | 0 | 1230
|  | 74650 | 0 | 200 | 0 | 1290
|  | 68850 | 0 | 200 | 0 | 1240
|  | 71800 | 0 | 200 | 0 | 1150
|  | 67950 | 0 | 200 | 0 | 1260
|  | 74200 | 0 | 0 | 0 | 1470
|  | 76300 | 0 | 200 | 0 | 1200
|  | 71500 | 0 | 200 | 0 | 1220
|  | 71200 | 0 | 200 | 0 | 1290
|  | 75550 | 0 | 250 | 0 | 1220
|  | 73550 | 0 | 250 | 0 | 1220
|  | 72350 | 0 | 200 | 0 | 1280
|  | 77900 | 0 | 200 | 0 | 1270
|  | 73200 | 0 | 250 | 0 | 1280
|  | 76550 | 0 | 250 | 0 | 1250
|  | 75750 | 0 | 0 | 0 | 1500
|  | 68700 | 0 | 0 | 0 | 1450
|  | 74850 | 0 | 0 | 0 | 1400
|  | 68850 | 0 | 0 | 0 | 1420
|  | 69950 | 0 | 0 | 0 | 1450
|  | 74500 | 0 | 0 | 0 | 1400
|  | 71150 | 0 | 0 | 0 | 1420
|  | 72450 | 0 | 0 | 0 | 1420
|  | 74350 | 0 | 0 | 0 | 1350
|  | 69000 | 0 | 0 | 0 | 1420
|  | 71200 | 0 | 0 | 0 | 1450
|  | 74500 | 0 | 0 | 0 | 1550
|  | 73400 | 0 | 0 | 0 | 1440
|  | 71050 | 0 | 0 | 0 | 1490
|  | 72900 | 0 | 0 | 0 | 1490
|  | 72400 | 0 | 0 | 0 | 1490
|  | 72950 | 0 | 0 | 0 | 1570
|  | 74100 | 0 | 0 | 0 | 1510
|  | 73050 | 0 | 0 | 0 | 1520
|  | 73400 | 0 | 0 | 0 | 1540
|  | 74550 | 0 | 0 | 0 | 1460
|  | 71200 | 0 | 0 | 0 | 1560
|  | 75500 | 0 | 0 | 0 | 1500
|  | 73950 | 0 | 0 | 0 | 1500
|  | 73300 | 0 | 0 | 0 | 1510
|  | 74700 | 0 | 0 | 0 | 1520
|  | 75350 | 0 | 0 | 0 | 1510
|  | 72800 | 0 | 0 | 0 | 1520
|  | 64200 | 0 | 0 | 0 | 1500
|  | 73100 | 0 | 0 | 0 | 1530
|  | 75600 | 0 | 0 | 0 | 1520
|  | 73950 | 0 | 0 | 0 | 1530
|  | 71650 | 0 | 0 | 0 | 1510
|  | 72800 | 0 | 0 | 0 | 1500
|  | 74100 | 0 | 0 | 0 | 1510
|  | 74700 | 0 | 0 | 0 | 1510
|  | 75400 | 0 | 0 | 0 | 1500
|  | 71700 | 0 | 0 | 0 | 1500
|  | 70800 | 0 | 0 | 0 | 1550
|  | 74050 | 0 | 0 | 0 | 1450
|  | 73700 | 0 | 0 | 0 | 1413
|  | 73700 | 0 | 0 | 0 | 1476
|  | 71500 | 0 | 0 | 0 | 1415
|  | 74500 | 0 | 0 | 0 | 1370
|  | 71050 | 0 | 0 | 0 | 1415
|  | 73200 | 0 | 0 | 0 | 1464
|  | 71650 | 0 | 0 | 0 | 1448
|  | 72550 | 0 | 0 | 0 | 1414
|  | 71300 | 0 | 0 | 0 | 1331
|  | 68500 | 0 | 0 | 0 | 1475
|  | 74800 | 0 | 0 | 0 | 1395
|  | 69550 | 0 | 0 | 0 | 1304
|  | 67700 | 0 | 0 | 0 | 1359
|  | 68700 | 0 | 0 | 0 | 1393
|  | 71550 | 0 | 0 | 0 | 1419
|  | 73250 | 0 | 0 | 0 | 1420
|  | 71950 | 0 | 0 | 0 | 1500
|  | 70550 | 0 | 0 | 0 | 1500
|  | 72700 | 0 | 0 | 0 | 1450
|  | 70500 | 0 | 0 | 0 | 1420
|  | 70100 | 0 | 0 | 0 | 1400
|  | 69850 | 0 | 0 | 0 | 1450
|  | 72800 | 0 | 0 | 0 | 1520
|  | 70750 | 0 | 0 | 0 | 1490
|  | 72000 | 0 | 0 | 0 | 1370
|  | 68100 | 0 | 0 | 0 | 1510
|  | 72850 | 0 | 0 | 0 | 1480
|  | 72150 | 0 | 0 | 0 | 1480
|  | 71450 | 0 | 0 | 0 | 1470
|  | 69400 | 0 | 0 | 0 | 1400
|  | 68250 | 0 | 0 | 0 | 1420
|  | 69100 | 0 | 0 | 0 | 1490
|  | 71450 | 0 | 0 | 0 | 1550
|  | 72100 | 0 | 0 | 0 | 1510
|  | 72100 | 0 | 0 | 0 | 1500
|  | 70500 | 0 | 0 | 0 | 1510
|  | 73100 | 0 | 0 | 0 | 1480
|  | 72500 | 0 | 0 | 0 | 1490
|  | 71950 | 0 | 0 | 0 | 1450
|  | 72850 | 0 | 0 | 0 | 1460
|  | 71400 | 0 | 0 | 0 | 1440
|  | 71600 | 0 | 0 | 0 | 1450
|  | 70150 | 0 | 0 | 0 | 1470
|  | 73400 | 0 | 0 | 0 | 1420
|  | 71700 | 0 | 0 | 0 | 1460
|  | 75150 | 0 | 0 | 0 | 1402
|  | 72350 | 0 | 0 | 0 | 1448
|  | 73900 | 0 | 0 | 0 | 1445
|  | 73450 | 0 | 0 | 0 | 1403
|  | 71500 | 0 | 0 | 0 | 1372
|  | 70500 | 0 | 0 | 0 | 1512
|  | 74350 | 0 | 0 | 0 | 1389
|  | 76100 | 0 | 0 | 0 | 1490
|  | 75050 | 0 | 0 | 0 | 1446
|  | 75700 | 0 | 0 | 0 | 1464
|  | 75800 | 0 | 0 | 0 | 1457
|  | 71750 | 0 | 0 | 0 | 1434
|  | 73550 | 0 | 0 | 0 | 1448
|  | 71600 | 0 | 0 | 0 | 1453
|  | 72700 | 0 | 0 | 0 | 1444
|  | 71450 | 0 | 0 | 0 | 1450
|  | 73100 | 0 | 0 | 0 | 1550
|  | 75800 | 0 | 0 | 0 | 1420
|  | 73350 | 0 | 0 | 0 | 1420
|  | 66000 | 0 | 0 | 0 | 1450
|  | 72600 | 0 | 0 | 0 | 1420
|  | 70700 | 0 | 0 | 0 | 1450
|  | 72300 | 0 | 0 | 0 | 1480
|  | 73500 | 0 | 0 | 0 | 1360
|  | 70950 | 0 | 0 | 0 | 1520
|  | 76250 | 0 | 0 | 0 | 1460
|  | 72800 | 0 | 0 | 0 | 1510
|  | 72450 | 0 | 0 | 0 | 1520
|  | 73550 | 0 | 0 | 0 | 1540
|  | 74950 | 0 | 0 | 0 | 1480
|  | 71450 | 0 | 0 | 0 | 1440
|  | 70350 | 0 | 0 | 0 | 1460
|  | 72700 | 0 | 0 | 0 | 1590
|  | 74500 | 0 | 0 | 0 | 1500
|  | 69750 | 0 | 0 | 0 | 1480
|  | 68650 | 0 | 0 | 0 | 1500
|  | 70050 | 0 | 0 | 0 | 1460
|  | 71000 | 0 | 0 | 0 | 1460
|  | 70600 | 0 | 0 | 0 | 1420
|  | 68550 | 0 | 0 | 0 | 1380
|  | 70700 | 0 | 0 | 0 | 1520
|  | 73150 | 0 | 0 | 0 | 1420
|  | 72500 | 0 | 0 | 0 | 1300
|  | 66350 | 0 | 0 | 0 | 1420
|  | 71150 | 0 | 0 | 0 | 1450
|  | 67850 | 0 | 0 | 0 | 1380
|  | 70050 | 0 | 0 | 0 | 1200
|  | 59450 | 0 | 0 | 0 | 1440
|  | 70600 | 0 | 0 | 0 | 1360
|  | 67150 | 0 | 0 | 0 | 1480
|  | 75300 | 0 | 0 | 0 | 1440
|  | 77400 | 0 | 0 | 0 | 1500
|  | 74650 | 0 | 0 | 0 | 1330
|  | 69200 | 0 | 0 | 0 | 1470
|  | 73550 | 0 | 0 | 0 | 1480
|  | 72250 | 0 | 0 | 0 | 1510
|  | 70950 | 0 | 0 | 0 | 1500
|  | 72150 | 0 | 0 | 0 | 1440
|  | 70800 | 0 | 0 | 0 | 1510
|  | 72350 | 0 | 0 | 0 | 1520
|  | 70950 | 0 | 0 | 0 | 1441
|  | 71200 | 0 | 0 | 0 | 1450
|  | 63600 | 0 | 0 | 0 | 1519
|  | 72950 | 0 | 0 | 0 | 1615
|  | 76850 | 0 | 0 | 0 | 1540
|  | 68600 | 0 | 0 | 0 | 1400
|  | 67950 | 0 | 0 | 0 | 1500
|  | 70000 | 0 | 0 | 0 | 1483
|  | 75050 | 0 | 0 | 0 | 1427
|  | 72150 | 0 | 0 | 0 | 1474
|  | 70100 | 0 | 0 | 0 | 1520
|  | 72850 | 0 | 0 | 0 | 1474
|  | 71900 | 0 | 0 | 0 | 1476
|  | 71300 | 0 | 0 | 0 | 1500
|  | 70750 | 0 | 0 | 0 | 1448
|  | 70850 | 0 | 0 | 0 | 1500
|  | 71500 | 0 | 0 | 0 | 1500
|  | 72450 | 0 | 0 | 0 | 1300
|  | 62800 | 0 | 0 | 0 | 1450
|  | 71750 | 0 | 0 | 0 | 1500
|  | 71150 | 0 | 0 | 0 | 1500
|  | 70550 | 0 | 0 | 0 | 1500
|  | 69700 | 0 | 0 | 0 | 1520
|  | 68900 | 0 | 0 | 0 | 1520
|  | 71950 | 0 | 0 | 0 | 1510
|  | 69600 | 0 | 0 | 0 | 1520
|  | 73300 | 0 | 0 | 0 | 1490
|  | 70000 | 0 | 0 | 0 | 1380
|  | 67750 | 0 | 0 | 0 | 1450
|  | 71850 | 0 | 0 | 0 | 1400
|  | 71000 | 0 | 0 | 0 | 1380
|  | 63400 | 0 | 0 | 0 | 1450
|  | 75850 | 0 | 0 | 0 | 1540
|  | 77100 | 0 | 0 | 0 | 1460
|  | 72100 | 0 | 0 | 0 | 1510
|  | 67300 | 0 | 0 | 0 | 1500
|  | 74100 | 0 | 0 | 0 | 1580
|  | 71800 | 0 | 0 | 0 | 1580
|  | 76700 | 0 | 0 | 0 | 1510
|  | 76050 | 0 | 0 | 0 | 1520
|  | 73100 | 0 | 0 | 0 | 1510
|  | 70350 | 0 | 0 | 0 | 1430
|  | 68900 | 0 | 0 | 0 | 1500
|  | 72250 | 0 | 0 | 0 | 1320
|  | 67600 | 0 | 0 | 0 | 2725
|  | 65500 | 0 | 0 | 0 | 1505
|  | 67950 | 0 | 0 | 0 | 1496
|  | 75150 | 0 | 0 | 0 | 1438
|  | 72500 | 0 | 0 | 0 | 1406
|  | 72250 | 0 | 0 | 0 | 1450
|  | 74250 | 0 | 0 | 0 | 1398
|  | 70350 | 0 | 0 | 0 | 1415
|  | 71200 | 0 | 0 | 0 | 1418
|  | 70950 | 0 | 0 | 0 | 1424
|  | 70550 | 0 | 0 | 0 | 1499
|  | 72200 | 0 | 0 | 0 | 1490
|  | 72850 | 0 | 0 | 0 | 1482
|  | 75900 | 0 | 0 | 0 | 1380
|  | 63000 | 0 | 0 | 0 | 1500
|  | 68950 | 0 | 0 | 0 | 1400
|  | 62250 | 0 | 0 | 0 | 1500
|  | 72700 | 0 | 0 | 0 | 1500
|  | 76400 | 0 | 0 | 0 | 1500
|  | 71100 | 0 | 0 | 0 | 1500
|  | 68150 | 0 | 0 | 0 | 1500
|  | 75300 | 0 | 0 | 0 | 1500
|  | 67400 | 0 | 0 | 0 | 1450
|  | 77650 | 0 | 0 | 0 | 1580
|  | 71200 | 0 | 0 | 0 | 1610
|  | 73300 | 0 | 0 | 0 | 1600
|  | 73650 | 0 | 0 | 0 | 1700
|  | 78350 | 0 | 0 | 0 | 1590
|  | 71150 | 0 | 0 | 0 | 1590
|  | 70600 | 0 | 0 | 0 | 1560
|  | 71600 | 0 | 0 | 0 | 1450
|  | 63050 | 0 | 0 | 0 | 1500
|  | 67950 | 0 | 0 | 0 | 1680
|  | 74650 | 0 | 0 | 0 | 1580
|  | 67700 | 0 | 0 | 0 | 1590
|  | 71800 | 0 | 0 | 0 | 1630
|  | 73700 | 0 | 0 | 0 | 1520
|  | 70100 | 0 | 0 | 0 | 1460
|  | 69000 | 0 | 0 | 0 | 1510
|  | 70300 | 0 | 0 | 0 | 1450
|  | 66900 | 0 | 0 | 0 | 1560
|  | 70500 | 0 | 0 | 0 | 1500
|  | 69250 | 0 | 0 | 0 | 1500
|  | 70700 | 0 | 0 | 0 | 1430
|  | 69900 | 0 | 0 | 0 | 1370
|  | 67800 | 0 | 0 | 0 | 1470
|  | 72350 | 0 | 0 | 0 | 1430
|  | 70600 | 0 | 0 | 0 | 1490
|  | 69000 | 0 | 0 | 0 | 1570
|  | 68200 | 0 | 0 | 0 | 1500
|  | 71050 | 0 | 0 | 0 | 1510
|  | 71250 | 0 | 0 | 0 | 1550
|  | 73250 | 0 | 0 | 0 | 1550
|  | 71100 | 0 | 0 | 0 | 1550
|  | 67200 | 0 | 0 | 0 | 1520
|  | 74100 | 0 | 0 | 0 | 1420
|  | 71850 | 0 | 0 | 0 | 1350
|  | 84950 | 0 | 0 | 0 | 1500
|  | 64500 | 0 | 0 | 0 | 1520
|  | 72850 | 0 | 0 | 0 | 1439
|  | 72200 | 0 | 0 | 0 | 1429
|  | #VALUE! | 0 | 0 | 0 | 1449
|  | 72250 | 0 | 0 | 0 | 1416
|  | 73550 | 0 | 0 | 0 | 1391
|  | 72500 | 0 | 0 | 0 | 1338
|  | 69450 | 0 | 0 | 0 | 1380
|  | 71300 | 0 | 0 | 0 | 1438
|  | 71800 | 0 | 0 | 0 | 1411
|  | 69200 | 0 | 0 | 0 | 1419
|  | 71800 | 0 | 0 | 0 | 1255
|  | 66600 | 0 | 0 | 0 | 1424
|  | 72150 | 0 | 0 | 0 | 1440
|  | 72400 | 0 | 0 | 0 | 1460
|  | 73200 | 0 | 0 | 0 | 12
|  | 75550 | 0 | 0 | 0 | 1490
|  | 79850 | 0 | 0 | 0 | 1430
|  | 73550 | 0 | 0 | 0 | 1440
|  | 74300 | 0 | 0 | 0 | 1460
|  | 71700 | 0 | 0 | 0 | 1520
|  | 75300 | 0 | 0 | 0 | 1440
|  | 71500 | 0 | 0 | 0 | 1420
|  | 69450 | 0 | 0 | 0 | 1460
|  | 69300 | 0 | 0 | 0 | 1380
|  | 72000 | 0 | 0 | 0 | 1500
|  | 71950 | 0 | 0 | 0 | 1390
|  | 72750 | 0 | 0 | 0 | 1460
|  | 70700 | 0 | 0 | 0 | 1330
|  | 65100 | 0 | 0 | 0 | 1400
|  | 69050 | 0 | 0 | 0 | 1330
|  | 65050 | 0 | 0 | 0 | 1370
|  | 66050 | 0 | 0 | 0 | 1410
|  | 72800 | 0 | 0 | 0 | 1410
|  | 73100 | 0 | 0 | 0 | 1490
|  | 68500 | 0 | 0 | 0 | 1520
|  | 74100 | 0 | 0 | 0 | 1480
|  | 71400 | 0 | 0 | 0 | 1400
|  | 70250 | 0 | 0 | 0 | 1510
|  | 75500 | 0 | 0 | 0 | 1450
|  | 71350 | 0 | 0 | 0 | 1490
|  | 65400 | 0 | 0 | 0 | 1470
|  | 70000 | 0 | 0 | 0 | 1570
|  | 76500 | 0 | 0 | 0 | 1361
|  | 70400 | 0 | 0 | 0 | 1403
|  | 70300 | 0 | 0 | 0 | 1366
|  | 73050 | 0 | 0 | 0 | 1459
|  | 72450 | 0 | 0 | 0 | 1551
|  | 78250 | 0 | 0 | 0 | 1446
|  | 67350 | 0 | 0 | 0 | 1497
|  | 73450 | 0 | 0 | 0 | 1398
|  | 69650 | 0 | 0 | 0 | 1423
|  | 70650 | 0 | 0 | 0 | 1420
|  | 75500 | 0 | 0 | 0 | 1441
|  | 70100 | 0 | 0 | 0 | 1430
|  | 67550 | 0 | 0 | 0 | 1430
|  | 72000 | 0 | 0 | 0 | 1361
|  | 70500 | 0 | 0 | 0 | 1399
|  | 73600 | 0 | 0 | 0 | 1500
|  | 76100 | 0 | 0 | 0 | 1500
|  | 71000 | 0 | 0 | 0 | 1400
|  | 73600 | 0 | 0 | 0 | 1530
|  | 78350 | 0 | 0 | 0 | 1500
|  | 72750 | 0 | 0 | 0 | 700
|  | 74600 | 0 | 0 | 0 | 803
|  | 76050 | 0 | 0 | 0 | 770
|  | 72850 | 0 | 0 | 0 | 845
|  | 79350 | 0 | 0 | 0 | 772
|  | 72350 | 0 | 0 | 0 | 760
|  | 70400 | 0 | 0 | 0 | 780
|  | 67950 | 0 | 0 | 0 | 760
|  | 69900 | 0 | 0 | 0 | 780
|  | 75100 | 0 | 0 | 0 | 1520
|  | 71300 | 0 | 0 | 0 | 1490
|  | 68900 | 0 | 0 | 0 | 1390
|  | 69100 | 0 | 0 | 0 | 1550
|  | 72850 | 0 | 0 | 0 | 1420
|  | 72550 | 0 | 0 | 0 | 760
|  | 72900 | 0 | 0 | 0 | 730
|  | 71300 | 0 | 0 | 0 | 1500
|  | 75450 | 0 | 0 | 0 | 1460
|  | 72600 | 0 | 0 | 0 | 1600
|  | 74000 | 0 | 0 | 0 | 1580
|  | 71800 | 0 | 0 | 0 | 1470
|  | 67700 | 0 | 0 | 0 | 1460
|  | 70200 | 0 | 0 | 0 | 1470
|  | 73650 | 0 | 0 | 0 | 1430
|  | 70800 | 0 | 0 | 0 | 1470
|  | 64000 | 0 | 0 | 0 | 1440
|  | 68000 | 0 | 0 | 0 | 1540
|  | 76700 | 0 | 0 | 0 | 1570
|  | 73050 | 0 | 0 | 0 | 1480
|  | 72150 | 0 | 0 | 0 | 1370
|  | 68400 | 0 | 0 | 0 | 1510
|  | 73250 | 0 | 0 | 0 | 1500
|  | 70950 | 0 | 0 | 0 | 1600
|  | 81250 | 0 | 0 | 0 | 1480
|  | 78200 | 0 | 0 | 0 | 1470
|  | 72450 | 0 | 0 | 0 | 1580
|  | 79050 | 0 | 0 | 0 | 1510
|  | 71800 | 0 | 0 | 0 | 1500
|  | 69850 | 0 | 0 | 0 | 1500
|  | 73650 | 0 | 0 | 0 | 1500
|  | 70400 | 0 | 0 | 0 | 1500
|  | 70100 | 0 | 0 | 0 | 1500
|  | 71250 | 0 | 0 | 0 | 1500
|  | 71450 | 0 | 0 | 0 | 1500
|  | 73700 | 0 | 0 | 0 | 1430
|  | 74750 | 0 | 0 | 0 | 1400
|  | 71750 | 0 | 0 | 0 | 1490
|  | 71900 | 0 | 0 | 0 | 1500
|  | 66750 | 0 | 0 | 0 | 1560
|  | 67900 | 0 | 0 | 0 | 1570
|  | 71150 | 0 | 0 | 0 | 1510
|  | 67750 | 0 | 0 | 0 | 1570
|  | 68450 | 0 | 0 | 0 | 1500
|  | 66450 | 0 | 0 | 0 | 1580
|  | 71350 | 0 | 0 | 0 | 1520
|  | 65500 | 0 | 0 | 0 | 1560
|  | 69800 | 0 | 0 | 0 | 1590
|  | 71800 | 0 | 0 | 0 | 1600
|  | 70400 | 0 | 0 | 0 | 1490
|  | 65850 | 0 | 0 | 0 | 1580
|  | 70000 | 0 | 0 | 0 | 1600
|  | 70950 | 0 | 0 | 0 | 1580
|  | 70750 | 0 | 200 | 0 | 1220
|  | 69800 | 0 | 300 | 0 | 1180
|  | 71400 | 0 | 200 | 0 | 1270
|  | 76250 | 0 | 200 | 0 | 1300
|  | 74900 | 0 | 200 | 0 | 1280
|  | 81500 | 0 | 200 | 0 | 1320
|  | 64000 | 0 | 0 | 0 | 1430
|  | 71750 | 0 | 200 | 0 | 1320
|  | 75450 | 0 | 200 | 0 | 1300
|  | 65100 | 0 | 200 | 0 | 1320
|  | 76700 | 0 | 200 | 0 | 1350
|  | 63900 | 0 | 0 | 0 | 1540
|  | 65700 | 0 | 200 | 0 | 1310
|  | 73950 | 0 | 200 | 0 | 1260
|  | 72650 | 0 | 200 | 0 | 1320
|  | 74750 | 0 | 200 | 0 | 1350
|  | 74950 | 0 | 200 | 0 | 1390
|  | 73000 | 0 | 200 | 0 | 1250
|  | 69700 | 0 | 200 | 0 | 1210
|  | 69500 | 0 | 200 | 0 | 1280
|  | 73200 | 0 | 0 | 0 | 1400
|  | 69850 | 0 | 0 | 0 | 1468
|  | 74400 | 0 | 0 | 0 | 1492
|  | 75950 | 0 | 0 | 0 | 1467
|  | 74050 | 0 | 0 | 0 | 1438
|  | 73900 | 0 | 0 | 0 | 1409
|  | 71700 | 0 | 0 | 0 | 1472
|  | 74100 | 0 | 0 | 0 | 1441
|  | 71600 | 0 | 0 | 0 | 1431
|  | 71300 | 0 | 0 | 0 | 1519
|  | 74600 | 0 | 0 | 0 | 1427
|  | 72250 | 0 | 0 | 0 | 1403
|  | 70900 | 0 | 0 | 0 | 1502
|  | 70200 | 0 | 0 | 0 | 1400
|  | 69250 | 0 | 0 | 0 | 1394
|  | 70200 | 0 | 0 | 0 | 1386
|  | 70100 | 0 | 0 | 0 | 1520
|  | 72100 | 0 | 0 | 0 | 1450
|  | 70900 | 0 | 0 | 0 | 1560
|  | 75300 | 0 | 0 | 0 | 1450
|  | 71900 | 0 | 0 | 0 | 1460
|  | 71400 | 0 | 0 | 0 | 1440
|  | 72850 | 0 | 0 | 0 | 1460
|  | 72050 | 0 | 0 | 0 | 0
|  | 72000 | 0 | 0 | 0 | 1450
|  | 64750 | 0 | 0 | 0 | 1550
|  | 75400 | 0 | 0 | 0 | 1460
|  | 70650 | 0 | 0 | 0 | 1530
|  | 71650 | 0 | 0 | 0 | 1480
|  | 68750 | 0 | 0 | 0 | 1480
|  | 72750 | 0 | 0 | 0 | 1490
|  | 71500 | 0 | 0 | 0 | 1490
|  | 69300 | 0 | 0 | 0 | 1460
|  | 73150 | 0 | 0 | 0 | 1480
|  | 73400 | 0 | 0 | 0 | 1540
|  | 76850 | 0 | 0 | 0 | 1500
|  | 75250 | 0 | 0 | 0 | 1440
|  | 73450 | 0 | 0 | 0 | 1460
|  | 73000 | 0 | 0 | 0 | 1360
|  | 67300 | 0 | 0 | 0 | 1450
|  | 72550 | 0 | 0 | 0 | 1580
|  | 72400 | 0 | 0 | 0 | 1430
|  | 69950 | 0 | 0 | 0 | 1331
|  | 67500 | 0 | 0 | 0 | 1422
|  | 71600 | 0 | 0 | 0 | 1422
|  | 70300 | 0 | 0 | 0 | 1413
|  | 71050 | 0 | 0 | 0 | 1409
|  | 69700 | 0 | 0 | 0 | 1399
|  | 71900 | 0 | 0 | 0 | 1310
|  | 64550 | 0 | 0 | 0 | 2817
|  | 71800 | 0 | 0 | 0 | 1408
|  | 72600 | 0 | 0 | 0 | 1396
|  | 67650 | 0 | 0 | 0 | 1418
|  | 69950 | 0 | 0 | 0 | 1441
|  | 70500 | 0 | 0 | 0 | 1428
|  | 64300 | 0 | 0 | 0 | 1501
|  | 71800 | 0 | 0 | 0 | 1425
|  | 71500 | 0 | 0 | 0 | 1243
|  | 60400 | 0 | 0 | 0 | 1500
|  | 73900 | 0 | 0 | 0 | 1470
|  | 74350 | 0 | 0 | 0 | 1500
|  | 71700 | 0 | 0 | 0 | 1500
|  | 71800 | 0 | 0 | 0 | 0
|  | 71250 | 0 | 0 | 0 | 1520
|  | 72700 | 0 | 0 | 0 | 1410
|  | 71800 | 0 | 0 | 0 | 1430
|  | 71200 | 0 | 0 | 0 | 1530
|  | 73100 | 0 | 0 | 0 | 0
|  | 72750 | 0 | 0 | 0 | 1460
|  | 68550 | 0 | 0 | 0 | 1520
|  | 71800 | 0 | 0 | 0 | 1560
|  | 68950 | 0 | 0 | 0 | 1520
|  | 71400 | 0 | 0 | 0 | 1360
|  | 65400 | 0 | 0 | 0 | 1440
|  | 70200 | 0 | 0 | 0 | 1440
|  | 66050 | 0 | 0 | 0 | 1570
|  | 72700 | 0 | 0 | 0 | 1500
|  | 71150 | 0 | 0 | 0 | 0
|  | 71300 | 0 | 0 | 0 | 1400
|  | 64350 | 0 | 0 | 0 | 1610
|  | 73900 | 0 | 0 | 0 | 1600
|  | 71200 | 0 | 0 | 0 | 1420
|  | 67950 | 0 | 0 | 0 | 1500
|  | #VALUE! | 0 | 0 | 0 | 1580
|  | 74300 | 0 | 0 | 0 | 1490
|  | 69850 | 0 | 0 | 0 | 1500
|  | 70750 | 0 | 0 | 0 | 1450
|  | 71300 | 0 | 0 | 0 | 1460
|  | 73250 | 0 | 0 | 0 | 1480
|  | 72700 | 0 | 0 | 0 | 1490
|  | 73400 | 0 | 0 | 0 | 1510
|  | 75600 | 0 | 0 | 0 | 1440
|  | 71900 | 0 | 0 | 0 | 1500
|  | 77400 | 0 | 0 | 0 | 1380
|  | 72900 | 0 | 0 | 0 | 1530
|  | 78250 | 0 | 0 | 0 | 1430
|  | 73500 | 0 | 0 | 0 | 1420
|  | 72200 | 0 | 0 | 0 | 1480
|  | 73500 | 0 | 0 | 0 | 1430
|  | 73100 | 0 | 0 | 0 | 1370
|  | 68100 | 0 | 0 | 0 | 1500
|  | 75800 | 0 | 0 | 0 | 2996
|  | 78100 | 0 | 0 | 0 | 1366
|  | 69800 | 0 | 0 | 0 | 1426
|  | 72100 | 0 | 0 | 0 | 1459
|  | 74650 | 0 | 0 | 0 | 1447
|  | 70650 | 0 | 0 | 0 | 1445
|  | 71350 | 0 | 0 | 0 | 2913
|  | 75800 | 0 | 0 | 0 | 1466
|  | 72950 | 0 | 0 | 0 | 1364
|  | 68550 | 0 | 0 | 0 | 1436
|  | 72250 | 0 | 0 | 0 | 1425
|  | 71500 | 0 | 0 | 0 | 1425
|  | 71400 | 0 | 0 | 0 | 1512
|  | 71550 | 0 | 0 | 0 | 1378

## Sheet1
连铸正样C | 转炉终点C | 钢水净重 | 钒铁(FeV50-A) | 钒铁(FeV50-B) | 硅铝合金FeAl30Si25 | 硅锰面（硅锰渣） | 硅铁(合格块) | 硅铁FeSi75-B | 石油焦增碳剂 | 锰硅合金FeMn64Si27(合格块) | 锰硅合金FeMn68Si18(合格块) | 碳化硅(55%) | 硅钙碳脱氧剂 | C总量 | C吸收量 | 收得率
0.0023 | 0.00065 | 74400 | 0 | 32 | 0 | 0 | 0 | 0 | 85 | 1547 | 0 | 88 | 0 | 134.3982 | 122.76 | 0.9134051
0.0023 | 0.00077 | 74200 | 0 | 40 | 0 | 0 | 0 | 0 | 68 | 1530 | 0 | 132 | 0 | 131.014 | 113.526 | 0.8665181
0.0023 | 0.00035 | 78250 | 0 | 40 | 0 | 0 | 0 | 0 | 90 | 0 | 1450 | 132 | 0 | 150.774 | 152.5875 | 1.012028
0.0022 | 0.00048 | 73600 | 0 | 40 | 0 | 0 | 0 | 0 | 85 | 0 | 1450 | 132 | 0 | 145.974 | 126.592 | 0.8672229
0.0024 | 0.00036 | 72400 | 0 | 40 | 0 | 0 | 0 | 0 | 90 | 0 | 1450 | 132 | 0 | 150.774 | 147.696 | 0.9795853
0.0023 | 0.00022 | 70350 | 0 | 40 | 0 | 0 | 0 | 0 | 90 | 0 | 1450 | 132 | 0 | 150.774 | 146.328 | 0.9705122
0.0023 | 0.0007 | 77800 | 0 | 41 | 0 | 0 | 0 | 0 | 58 | 0 | 1500 | 132 | 0 | 120.9071 | 124.48 | 1.029551
0.0024 | 0.00063 | 73050 | 0 | 40 | 0 | 0 | 0 | 0 | 80 | 0 | 1450 | 132 | 0 | 141.174 | 129.2985 | 0.9158804
0.0022 | 0.00106 | 74300 | 0 | 40 | 0 | 0 | 0 | 0 | 58 | 0 | 1580 | 132 | 0 | 122.264 | 84.702 | 0.6927796
0.0024 | 0.00043 | 74850 | 0 | 41 | 0 | 220 | 0 | 0 | 85 | 0 | 1330 | 132 | 0 | 147.6771 | 147.4545 | 0.9984927
0.0023 | 0.0005 | 81350 | 0 | 42 | 0 | 220 | 0 | 0 | 85 | 0 | 1490 | 132 | 0 | 150.4002 | 146.43 | 0.9736024
0.0023 | 0.00042 | 73850 | 0 | 40 | 0 | 200 | 0 | 0 | 85 | 0 | 1590 | 132 | 0 | 151.754 | 138.838 | 0.9148886
0.0023 | 0.00072 | 74200 | 0 | 40 | 0 | 220 | 0 | 0 | 68 | 0 | 1310 | 0 | 0 | 91.414 | 117.236 | 1.282473
0.0022 | 0.00065 | 67400 | 0 | 41 | 0 | 0 | 0 | 0 | 75 | 0 | 1530 | 132 | 0 | 137.7371 | 104.47 | 0.7584739
0.0022 | 0.00046 | 70000 | 0 | 39 | 0 | 0 | 0 | 0 | 85 | 0 | 1520 | 132 | 0 | 147.1609 | 121.8 | 0.8276655
0.0023 | 0.00041 | 70000 | 0 | 40 | 0 | 200 | 0 | 0 | 93 | 0 | 1400 | 132 | 0 | 156.204 | 132.3 | 0.8469693
0.0024 | 0.0004 | 70100 | 0 | 38 | 0 | 200 | 0 | 0 | 90 | 0 | 1300 | 132 | 0 | 151.6178 | 140.2 | 0.9246935
0.0023 | 0.00054 | 67400 | 0 | 44 | 0 | 200 | 0 | 0 | 102 | 0 | 1450 | 132 | 0 | 165.7064 | 118.624 | 0.7158685
0.0024 | 0.00067 | 64700 | 0 | 40 | 0 | 200 | 0 | 0 | 75 | 0 | 1270 | 132 | 0 | 136.714 | 111.931 | 0.8187238
0.0023 | 0.00067 | 69800 | 0 | 44 | 0 | 200 | 0 | 0 | 75 | 0 | 1430 | 132 | 0 | 139.4464 | 113.774 | 0.8158977
0.0023 | 0.00067 | 63300 | 0 | 40 | 0 | 200 | 0 | 0 | 75 | 0 | 1280 | 132 | 0 | 136.884 | 103.179 | 0.7537696
0.0022 | 0.00067 | 70100 | 0 | 40 | 0 | 200 | 0 | 0 | 70 | 0 | 1340 | 132 | 0 | 133.104 | 107.253 | 0.8057834
0.0022 | 0.00068 | 67500 | 0 | 40 | 0 | 200 | 0 | 0 | 68 | 0 | 1330 | 132 | 0 | 131.014 | 102.6 | 0.7831224
0.0024 | 0.00034 | 70000 | 0 | 40 | 0 | 200 | 0 | 0 | 93 | 0 | 1300 | 132 | 0 | 154.504 | 144.2 | 0.9333092
0.0024 | 0.00097 | 68400 | 0 | 38 | 0 | 200 | 0 | 0 | 51 | 0 | 1230 | 132 | 0 | 112.9878 | 97.812 | 0.8656864
0.0023 | 0.00067 | 62900 | 0 | 40 | 0 | 200 | 0 | 0 | 68 | 0 | 1310 | 132 | 0 | 130.674 | 102.527 | 0.7846014
0.0024 | 0.00138 | 63500 | 0 | 40 | 0 | 200 | 0 | 0 | 34 | 0 | 1300 | 132 | 20 | 102.3778 | 64.77 | 0.6326564
0.0024 | 0.00065 | 66400 | 0 | 38 | 0 | 200 | 0 | 0 | 75 | 0 | 1250 | 132 | 0 | 136.3678 | 116.2 | 0.8521073
0.0024 | 0.00071 | 71500 | 0 | 32 | 0 | 200 | 0 | 0 | 68 | 0 | 1350 | 132 | 0 | 131.3292 | 120.835 | 0.9200924
0.0023 | 0.00085 | 72800 | 0 | 33 | 0 | 0 | 0 | 0 | 51 | 1553 | 0 | 132 | 20 | 119.5771 | 105.56 | 0.8827774
0.0023 | 0.00066 | 70000 | 0 | 32 | 0 | 0 | 0 | 0 | 68 | 1545 | 0 | 132 | 0 | 131.2442 | 114.8 | 0.8747053
0.0024 | 0.00034 | 70600 | 0 | 32 | 0 | 0 | 0 | 0 | 85 | 1508 | 0 | 132 | 0 | 146.9352 | 145.436 | 0.9897969
0.0023 | 0.0007 | 74400 | 0 | 32 | 0 | 0 | 0 | 0 | 68 | 1496 | 0 | 132 | 0 | 130.4112 | 119.04 | 0.912805
0.0024 | 0.00072 | 70000 | 0 | 25 | 0 | 0 | 0 | 0 | 68 | 0 | 0 | 132 | 0 | 104.9575 | 117.6 | 1.120454
0.0023 | 0.0003 | 71750 | 0 | 40 | 0 | 0 | 0 | 0 | 85 | 0 | 1450 | 132 | 0 | 145.974 | 143.5 | 0.9830518
0.0024 | 0.00066 | 74750 | 0 | 40 | 0 | 0 | 0 | 0 | 68 | 0 | 1450 | 132 | 0 | 129.654 | 130.065 | 1.00317
0.0024 | 0.00073 | 71700 | 0 | 40 | 0 | 0 | 0 | 0 | 68 | 0 | 1480 | 132 | 0 | 130.164 | 119.739 | 0.9199087
0.0023 | 0.00054 | 76100 | 0 | 0 | 0 | 0 | 0 | 0 | 80 | 0 | 1530 | 132 | 0 | 142.41 | 133.936 | 0.9404958
0.0023 | 0.00049 | 72250 | 0 | 0 | 0 | 0 | 0 | 0 | 85 | 0 | 1540 | 132 | 0 | 147.38 | 130.7725 | 0.8873151
0.0024 | 0.00019 | 73000 | 0 | 0 | 0 | 0 | 0 | 0 | 85 | 0 | 1560 | 132 | 0 | 147.72 | 161.33 | 1.092134
0.0023 | 0.00041 | 73000 | 0 | 40 | 0 | 0 | 0 | 0 | 85 | 0 | 1520 | 132 | 0 | 147.164 | 137.97 | 0.9375255
0.0022 | 0.00033 | 72600 | 0 | 38 | 0 | 0 | 0 | 0 | 85 | 0 | 1460 | 132 | 0 | 146.1378 | 135.762 | 0.9289999
0.0023 | 0.00101 | 70500 | 0 | 38 | 0 | 0 | 0 | 0 | 51 | 0 | 1450 | 132 | 20 | 117.8416 | 90.945 | 0.771756
0.0024 | 0.00072 | 70450 | 0 | 38 | 0 | 0 | 0 | 0 | 68 | 0 | 1440 | 132 | 0 | 129.4778 | 118.356 | 0.9141026
0.0023 | 0.00076 | 71150 | 0 | 28 | 0 | 0 | 0 | 0 | 68 | 0 | 1460 | 132 | 0 | 129.7868 | 109.571 | 0.8442384
0.0023 | 0.00069 | 69950 | 0 | 30 | 0 | 0 | 0 | 0 | 68 | 0 | 1500 | 132 | 0 | 130.473 | 112.6195 | 0.8631633
0.0023 | 0.00073 | 70300 | 0 | 30 | 0 | 0 | 0 | 0 | 51 | 0 | 1400 | 132 | 0 | 112.453 | 110.371 | 0.9814856
0.0024 | 0.00072 | 69250 | 0 | 0 | 0 | 0 | 0 | 0 | 68 | 0 | 1420 | 132 | 0 | 129.02 | 116.34 | 0.9017207
0.0024 | 0.00108 | 75200 | 0 | 30 | 0 | 0 | 0 | 0 | 51 | 0 | 1430 | 132 | 20 | 117.4768 | 99.264 | 0.8449665
0.0024 | 0.00077 | 72300 | 0 | 30 | 0 | 0 | 0 | 0 | 51 | 0 | 1460 | 132 | 0 | 113.473 | 117.849 | 1.038564
0.0023 | 0.0008 | 70400 | 0 | 30 | 0 | 0 | 0 | 0 | 51 | 0 | 1460 | 132 | 0 | 113.473 | 105.6 | 0.9306179
0.0023 | 0.00077 | 70450 | 0 | 30 | 0 | 200 | 0 | 0 | 54 | 0 | 1260 | 132 | 0 | 116.353 | 107.7885 | 0.9263921
0.0024 | 0.00086 | 75200 | 0 | 30 | 0 | 200 | 0 | 0 | 51 | 0 | 1300 | 132 | 0 | 114.153 | 115.808 | 1.014498
0.0024 | 0.00093 | 71700 | 0 | 30 | 0 | 200 | 0 | 0 | 68 | 0 | 1280 | 132 | 0 | 130.133 | 105.399 | 0.8099329
0.0023 | 0.00077 | 74050 | 0 | 30 | 0 | 200 | 0 | 0 | 51 | 0 | 1280 | 132 | 0 | 113.813 | 113.2965 | 0.9954619
0.0024 | 0.00076 | 72000 | 0 | 29 | 0 | 200 | 0 | 0 | 54 | 0 | 1270 | 132 | 0 | 116.5199 | 118.08 | 1.013389
0.0023 | 0.00042 | 72900 | 0 | 30 | 0 | 200 | 0 | 0 | 95 | 0 | 1330 | 88 | 0 | 143.703 | 137.052 | 0.953717
0.0024 | 0.0008 | 73150 | 0 | 32 | 0 | 200 | 0 | 0 | 75 | 0 | 1300 | 88 | 0 | 123.9992 | 117.04 | 0.9438771
0.0023 | 0.00059 | 74000 | 0 | 32 | 0 | 200 | 0 | 0 | 90 | 0 | 1370 | 88 | 0 | 139.5892 | 126.54 | 0.9065171
0.0024 | 0.00052 | 75650 | 0 | 33 | 0 | 200 | 0 | 0 | 93 | 0 | 1340 | 88 | 0 | 141.9623 | 142.222 | 1.001829
0.0023 | 0.00119 | 68300 | 0 | 30 | 0 | 200 | 0 | 0 | 40 | 0 | 1300 | 88 | 20 | 94.90684616 | 75.813 | 0.7988149
0.0022 | 0.00104 | 72800 | 0 | 30 | 0 | 200 | 0 | 0 | 51 | 0 | 1270 | 88 | 20 | 104.9568 | 84.448 | 0.8045973
0.0023 | 0.00069 | 72000 | 0 | 31 | 0 | 200 | 0 | 0 | 80 | 0 | 1260 | 88 | 0 | 128.1161 | 115.92 | 0.9048043
0.0022 | 0.00071 | 72150 | 0 | 30 | 0 | 200 | 0 | 0 | 80 | 0 | 1300 | 88 | 0 | 128.793 | 107.5035 | 0.8346999
0.0023 | 0.00074 | 71750 | 0 | 30 | 0 | 200 | 0 | 0 | 80 | 0 | 1280 | 88 | 0 | 128.453 | 111.93 | 0.8713693
0.0023 | 0.0006 | 71050 | 0 | 31 | 0 | 200 | 0 | 0 | 85 | 0 | 1300 | 88 | 0 | 133.5961 | 120.785 | 0.9041057
0.0022 | 0.001 | 71500 | 0 | 31 | 0 | 200 | 0 | 0 | 51 | 0 | 1300 | 88 | 20 | 105.4699 | 85.8 | 0.8135019
0.0022 | 0.00088 | 69000 | 0 | 32 | 0 | 200 | 0 | 0 | 60 | 0 | 1280 | 88 | 20 | 113.773 | 91.08 | 0.8005411
0.0022 | 0.00069 | 77900 | 0 | 33 | 0 | 200 | 0 | 0 | 75 | 0 | 1330 | 88 | 0 | 124.5123 | 117.629 | 0.9447179
0.0024 | 0.00078 | 67050 | 0 | 30 | 0 | 200 | 0 | 0 | 68 | 0 | 1310 | 88 | 0 | 117.443 | 108.621 | 0.9248827
0.0023 | 0.00053 | 74050 | 0 | 32 | 0 | 200 | 0 | 0 | 102 | 0 | 1320 | 88 | 0 | 150.2592 | 131.0685 | 0.8722827
0.0023 | 0.0014 | 73100 | 0 | 32 | 0 | 300 | 0 | 0 | 34 | 1278 | 0 | 88 | 20 | 90.47904616 | 65.79 | 0.7271297
0.0023 | 0.00063 | 73850 | 0 | 33 | 0 | 300 | 0 | 0 | 85 | 0 | 1200 | 88 | 0 | 133.6023 | 123.3295 | 0.9231091
0.0023 | 0.00097 | 75150 | 0 | 33 | 0 | 300 | 0 | 0 | 51 | 0 | 1270 | 88 | 20 | 106.6661 | 99.9495 | 0.9370311
0.0023 | 0.00071 | 75900 | 0 | 33 | 0 | 300 | 0 | 0 | 85 | 1285 | 0 | 88 | 0 | 135.0473 | 120.681 | 0.8936202
0.0024 | 0.00061 | 74000 | 0 | 32 | 0 | 300 | 0 | 0 | 85 | 1215 | 0 | 88 | 0 | 133.8542 | 132.46 | 0.9895842
0.0023 | 0.00067 | 70450 | 0 | 30 | 0 | 300 | 0 | 0 | 51 | 1124 | 0 | 88 | 0 | 99.661 | 114.8335 | 1.152241
0.0023 | 0.00082 | 75500 | 0 | 30 | 0 | 300 | 0 | 0 | 68 | 0 | 1213 | 88 | 20 | 122.0078 | 111.74 | 0.9158427
0.0024 | 0.00092 | 75500 | 0 | 32 | 0 | 300 | 0 | 0 | 51 | 0 | 1220 | 88 | 20 | 105.813 | 111.74 | 1.056013
0.0023 | 0.00069 | 77700 | 0 | 32 | 0 | 300 | 0 | 0 | 68 | 1230 | 0 | 88 | 0 | 117.7892 | 125.097 | 1.062041
0.0024 | 0.0004 | 73600 | 0 | 32 | 0 | 300 | 0 | 0 | 85 | 1226 | 0 | 88 | 0 | 134.0412 | 147.2 | 1.09817
0.0023 | 0.00042 | 74250 | 0 | 32 | 0 | 300 | 0 | 0 | 68 | 1252 | 0 | 88 | 0 | 118.1632 | 139.59 | 1.181332
0.0024 | 0.00035 | 73200 | 0 | 0 | 0 | 0 | 0 | 0 | 102 | 1544 | 0 | 88 | 0 | 150.568 | 150.06 | 0.9966261
0.0024 | 0.00061 | 74700 | 0 | 29 | 0 | 200 | 0 | 0 | 68 | 0 | 1260 | 132 | 0 | 129.7899 | 133.713 | 1.030227
0.0023 | 0.00101 | 70800 | 0 | 28 | 0 | 200 | 0 | 0 | 51 | 0 | 1320 | 132 | 0 | 114.4868 | 91.332 | 0.7977514
0.0023 | 0.00076 | 68500 | 0 | 28 | 0 | 200 | 0 | 0 | 68 | 0 | 1200 | 132 | 0 | 128.7668 | 105.49 | 0.8192329
0.0022 | 0.00075 | 72900 | 0 | 38 | 0 | 200 | 0 | 0 | 68 | 0 | 1290 | 132 | 0 | 130.3278 | 105.705 | 0.8110702
0.0022 | 0.00078 | 74000 | 0 | 38 | 0 | 200 | 0 | 0 | 51 | 0 | 1290 | 132 | 0 | 114.0078 | 105.08 | 0.9216913
0.0024 | 0.00094 | 72500 | 0 | 38 | 0 | 200 | 0 | 0 | 51 | 0 | 1270 | 132 | 20 | 118.1816 | 105.85 | 0.8956551
0.0024 | 0.00077 | 72850 | 0 | 39 | 0 | 200 | 0 | 0 | 68 | 0 | 1290 | 132 | 0 | 130.3309 | 118.7455 | 0.9111078
0.0024 | 0.0008 | 74200 | 0 | 39 | 0 | 200 | 0 | 0 | 51 | 0 | 1300 | 132 | 0 | 114.1809 | 118.72 | 1.039754
0.0022 | 0.00076 | 73800 | 0 | 39 | 0 | 200 | 0 | 0 | 68 | 0 | 1280 | 132 | 0 | 130.1609 | 106.272 | 0.8164664
0.0023 | 0.0007 | 75400 | 0 | 0 | 0 | 200 | 0 | 0 | 68 | 0 | 1320 | 132 | 0 | 130.72 | 120.64 | 0.9228886
0.0021 | 0.00076 | 70300 | 0 | 0 | 0 | 200 | 0 | 0 | 68 | 0 | 1320 | 132 | 0 | 130.72 | 94.202 | 0.7206395
0.0022 | 0.00076 | 64200 | 0 | 0 | 0 | 200 | 0 | 0 | 68 | 0 | 1400 | 132 | 0 | 132.08 | 92.448 | 0.6999394
0.0023 | 0.00078 | 71750 | 0 | 0 | 0 | 200 | 0 | 0 | 68 | 0 | 1340 | 132 | 0 | 131.06 | 109.06 | 0.832138
0.0023 | 0.00038 | 71450 | 0 | 0 | 75 | 0 | 0 | 0 | 85 | 0 | 1620 | 132 | 0 | 149.0205 | 137.184 | 0.9205713
0.0022 | 0.00063 | 72050 | 0 | 39 | 0 | 200 | 0 | 0 | 75 | 0 | 1260 | 132 | 0 | 136.5409 | 113.1185 | 0.8284587
0.0023 | 0.00063 | 71500 | 0 | 39 | 0 | 200 | 0 | 0 | 75 | 0 | 1220 | 132 | 0 | 135.8609 | 119.405 | 0.8788769
0.0023 | 0.0006 | 73400 | 0 | 40 | 0 | 200 | 0 | 0 | 75 | 0 | 1330 | 132 | 0 | 137.734 | 124.78 | 0.9059491
0.0024 | 0.00051 | 68100 | 0 | 41 | 0 | 200 | 0 | 0 | 85 | 0 | 1330 | 132 | 0 | 147.3371 | 128.709 | 0.8735682
0.0022 | 0.00065 | 74850 | 0 | 40 | 0 | 200 | 0 | 0 | 75 | 0 | 1310 | 132 | 0 | 137.394 | 116.0175 | 0.8444146
0.0023 | 0.0007 | 74550 | 0 | 41 | 0 | 200 | 0 | 0 | 68 | 0 | 1340 | 132 | 0 | 131.1871 | 119.28 | 0.9092357
0.0023 | 0 | 71000 | 0 | 39 | 0 | 0 | 0 | 0 | 68 | 0 | 1480 | 132 | 0 | 130.1609 | 163.3 | 1.254601
0.0022 | 0.00075 | 63500 | 0 | 40 | 0 | 200 | 0 | 0 | 68 | 0 | 1300 | 132 | 0 | 130.504 | 92.075 | 0.7055339
0.0023 | 0.0006 | 73350 | 0 | 40 | 0 | 200 | 0 | 0 | 95 | 0 | 1300 | 132 | 0 | 156.424 | 124.695 | 0.7971603
0.0023 | 0.00059 | 74800 | 0 | 40 | 0 | 200 | 0 | 0 | 0 | 0 | 1300 | 132 | 0 | 65.224 | 127.908 | 1.961057
0.0023 | 0.00053 | 75800 | 0 | 40 | 0 | 200 | 0 | 0 | 80 | 0 | 1300 | 132 | 0 | 142.024 | 134.166 | 0.9446713
0.0022 | 0.00046 | 73500 | 0 | 40 | 0 | 200 | 0 | 0 | 90 | 0 | 1300 | 132 | 0 | 151.624 | 127.89 | 0.8434681
0.0023 | 0.0004 | 77200 | 0 | 41 | 0 | 200 | 0 | 0 | 90 | 0 | 1300 | 132 | 0 | 151.6271 | 146.68 | 0.9673732
0.0023 | 0.00034 | 71900 | 0 | 39 | 0 | 200 | 0 | 0 | 92 | 0 | 1300 | 132 | 0 | 153.5409 | 140.924 | 0.9178271
0.0023 | 0.0004 | 72200 | 0 | 39 | 0 | 200 | 0 | 0 | 93 | 0 | 1300 | 132 | 0 | 154.5009 | 137.18 | 0.8878913
0.0024 | 0.00077 | 72050 | 0 | 39 | 0 | 0 | 0 | 0 | 68 | 1460 | 0 | 88 | 0 | 116.6209 | 117.4415 | 1.007036
0.0023 | 0.00073 | 75100 | 0 | 40 | 0 | 0 | 0 | 0 | 68 | 1503 | 0 | 88 | 0 | 117.355 | 117.907 | 1.004704
0.0024 | 0.00063 | 74350 | 0 | 0 | 50 | 0 | 0 | 0 | 68 | 1596 | 0 | 132 | 0 | 132.199 | 131.5995 | 0.9954652
0.0024 | 0.001 | 74250 | 0 | 0 | 25 | 0 | 0 | 0 | 34 | 1534 | 0 | 132 | 0 | 98.4115 | 103.95 | 1.056279
0.0023 | 0.00086 | 75800 | 0 | 40 | 0 | 0 | 0 | 0 | 68 | 1538 | 0 | 88 | 20 | 122.4638 | 109.152 | 0.8912998
0.0024 | 0.00091 | 78800 | 0 | 42 | 0 | 0 | 0 | 0 | 51 | 1547 | 0 | 132 | 20 | 119.503 | 117.412 | 0.9825022
0.0024 | 0.00083 | 68150 | 0 | 36 | 0 | 0 | 0 | 0 | 51 | 0 | 1348 | 132 | 20 | 116.1014 | 106.9955 | 0.9215691
0.0023 | 0.00065 | 75300 | 0 | 0 | 50 | 0 | 0 | 0 | 85 | 0 | 1539 | 132 | 0 | 147.55 | 124.245 | 0.8420535
0.0022 | 0.00074 | 74300 | 0 | 0 | 0 | 0 | 0 | 0 | 68 | 0 | 1470 | 88 | 0 | 116.67 | 108.478 | 0.9297849
0.0024 | 0.00099 | 76150 | 0 | 41 | 0 | 0 | 0 | 0 | 51 | 0 | 1531 | 88 | 20 | 106.0279 | 107.3715 | 1.012672
0.0024 | 0.00033 | 73500 | 0 | 40 | 0 | 0 | 0 | 0 | 68 | 0 | 1515 | 88 | 0 | 117.559 | 152.145 | 1.294201
0.0023 | 0.00039 | 75200 | 0 | 40 | 0 | 0 | 0 | 0 | 85 | 0 | 1600 | 88 | 0 | 135.324 | 143.632 | 1.061393
0.0022 | 0.00033 | 75950 | 0 | 41 | 0 | 0 | 0 | 0 | 102 | 0 | 1539 | 88 | 0 | 150.6101 | 142.0265 | 0.9430078
0.0022 | 0.00022 | 70050 | 0 | 0 | 0 | 0 | 0 | 0 | 102 | 0 | 1441 | 88 | 0 | 148.817 | 138.699 | 0.9320105
0.0023 | 0.00051 | 75600 | 0 | 40 | 0 | 0 | 0 | 0 | 102 | 0 | 3105 | 132 | 0 | 190.429 | 135.324 | 0.7106271
0.0023 | 0.00047 | 73900 | 0 | 40 | 0 | 0 | 0 | 0 | 80 | 0 | 1450 | 132 | 0 | 141.174 | 135.237 | 0.9579455
0.0023 | 0.0004 | 73800 | 0 | 40 | 0 | 0 | 0 | 0 | 70 | 0 | 1500 | 132 | 0 | 132.424 | 140.22 | 1.058872
0.0023 | 0.00056 | 66300 | 0 | 40 | 0 | 0 | 0 | 0 | 58 | 0 | 1450 | 132 | 0 | 120.054 | 115.362 | 0.9609176
0.0023 | 0.00041 | 72800 | 0 | 40 | 0 | 0 | 0 | 0 | 78 | 0 | 1450 | 132 | 0 | 139.254 | 137.592 | 0.988065
0.0023 | 0.001 | 70000 | 0 | 40 | 0 | 0 | 0 | 0 | 40 | 0 | 1450 | 132 | 20 | 107.2878 | 91 | 0.8481855
0.0023 | 0.00045 | 71200 | 0 | 40 | 0 | 0 | 0 | 0 | 78 | 0 | 1480 | 132 | 0 | 139.764 | 131.72 | 0.9424458
0.0024 | 0.0005 | 66600 | 0 | 40 | 0 | 0 | 0 | 0 | 78 | 0 | 1450 | 132 | 0 | 139.254 | 126.54 | 0.9086992
0.0023 | 0.00085 | 74200 | 0 | 40 | 0 | 0 | 0 | 0 | 51 | 0 | 1570 | 132 | 0 | 115.374 | 107.59 | 0.9325325
0.0022 | 0.00062 | 73100 | 0 | 40 | 0 | 0 | 0 | 0 | 85 | 0 | 1580 | 132 | 0 | 148.184 | 115.498 | 0.7794229
0.0024 | 0.00071 | 73900 | 0 | 40 | 0 | 0 | 0 | 0 | 68 | 0 | 1580 | 132 | 0 | 131.864 | 124.891 | 0.9471198
0.0023 | 0.00065 | 72650 | 0 | 40 | 0 | 0 | 0 | 0 | 68 | 0 | 1540 | 132 | 0 | 131.184 | 119.8725 | 0.9137738
0.0024 | 0.00078 | 64700 | 0 | 40 | 0 | 0 | 0 | 0 | 68 | 0 | 1460 | 132 | 0 | 129.824 | 104.814 | 0.8073546
0.0024 | 0.00097 | 74600 | 0 | 39 | 0 | 0 | 0 | 0 | 51 | 0 | 1520 | 132 | 0 | 114.5209 | 106.678 | 0.9315156
0.0023 | 0 | 72600 | 0 | 39 | 0 | 0 | 0 | 0 | 68 | 0 | 1540 | 0 | 0 | 91.5809 | 166.98 | 1.823306
0.0023 | 0.00058 | 71500 | 0 | 37 | 0 | 0 | 0 | 0 | 85 | 0 | 1420 | 132 | 0 | 145.4547 | 122.98 | 0.8454866
0.0024 | 0.00047 | 79850 | 0 | 0 | 50 | 0 | 0 | 0 | 102 | 0 | 1520 | 132 | 0 | 163.547 | 154.1105 | 0.942301
0.0022 | 0.00082 | 67450 | 0 | 28 | 0 | 0 | 0 | 0 | 51 | 0 | 1410 | 132 | 0 | 112.6168 | 93.081 | 0.8265285
0.0023 | 0.00066 | 75150 | 0 | 30 | 0 | 0 | 0 | 0 | 68 | 0 | 1520 | 132 | 0 | 130.813 | 123.246 | 0.9421541
0.0024 | 0.00071 | 76000 | 0 | 30 | 0 | 0 | 0 | 0 | 68 | 0 | 1580 | 132 | 0 | 131.833 | 128.44 | 0.9742629
0.0023 | 0.00074 | 73750 | 0 | 28 | 0 | 0 | 0 | 0 | 68 | 0 | 1470 | 132 | 0 | 129.9568 | 115.05 | 0.8852942
0.0023 | 0.00073 | 71300 | 0 | 38 | 0 | 0 | 0 | 0 | 68 | 0 | 1480 | 132 | 0 | 130.1578 | 111.941 | 0.8600407
0.0023 | 0.00068 | 74450 | 0 | 39 | 0 | 0 | 0 | 0 | 68 | 0 | 1440 | 132 | 0 | 129.4809 | 120.609 | 0.931481
0.0024 | 0.00072 | 70500 | 0 | 38 | 0 | 0 | 0 | 0 | 68 | 0 | 1450 | 132 | 0 | 129.6478 | 118.44 | 0.9135519
0.0023 | 0.00068 | 71550 | 0 | 38 | 0 | 0 | 0 | 0 | 68 | 0 | 1420 | 132 | 0 | 129.1378 | 115.911 | 0.8975761
0.0024 | 0.0007 | 72150 | 0 | 38 | 0 | 0 | 0 | 0 | 68 | 0 | 1420 | 132 | 0 | 129.1378 | 122.655 | 0.9497994
0.0023 | 0.00069 | 68800 | 0 | 38 | 0 | 0 | 0 | 0 | 68 | 0 | 1400 | 132 | 0 | 128.7978 | 110.768 | 0.8600147
0.0024 | 0.00067 | 72000 | 0 | 38 | 0 | 0 | 0 | 0 | 68 | 0 | 1400 | 132 | 0 | 128.7978 | 124.56 | 0.9670973
0.0024 | 0.00076 | 73200 | 0 | 39 | 0 | 0 | 0 | 0 | 68 | 0 | 1440 | 132 | 0 | 129.4809 | 120.048 | 0.9271483
0.0024 | 0.00066 | 73200 | 0 | 40 | 0 | 0 | 0 | 0 | 68 | 0 | 1440 | 132 | 0 | 129.484 | 127.368 | 0.9836582
0.0023 | 0.00059 | 71350 | 0 | 39 | 0 | 0 | 0 | 0 | 95 | 0 | 1440 | 132 | 0 | 155.4009 | 122.0085 | 0.7851209
0.0024 | 0.00042 | 71800 | 0 | 39 | 0 | 0 | 0 | 0 | 92 | 0 | 1600 | 132 | 0 | 155.2409 | 142.164 | 0.9157638
0.0022 | 0.00054 | 69350 | 0 | 0 | 0 | 0 | 0 | 0 | 80 | 0 | 1390 | 132 | 0 | 140.03 | 115.121 | 0.8221167
0.0023 | 0.00072 | 73550 | 0 | 39 | 0 | 0 | 0 | 0 | 68 | 0 | 1430 | 132 | 0 | 129.3109 | 116.209 | 0.8986791
0.0019 | 0 | 75800 | 0 | 0 | 0 | 0 | 0 | 0 | 85 | 0 | 1570 | 0 | 0 | 108.29 | 144.02 | 1.329947
0.0018 | 0.00071 | 73000 | 0 | 0 | 75 | 0 | 0 | 0 | 68 | 0 | 1470 | 0 | 0 | 90.5505 | 79.57 | 0.8787362
0.0024 | 0.00048 | 72650 | 0 | 40 | 0 | 200 | 0 | 0 | 85 | 0 | 1300 | 132 | 0 | 146.824 | 139.488 | 0.9500354
0.0024 | 0.00041 | 73750 | 0 | 40 | 0 | 200 | 0 | 0 | 85 | 0 | 1300 | 132 | 0 | 146.824 | 146.7625 | 0.9995811
0.0022 | 0.00073 | 70950 | 0 | 0 | 0 | 200 | 0 | 0 | 68 | 0 | 1300 | 132 | 0 | 130.38 | 104.2965 | 0.7999425
0.0024 | 0.00072 | 74300 | 0 | 40 | 0 | 200 | 0 | 0 | 70 | 0 | 1300 | 132 | 0 | 132.424 | 124.824 | 0.9426086
0.0017 | 0.00075 | 72900 | 0 | 0 | 75 | 0 | 0 | 0 | 60 | 0 | 1500 | 0 | 0 | 83.3805 | 69.255 | 0.8305899
0.0017 | 0.0007 | 75400 | 0 | 0 | 75 | 0 | 0 | 0 | 68 | 0 | 1530 | 0 | 0 | 91.5705 | 75.4 | 0.8234093
0.0018 | 0.00077 | 76250 | 0 | 0 | 75 | 0 | 0 | 0 | 68 | 0 | 1450 | 0 | 0 | 90.2105 | 78.5375 | 0.8706026
0.0022 | 0.00051 | 70000 | 0 | 40 | 0 | 0 | 0 | 0 | 75 | 0 | 1450 | 132 | 0 | 136.374 | 118.3 | 0.8674674
0.0023 | 0.00065 | 74600 | 0 | 40 | 0 | 0 | 0 | 0 | 68 | 0 | 1450 | 132 | 0 | 129.654 | 123.09 | 0.9493729
0.0023 | 0.00084 | 72600 | 0 | 40 | 0 | 0 | 0 | 0 | 60 | 0 | 1500 | 132 | 0 | 122.824 | 105.996 | 0.8629909
0.0023 | 0.00085 | 72250 | 0 | 40 | 0 | 0 | 0 | 0 | 58 | 0 | 1500 | 132 | 0 | 120.904 | 104.7625 | 0.8664933
0.0016 | 0.00065 | 72200 | 0 | 0 | 50 | 0 | 0 | 0 | 51 | 0 | 1450 | 0 | 0 | 73.797 | 68.59 | 0.9294416
0.0016 | 0.0007 | 72200 | 0 | 0 | 50 | 0 | 0 | 0 | 51 | 0 | 1450 | 0 | 0 | 73.797 | 64.98 | 0.8805236
0.0022 | 0.00061 | 73050 | 0 | 40 | 0 | 0 | 0 | 0 | 68 | 0 | 1450 | 132 | 0 | 129.654 | 116.1495 | 0.895842
0.0024 | 0.00067 | 75850 | 0 | 40 | 0 | 0 | 0 | 0 | 68 | 0 | 1540 | 132 | 0 | 131.184 | 131.2205 | 1.000278
0.0024 | 0.00035 | 74300 | 0 | 40 | 0 | 0 | 0 | 0 | 85 | 0 | 1520 | 132 | 0 | 147.164 | 152.315 | 1.035002
0.0023 | 0.00037 | 71850 | 0 | 40 | 0 | 0 | 0 | 0 | 82 | 0 | 1480 | 132 | 0 | 143.604 | 138.6705 | 0.9656451
0.0017 | 0.00071 | 72100 | 0 | 0 | 125 | 0 | 0 | 0 | 85 | 0 | 1530 | 0 | 0 | 108.0775 | 71.379 | 0.6604427
0.0018 | 0.00066 | 71600 | 0 | 0 | 125 | 0 | 0 | 0 | 85 | 0 | 1520 | 0 | 0 | 107.9075 | 81.624 | 0.7564256
0.0017 | 0.00016 | 74000 | 0 | 0 | 125 | 0 | 0 | 0 | 85 | 0 | 1550 | 0 | 0 | 108.4175 | 113.96 | 1.051122
0.0024 | 0 | 70500 | 0 | 0 | 0 | 0 | 0 | 0 | 80 | 0 | 1530 | 132 | 0 | 142.41 | 169.2 | 1.188119
0.0024 | 0.00067 | 72400 | 0 | 38 | 0 | 200 | 0 | 0 | 68 | 0 | 1200 | 132 | 0 | 128.7978 | 125.252 | 0.97247
0.0024 | 0.00069 | 75050 | 0 | 40 | 0 | 200 | 0 | 0 | 68 | 0 | 1240 | 132 | 0 | 129.484 | 128.3355 | 0.9911302
0.0023 | 0.0007 | 73200 | 0 | 39 | 0 | 200 | 0 | 0 | 68 | 0 | 1240 | 132 | 0 | 129.4809 | 117.12 | 0.904535
0.0023 | 0.00079 | 74800 | 0 | 32 | 0 | 200 | 0 | 0 | 64 | 0 | 1240 | 132 | 0 | 125.6192 | 112.948 | 0.8991301
0.0023 | 0.00047 | 73700 | 0 | 0 | 0 | 0 | 0 | 0 | 85 | 0 | 1570 | 132 | 0 | 147.89 | 134.871 | 0.9119684
0.0023 | #VALUE! | 74650 | 0 | 0 | 50 | 200 | 0 | 0 | 85 | 0 | 1420 | 132 | 0 | 148.927 | #VALUE! | #VALUE!
0.0022 | 0.00068 | 69000 | 0 | 0 | 50 | 200 | 0 | 0 | 68 | 0 | 1420 | 132 | 0 | 132.607 | 104.88 | 0.7909085
0.0023 | 0.00066 | 74500 | 0 | 0 | 50 | 200 | 0 | 0 | 68 | 0 | 1420 | 132 | 0 | 132.607 | 122.18 | 0.9213692
0.0025 | 0.00077 | 69350 | 0 | 0 | 25 | 200 | 0 | 0 | 58 | 0 | 1320 | 132 | 0 | 121.2135 | 119.9755 | 0.9897866
0.0024 | 0.00067 | 73800 | 0 | 30 | 50 | 200 | 0 | 0 | 85 | 0 | 1280 | 132 | 0 | 146.64 | 127.674 | 0.8706628
0.0024 | 0.00088 | 72550 | 0 | 30 | 0 | 200 | 0 | 0 | 54 | 0 | 1300 | 132 | 0 | 117.033 | 110.276 | 0.9422641
0.0024 | 0.00067 | 75250 | 0 | 30 | 0 | 200 | 0 | 0 | 68 | 0 | 1320 | 132 | 0 | 130.813 | 130.1825 | 0.9951801
0.0024 | 0.00067 | 77600 | 0 | 32 | 0 | 200 | 0 | 0 | 68 | 0 | 1400 | 132 | 0 | 132.1792 | 134.248 | 1.015651
0.0025 | 0.0005 | 69050 | 0 | 28 | 0 | 200 | 0 | 0 | 95 | 0 | 1310 | 88 | 0 | 143.3568 | 138.1 | 0.9633307
0.0024 | 0.00069 | 73450 | 0 | 29 | 0 | 200 | 0 | 0 | 68 | 0 | 1340 | 132 | 0 | 131.1499 | 125.5995 | 0.957679
0.0023 | 0.0005 | 74050 | 0 | 28 | 0 | 200 | 0 | 0 | 85 | 0 | 1260 | 132 | 0 | 146.1068 | 133.29 | 0.9122779
0.0024 | 0 | 62800 | 0 | 28 | 0 | 200 | 0 | 0 | 80 | 0 | 1330 | 132 | 0 | 142.4968 | 150.72 | 1.057708
0.0022 | 0.00071 | 74550 | 0 | 28 | 0 | 200 | 0 | 0 | 68 | 0 | 1300 | 132 | 0 | 130.4668 | 111.0795 | 0.8514005
0.0023 | 0.00064 | 69200 | 0 | 28 | 0 | 200 | 0 | 0 | 80 | 0 | 1300 | 132 | 0 | 141.9868 | 114.872 | 0.809033
0.0024 | 0.0006 | 69950 | 0 | 28 | 0 | 200 | 0 | 0 | 80 | 0 | 1280 | 132 | 0 | 141.6468 | 125.91 | 0.8889011
0.0024 | 0.00069 | 73200 | 0 | 28 | 0 | 200 | 0 | 0 | 80 | 0 | 1320 | 132 | 0 | 142.3268 | 125.172 | 0.8794689
0.0023 | 0.00056 | 71550 | 0 | 28 | 0 | 200 | 0 | 0 | 95 | 0 | 1310 | 132 | 0 | 156.5568 | 124.497 | 0.7952194
0.0023 | 0.00045 | 70800 | 0 | 28 | 0 | 200 | 0 | 0 | 95 | 0 | 1300 | 132 | 0 | 156.3868 | 130.98 | 0.8375387
0.0024 | 0.00072 | 70900 | 0 | 28 | 0 | 200 | 0 | 0 | 80 | 0 | 1320 | 132 | 0 | 142.3268 | 119.112 | 0.8368909
0.0023 | 0.00053 | 73300 | 0 | 28 | 0 | 200 | 0 | 0 | 85 | 0 | 1330 | 132 | 0 | 147.2968 | 129.741 | 0.8808134
0.0023 | 0.0007 | 74550 | 0 | 28 | 0 | 200 | 0 | 0 | 75 | 0 | 1330 | 88 | 0 | 124.4968 | 119.28 | 0.9580969
0.0023 | 0.00072 | 67050 | 0 | 27 | 0 | 0 | 0 | 0 | 68 | 0 | 1390 | 88 | 0 | 115.3937 | 105.939 | 0.9180657
0.0023 | 0.00066 | 70850 | 0 | 30 | 0 | 0 | 0 | 0 | 68 | 0 | 1505 | 88 | 0 | 117.358 | 116.194 | 0.9900816
0.0023 | 0.00094 | 71700 | 0 | 30 | 0 | 0 | 0 | 0 | 51 | 0 | 1450 | 88 | 20 | 104.6168 | 97.512 | 0.932087
0.0024 | 0.00063 | 75400 | 0 | 29 | 0 | 0 | 0 | 0 | 51 | 0 | 1503 | 88 | 20 | 105.5147 | 133.458 | 1.264828
0.0024 | 0.00066 | 72300 | 0 | 29 | 0 | 0 | 0 | 0 | 85 | 0 | 1418 | 88 | 0 | 132.1959 | 125.802 | 0.9516331
0.0024 | 0.00069 | 76300 | 0 | 29 | 0 | 0 | 0 | 0 | 85 | 0 | 1498 | 88 | 0 | 133.5559 | 130.473 | 0.9769168
0.0022 | 0.00061 | 78150 | 0 | 30 | 0 | 0 | 0 | 0 | 68 | 0 | 1580 | 88 | 0 | 118.633 | 124.2585 | 1.047419
0.0023 | 0.00084 | 78600 | 0 | 30 | 0 | 0 | 0 | 0 | 51 | 0 | 1581 | 88 | 0 | 102.33 | 114.756 | 1.121431
0.0023 | 0.00074 | 74600 | 0 | 29 | 0 | 0 | 0 | 0 | 68 | 0 | 1568 | 88 | 0 | 118.4259 | 116.376 | 0.9826904
0.0023 | 0.00078 | 72700 | 0 | 29 | 0 | 0 | 0 | 0 | 68 | 0 | 1513 | 88 | 0 | 117.4909 | 110.504 | 0.9405324
0.0022 | 0.00079 | 76100 | 0 | 29 | 0 | 0 | 0 | 0 | 68 | 0 | 1579 | 88 | 0 | 118.6129 | 107.301 | 0.9046318
0.0023 | 0.00068 | 72200 | 0 | 29 | 0 | 0 | 0 | 0 | 85 | 0 | 1550 | 88 | 0 | 134.4399 | 116.964 | 0.8700096
0.0024 | 0.00035 | 73450 | 0 | 0 | 0 | 0 | 0 | 0 | 102 | 0 | 1560 | 132 | 0 | 164.04 | 150.5725 | 0.9179011
0.0023 | 0.00063 | 75900 | 0 | 0 | 50 | 0 | 0 | 0 | 85 | 0 | 1550 | 132 | 0 | 147.737 | 126.753 | 0.8579638
0.0023 | 0.00057 | 74600 | 0 | 0 | 75 | 0 | 0 | 0 | 102 | 0 | 1584 | 88 | 0 | 151.5285 | 129.058 | 0.8517078
0.0024 | 0.00096 | 73300 | 0 | 0 | 50 | 0 | 0 | 0 | 51 | 0 | 1450 | 132 | 0 | 113.397 | 105.552 | 0.9308183
0.0024 | 0.00092 | 71600 | 0 | 0 | 50 | 0 | 0 | 0 | 51 | 0 | 1450 | 132 | 0 | 113.397 | 105.968 | 0.9344868
0.0024 | 0.0004 | 73500 | 0 | 48 | 0 | 0 | 0 | 0 | 85 | 0 | 1450 | 132 | 0 | 145.9988 | 147 | 1.006858
0.0023 | 0.00028 | 72500 | 0 | 0 | 0 | 0 | 0 | 0 | 90 | 0 | 1500 | 132 | 0 | 151.5 | 146.45 | 0.9666667
0.0022 | 0.00089 | 70250 | 0 | 0 | 25 | 0 | 0 | 120 | 85 | 0 | 1550 | 0 | 0 | 108.1155 | 92.0275 | 0.8511962
0.0022 | 0.00069 | 73800 | 0 | 0 | 50 | 0 | 0 | 120 | 102 | 0 | 1600 | 0 | 0 | 125.379 | 111.438 | 0.8888091
0.0022 | 0.00104 | 69400 | 0 | 0 | 25 | 0 | 0 | 120 | 70 | 0 | 1480 | 0 | 0 | 92.5255 | 80.504 | 0.8700737
0.0023 | 0.00078 | 68200 | 0 | 0 | 50 | 0 | 0 | 120 | 92 | 0 | 1520 | 0 | 0 | 114.419 | 103.664 | 0.9060034
0.0022 | 0.00121 | 243250 | 0 | 0 | 25 | 0 | 0 | 0 | 58 | 0 | 1530 | 0 | 0 | 81.7835 | 240.8175 | 2.944573
0.0022 | 0.00124 | 68800 | 0 | 0 | 25 | 0 | 0 | 120 | 58 | 0 | 1510 | 0 | 0 | 81.5155 | 66.048 | 0.8102508
0.0022 | 0.00089 | 72750 | 0 | 0 | 25 | 0 | 0 | 130 | 85 | 0 | 1650 | 0 | 0 | 109.8215 | 95.3025 | 0.8677946
0.0024 | 0.00066 | 72900 | 0 | 0 | 50 | 0 | 0 | 130 | 105 | 0 | 1680 | 0 | 0 | 129.625 | 126.846 | 0.9785612
0.0021 | 0.00127 | 69400 | 0 | 0 | 25 | 0 | 0 | 140 | 56 | 0 | 1550 | 0 | 0 | 80.2875 | 57.602 | 0.7174467
0.0022 | 0.00065 | 70500 | 0 | 0 | 50 | 0 | 0 | 150 | 102 | 0 | 1600 | 0 | 0 | 125.397 | 109.275 | 0.8714323
0.0023 | 0.00081 | 71700 | 0 | 0 | 25 | 0 | 0 | 150 | 85 | 0 | 1600 | 0 | 0 | 108.9835 | 106.833 | 0.9802677
0.0022 | 0.00031 | 69100 | 0 | 0 | 75 | 0 | 0 | 150 | 102 | 0 | 1600 | 0 | 0 | 125.4905 | 130.599 | 1.040708
0.0022 | 0.00075 | 74650 | 0 | 0 | 50 | 0 | 0 | 150 | 85 | 0 | 1600 | 0 | 0 | 109.077 | 108.2425 | 0.9923494
0.0022 | 0.0007 | 72350 | 0 | 0 | 50 | 0 | 0 | 150 | 85 | 0 | 1600 | 0 | 0 | 109.077 | 108.525 | 0.9949394
0.0023 | 0.0007 | 73050 | 0 | 0 | 50 | 0 | 0 | 150 | 85 | 0 | 1600 | 0 | 0 | 109.077 | 116.88 | 1.071537
0.0022 | 0.0008 | 74000 | 0 | 0 | 25 | 0 | 0 | 150 | 85 | 0 | 1600 | 0 | 0 | 108.9835 | 103.6 | 0.9506026
0.0022 | 0.00069 | 69650 | 0 | 0 | 50 | 0 | 0 | 150 | 102 | 0 | 1460 | 0 | 0 | 123.017 | 105.1715 | 0.8549347
0.0022 | 0.00074 | 72800 | 0 | 0 | 50 | 0 | 0 | 150 | 85 | 0 | 1600 | 0 | 0 | 109.077 | 106.288 | 0.9744309
0.0021 | 0.00079 | 72050 | 0 | 0 | 50 | 0 | 0 | 150 | 85 | 0 | 1560 | 0 | 0 | 108.397 | 94.3855 | 0.870739
0.0022 | 0.00071 | 74000 | 0 | 0 | 50 | 0 | 0 | 160 | 85 | 0 | 1600 | 0 | 0 | 109.083 | 110.26 | 1.01079
0.0021 | 0.00054 | 72950 | 0 | 0 | 50 | 0 | 0 | 160 | 102 | 0 | 1560 | 0 | 0 | 124.723 | 113.802 | 0.912438
0.0022 | 0.00074 | 73100 | 0 | 0 | 50 | 0 | 0 | 160 | 85 | 0 | 1600 | 0 | 0 | 109.083 | 106.726 | 0.9783926
0.0022 | 0.00065 | 74850 | 0 | 0 | 50 | 0 | 0 | 180 | 102 | 0 | 1620 | 0 | 0 | 125.755 | 116.0175 | 0.9225677
0.0021 | 0.00058 | 69950 | 0 | 0 | 50 | 0 | 0 | 170 | 102 | 0 | 1520 | 0 | 0 | 124.049 | 106.324 | 0.8571129
0.0021 | 0.00044 | 75750 | 0 | 0 | 50 | 0 | 0 | 160 | 102 | 0 | 1552 | 0 | 0 | 124.587 | 125.745 | 1.009295
0.0022 | 0.00032 | 73650 | 0 | 0 | 100 | 0 | 187 | 0 | 119 | 0 | 1645 | 0 | 0 | 142.6912 | 138.462 | 0.9703612
0.0023 | 0.00069 | 73300 | 0 | 40 | 0 | 0 | 0 | 0 | 68 | 0 | 1496 | 88 | 0 | 117.236 | 118.013 | 1.006628
0.0024 | 0.0008 | 73900 | 0 | 40 | 0 | 0 | 0 | 0 | 68 | 0 | 1560 | 88 | 20 | 122.8378 | 118.24 | 0.9625698
0.0023 | 0.00105 | 73800 | 0 | 40 | 0 | 0 | 0 | 0 | 51 | 0 | 1539 | 88 | 20 | 106.1608 | 92.25 | 0.8689644
0.0023 | 0.00094 | 74450 | 0 | 31 | 0 | 0 | 0 | 0 | 51 | 0 | 1468 | 88 | 20 | 104.9259 | 101.252 | 0.9649853
0.0024 | 0.00079 | 74000 | 0 | 30 | 0 | 0 | 0 | 0 | 68 | 0 | 1516 | 88 | 20 | 122.0588 | 119.14 | 0.9760866
0.0023 | 0.00067 | 74150 | 0 | 40 | 0 | 0 | 0 | 0 | 85 | 0 | 1522 | 88 | 0 | 133.998 | 120.8645 | 0.9019873
0.0023 | 0.00089 | 74650 | 0 | 39 | 0 | 0 | 0 | 0 | 51 | 0 | 1464 | 88 | 20 | 104.8827 | 105.2565 | 1.003564
0.0023 | 0.00073 | 70800 | 0 | 40 | 0 | 0 | 0 | 0 | 68 | 0 | 1473 | 88 | 0 | 116.845 | 111.156 | 0.9513116
0.0023 | 0.00065 | 71150 | 0 | 29 | 0 | 0 | 0 | 0 | 85 | 0 | 1506 | 88 | 0 | 133.6919 | 117.3975 | 0.8781198
0.0024 | 0.00064 | 71800 | 0 | 29 | 0 | 0 | 0 | 0 | 68 | 0 | 1509 | 88 | 0 | 117.4229 | 126.368 | 1.076178
0.0023 | 0.00075 | 72250 | 0 | 30 | 0 | 0 | 0 | 0 | 68 | 0 | 1600 | 88 | 0 | 118.973 | 111.9875 | 0.941285
0.0024 | 0.00069 | 75550 | 0 | 29 | 0 | 0 | 0 | 0 | 85 | 0 | 1520 | 88 | 0 | 133.9299 | 129.1905 | 0.9646128
0.0024 | 0.0009 | 71050 | 0 | 29 | 0 | 0 | 0 | 0 | 51 | 0 | 1492 | 88 | 20 | 105.3277 | 106.575 | 1.011842
0.0023 | 0.00094 | 71600 | 0 | 29 | 0 | 0 | 0 | 0 | 51 | 0 | 1500 | 132 | 0 | 114.1499 | 97.376 | 0.8530537
0.0023 | 0.00058 | 73500 | 0 | 0 | 0 | 0 | 0 | 0 | 90 | 0 | 1500 | 132 | 0 | 151.5 | 126.42 | 0.8344554
0.0023 | 0.0004 | 71050 | 0 | 47 | 0 | 0 | 0 | 0 | 85 | 0 | 1450 | 132 | 0 | 145.9957 | 134.995 | 0.9246505
0.0023 | 0.00071 | 73650 | 0 | 48 | 0 | 0 | 0 | 0 | 51 | 0 | 1450 | 132 | 0 | 113.3588 | 117.1035 | 1.033034
0.0023 | 0.00072 | 72300 | 0 | 29 | 0 | 0 | 0 | 0 | 58 | 0 | 1480 | 132 | 0 | 120.5299 | 114.234 | 0.9477648
0.0024 | 0.00065 | 72050 | 0 | 29 | 0 | 0 | 0 | 0 | 68 | 0 | 1500 | 132 | 0 | 130.4699 | 126.0875 | 0.9664106
0.0023 | 0.00039 | 71750 | 0 | 30 | 0 | 0 | 0 | 0 | 85 | 0 | 1550 | 132 | 0 | 147.643 | 137.0425 | 0.9282018
0.0024 | 0.00056 | 74300 | 0 | 29 | 0 | 0 | 0 | 0 | 70 | 0 | 1480 | 132 | 0 | 132.0499 | 136.712 | 1.035306
0.0024 | 0.00052 | 74900 | 0 | 30 | 0 | 0 | 0 | 0 | 90 | 0 | 1610 | 132 | 0 | 153.463 | 140.812 | 0.9175632
0.0024 | 0.00067 | 74000 | 0 | 30 | 0 | 0 | 0 | 0 | 68 | 0 | 1620 | 132 | 0 | 132.513 | 128.02 | 0.9660939
0.0024 | 0.00103 | 76050 | 0 | 30 | 0 | 0 | 0 | 0 | 34 | 0 | 1510 | 132 | 20 | 102.5168 | 104.1885 | 1.016306
0.0023 | 0.00033 | 75100 | 0 | 30 | 0 | 0 | 0 | 0 | 85 | 0 | 1580 | 132 | 0 | 148.153 | 147.947 | 0.9986095
0.0022 | 0.00082 | 75800 | 0 | 28 | 0 | 0 | 0 | 0 | 51 | 0 | 1530 | 132 | 20 | 119.1706 | 104.604 | 0.8777665
0.0024 | 0.00048 | 72500 | 0 | 29 | 0 | 0 | 0 | 0 | 78 | 0 | 1540 | 132 | 0 | 140.7499 | 139.2 | 0.9889883
0.0024 | 0.0008 | 74450 | 0 | 30 | 0 | 0 | 0 | 0 | 68 | 0 | 1490 | 132 | 20 | 134.8168 | 119.12 | 0.8835691
0.0024 | 0.00063 | 71100 | 0 | 30 | 0 | 0 | 0 | 0 | 68 | 0 | 1520 | 132 | 0 | 130.813 | 125.847 | 0.9620374
0.0022 | 0.00068 | 73650 | 0 | 28 | 0 | 0 | 0 | 0 | 68 | 0 | 1480 | 132 | 0 | 130.1268 | 111.948 | 0.8602993
0.0023 | 0.00071 | 73750 | 0 | 29 | 0 | 0 | 0 | 0 | 68 | 0 | 1520 | 132 | 0 | 130.8099 | 117.2625 | 0.8964344
0.0023 | 0.00068 | 73550 | 0 | 27 | 0 | 0 | 0 | 0 | 68 | 0 | 1400 | 132 | 0 | 128.7637 | 119.151 | 0.9253462
0.0024 | 0.00058 | 68200 | 0 | 28 | 0 | 0 | 0 | 0 | 68 | 0 | 1520 | 132 | 0 | 130.8068 | 124.124 | 0.9489109
0.0024 | 0.00071 | 71250 | 0 | 29 | 0 | 0 | 0 | 0 | 68 | 0 | 1520 | 132 | 0 | 130.8099 | 120.4125 | 0.9205152
0.0022 | 0.00067 | 73650 | 0 | 0 | 0 | 0 | 0 | 0 | 68 | 0 | 1520 | 132 | 0 | 130.72 | 112.6845 | 0.8620295
0.0024 | 0.00069 | 73550 | 0 | 39 | 0 | 0 | 0 | 0 | 68 | 0 | 1480 | 132 | 0 | 130.1609 | 125.7705 | 0.9662694
0.0024 | 0.00065 | 72400 | 0 | 28 | 0 | 0 | 0 | 0 | 68 | 0 | 1440 | 132 | 0 | 129.4468 | 126.7 | 0.9787805
0.0023 | 0.00061 | 69850 | 0 | 30 | 0 | 0 | 0 | 0 | 85 | 0 | 1480 | 132 | 0 | 146.453 | 118.0465 | 0.8060367
0.0023 | 0.00045 | 74050 | 0 | 0 | 0 | 0 | 0 | 0 | 85 | 0 | 1550 | 132 | 0 | 147.55 | 136.9925 | 0.928448
0.0022 | 0.00045 | 73950 | 0 | 0 | 0 | 0 | 0 | 0 | 0 | 0 | 1610 | 132 | 0 | 66.97 | 129.4125 | 1.932395
0.0023 | 0.00045 | 72600 | 0 | 30 | 0 | 0 | 0 | 0 | 85 | 0 | 1600 | 132 | 0 | 148.493 | 134.31 | 0.9044871
0.0023 | 0.00048 | 74850 | 0 | 29 | 0 | 0 | 0 | 0 | 85 | 0 | 1480 | 132 | 0 | 146.4499 | 136.227 | 0.9301952
0.0024 | 0.00054 | 74500 | 0 | 30 | 0 | 0 | 0 | 0 | 85 | 0 | 1500 | 132 | 0 | 146.793 | 138.57 | 0.9439823
0.0023 | 0.00054 | 73400 | 0 | 28 | 0 | 200 | 0 | 0 | 85 | 0 | 1320 | 132 | 0 | 147.1268 | 129.184 | 0.8780453
0.0023 | 0.00054 | 73100 | 0 | 28 | 0 | 200 | 0 | 0 | 85 | 0 | 1300 | 132 | 0 | 146.7868 | 128.656 | 0.8764821
0.0024 | 0.00068 | 71950 | 0 | 28 | 0 | 200 | 0 | 0 | 68 | 0 | 1500 | 132 | 0 | 133.8668 | 123.754 | 0.9244563
0.0023 | 0.00049 | 73400 | 0 | 28 | 0 | 200 | 0 | 0 | 80 | 0 | 1300 | 132 | 0 | 141.9868 | 132.854 | 0.9356785
0.0024 | 0.00068 | 72000 | 0 | 28 | 0 | 200 | 0 | 0 | 68 | 0 | 1320 | 132 | 0 | 130.8068 | 123.84 | 0.9467398
0.0024 | 0.00065 | 63600 | 0 | 28 | 0 | 200 | 0 | 0 | 85 | 0 | 1300 | 132 | 0 | 146.7868 | 111.3 | 0.7582426
0.0024 | 0.00051 | 73500 | 0 | 28 | 0 | 200 | 0 | 0 | 85 | 0 | 1320 | 132 | 0 | 147.1268 | 138.915 | 0.9441856
0.0023 | 0.00058 | 74800 | 0 | 28 | 0 | 200 | 0 | 0 | 80 | 0 | 1320 | 132 | 0 | 142.3268 | 128.656 | 0.9039478
0.0023 | 0.00065 | 68050 | 0 | 28 | 0 | 200 | 0 | 0 | 68 | 0 | 1300 | 132 | 0 | 130.4668 | 112.2825 | 0.8606212
0.0024 | 0.00058 | 64300 | 0 | 28 | 0 | 200 | 0 | 0 | 75 | 0 | 1300 | 132 | 0 | 137.1868 | 117.026 | 0.8530413
0.0023 | 0.0003 | 73750 | 0 | 28 | 0 | 200 | 0 | 0 | 102 | 0 | 1320 | 132 | 0 | 163.4468 | 147.5 | 0.9024343
0.0024 | 0.00047 | 74600 | 0 | 28 | 0 | 200 | 0 | 0 | 90 | 0 | 1350 | 132 | 0 | 152.4368 | 143.978 | 0.9445095
0.0023 | 0.00076 | 68650 | 0 | 28 | 0 | 200 | 0 | 0 | 60 | 0 | 1300 | 132 | 0 | 122.7868 | 105.721 | 0.8610127
0.0023 | 0.00045 | 72900 | 0 | 30 | 0 | 200 | 0 | 0 | 95 | 0 | 1340 | 132 | 0 | 157.073 | 134.865 | 0.8586135
0.0023 | 0.00027 | 75500 | 0 | 26 | 0 | 200 | 0 | 0 | 110 | 0 | 1330 | 88 | 0 | 158.0906 | 153.265 | 0.9694757
0.0024 | 0.00084 | 71100 | 0 | 32 | 0 | 0 | 0 | 0 | 68 | 0 | 1458 | 88 | 20 | 121.079 | 110.916 | 0.9160627
0.0024 | 0.00063 | 70600 | 0 | 32 | 0 | 0 | 0 | 0 | 85 | 0 | 1498 | 88 | 0 | 133.5652 | 124.962 | 0.935588
0.0023 | 0.00038 | 74850 | 0 | 0 | 0 | 0 | 0 | 0 | 102 | 0 | 2975 | 88 | 0 | 174.895 | 143.712 | 0.8217045
0.0024 | 0.00062 | 70350 | 0 | 48 | 0 | 0 | 0 | 0 | 85 | 0 | 1490 | 88 | 0 | 133.4788 | 125.223 | 0.938149
0.0023 | 0.00036 | 72900 | 0 | 0 | 0 | 0 | 0 | 0 | 85 | 0 | 1583 | 88 | 0 | 134.911 | 141.426 | 1.048291
0.0024 | 0.00099 | 73700 | 0 | 48 | 0 | 0 | 0 | 0 | 51 | 0 | 1472 | 88 | 20 | 105.0466 | 103.917 | 0.9892462
0.0024 | 0.00042 | 73000 | 0 | 49 | 0 | 0 | 0 | 0 | 85 | 0 | 1500 | 88 | 0 | 133.6519 | 144.54 | 1.081466
0.0023 | 0.0007 | 74600 | 0 | 49 | 0 | 0 | 0 | 0 | 68 | 0 | 1530 | 88 | 0 | 117.8419 | 119.36 | 1.012883
0.0023 | 0.00069 | 74000 | 0 | 48 | 0 | 0 | 0 | 0 | 68 | 0 | 1506 | 88 | 0 | 117.4308 | 119.14 | 1.014555
0.0024 | 0.00081 | 74200 | 0 | 48 | 0 | 0 | 0 | 0 | 68 | 0 | 1526 | 88 | 20 | 122.2846 | 117.978 | 0.9647818
0.0023 | 0.00067 | 74050 | 0 | 49 | 0 | 0 | 0 | 0 | 85 | 0 | 1490 | 88 | 0 | 133.4819 | 120.7015 | 0.9042537
0.0024 | 0.00033 | 74300 | 0 | 39 | 0 | 0 | 0 | 0 | 68 | 0 | 1490 | 88 | 20 | 121.6447 | 153.801 | 1.264346
0.0024 | 0.00062 | 72300 | 0 | 42 | 0 | 0 | 0 | 0 | 68 | 0 | 1593 | 88 | 0 | 118.8912 | 128.694 | 1.082452
0.0024 | 0.00049 | 76550 | 0 | 38 | 0 | 0 | 0 | 0 | 85 | 0 | 1470 | 88 | 0 | 133.1078 | 146.2105 | 1.098437
0.0024 | 0.00043 | 75400 | 0 | 47 | 0 | 0 | 0 | 0 | 85 | 0 | 1450 | 132 | 0 | 145.9957 | 148.538 | 1.017414
0.0023 | 0.00066 | 72550 | 0 | 47 | 0 | 0 | 0 | 0 | 68 | 0 | 1450 | 132 | 0 | 129.6757 | 118.982 | 0.9175351
0.0024 | 0.00069 | 72650 | 0 | 48 | 0 | 0 | 0 | 0 | 58 | 0 | 1450 | 132 | 20 | 124.5926 | 124.2315 | 0.9971014
0.0024 | 0.00091 | 72700 | 0 | 48 | 0 | 0 | 0 | 0 | 51 | 0 | 1450 | 132 | 0 | 113.3588 | 108.323 | 0.9555765
0.0024 | 0.001 | 71600 | 0 | 0 | 50 | 0 | 0 | 20 | 51 | 0 | 1500 | 132 | 0 | 114.259 | 100.24 | 0.8773051
0.0024 | 0.00035 | 74800 | 0 | 0 | 75 | 0 | 0 | 20 | 90 | 0 | 1450 | 132 | 0 | 150.9425 | 153.34 | 1.015884
0.0023 | 0.00044 | 74650 | 0 | 0 | 75 | 0 | 0 | 20 | 85 | 0 | 1500 | 0 | 0 | 107.3925 | 138.849 | 1.292912
0.0024 | 0.00073 | 64200 | 0 | 0 | 50 | 0 | 0 | 0 | 60 | 0 | 1450 | 132 | 0 | 122.037 | 107.214 | 0.8785368
0.0025 | 0.00101 | 72300 | 0 | 0 | 25 | 0 | 0 | 0 | 44 | 0 | 1470 | 132 | 0 | 106.9235 | 107.727 | 1.007515
0.0024 | 0.00058 | 70250 | 0 | 0 | 0 | 0 | 0 | 0 | 75 | 0 | 1480 | 132 | 0 | 136.76 | 127.855 | 0.9348859
0.0023 | 0.00052 | 73150 | 0 | 0 | 0 | 0 | 0 | 0 | 78 | 0 | 1500 | 132 | 0 | 139.98 | 130.207 | 0.9301829
0.0024 | 0.00032 | 75200 | 0 | 49 | 0 | 0 | 0 | 0 | 95 | 0 | 1540 | 132 | 0 | 157.1319 | 156.416 | 0.995444
0.0023 | 0.00022 | 76250 | 0 | 49 | 0 | 0 | 0 | 0 | 92 | 0 | 1540 | 132 | 0 | 154.2519 | 158.6 | 1.028188
0.0023 | 0.00036 | 73450 | 0 | 0 | 0 | 0 | 0 | 0 | 90 | 0 | 1540 | 132 | 0 | 152.18 | 142.493 | 0.9363451
0.0023 | 0.00054 | 74550 | 0 | 31 | 0 | 0 | 0 | 0 | 70 | 0 | 1490 | 132 | 0 | 132.2261 | 131.208 | 0.9923003
0.0022 | 0.00063 | 72350 | 0 | 29 | 0 | 0 | 0 | 0 | 80 | 0 | 1400 | 88 | 0 | 127.0899 | 113.5895 | 0.8937728
0.0022 | 0.00033 | 71050 | 0 | 30 | 0 | 0 | 0 | 0 | 98 | 0 | 1500 | 88 | 0 | 146.073 | 132.8635 | 0.9095692
0.0023 | 0.00065 | 72950 | 0 | 29 | 0 | 0 | 0 | 0 | 75 | 0 | 1410 | 88 | 0 | 122.4599 | 120.3675 | 0.9829136
0.0023 | 0.00065 | 69300 | 0 | 29 | 0 | 0 | 0 | 0 | 93 | 0 | 1480 | 88 | 0 | 140.9299 | 114.345 | 0.8113608
0.0023 | 0.0007 | 71350 | 0 | 31 | 0 | 0 | 0 | 0 | 75 | 0 | 1440 | 88 | 0 | 122.9761 | 114.16 | 0.9283105
0.0022 | 0.00061 | 67700 | 0 | 33 | 0 | 0 | 0 | 0 | 93 | 0 | 1560 | 88 | 0 | 142.3023 | 107.643 | 0.7564389
0.0023 | 0.00067 | 76050 | 0 | 34 | 0 | 0 | 0 | 0 | 85 | 0 | 1580 | 88 | 0 | 134.9654 | 123.9615 | 0.9184687
0.0023 | 0.00053 | 77000 | 0 | 32 | 0 | 0 | 0 | 0 | 85 | 0 | 1490 | 88 | 0 | 133.4292 | 136.29 | 1.021441
0.0023 | 0.00061 | 70800 | 0 | 32 | 0 | 0 | 0 | 0 | 75 | 0 | 1520 | 132 | 0 | 137.5392 | 119.652 | 0.8699483
0.0023 | 0.00065 | 73850 | 0 | 30 | 0 | 0 | 0 | 0 | 75 | 0 | 1500 | 132 | 0 | 137.193 | 121.8525 | 0.8881831
0.0024 | 0.00051 | 72300 | 0 | 32 | 0 | 0 | 0 | 0 | 85 | 0 | 1520 | 132 | 0 | 147.1392 | 136.647 | 0.928692
0.0022 | 0.0005 | 71900 | 0 | 30 | 0 | 0 | 0 | 0 | 85 | 0 | 1520 | 132 | 0 | 147.133 | 122.23 | 0.830745
0.0023 | 0.00073 | 73400 | 0 | 32 | 0 | 0 | 0 | 0 | 68 | 0 | 1550 | 132 | 0 | 131.3292 | 115.238 | 0.8774743
0.0024 | 0.00071 | 73100 | 0 | 32 | 0 | 0 | 0 | 0 | 68 | 0 | 1570 | 132 | 0 | 131.6692 | 123.539 | 0.9382528
0.0023 | 0.00021 | 69250 | 0 | 33 | 0 | 0 | 0 | 0 | 100 | 0 | 1600 | 132 | 0 | 162.9023 | 144.7325 | 0.888462
0.0024 | 0.00094 | 74700 | 0 | 32 | 0 | 0 | 0 | 0 | 51 | 0 | 1451 | 132 | 20 | 117.84 | 109.062 | 0.9255088
0.0023 | 0.00094 | 71850 | 0 | 32 | 0 | 0 | 0 | 0 | 34 | 0 | 1526 | 132 | 20 | 102.795 | 97.716 | 0.9505906
0.0023 | 0.00042 | 73300 | 0 | 0 | 0 | 0 | 0 | 0 | 85 | 0 | 1611 | 132 | 0 | 148.587 | 137.804 | 0.9274297
0.0023 | 0.00079 | 73950 | 0 | 0 | 25 | 0 | 0 | 0 | 51 | 0 | 1568 | 132 | 0 | 115.3095 | 111.6645 | 0.9683894
0.0022 | 0.0009 | 74300 | 0 | 0 | 0 | 0 | 0 | 0 | 51 | 0 | 1569 | 132 | 20 | 119.7468 | 96.59 | 0.8066183
0.0021 | 0.00062 | 74400 | 0 | 0 | 50 | 0 | 0 | 150 | 102 | 0 | 1564 | 0 | 0 | 124.785 | 110.112 | 0.8824138
0.0024 | 0.00055 | 74200 | 0 | 0 | 50 | 0 | 0 | 0 | 85 | 0 | 1518 | 132 | 0 | 147.193 | 137.27 | 0.9325851
0.0023 | 0.00067 | 72850 | 0 | 0 | 50 | 0 | 0 | 0 | 68 | 0 | 1567 | 132 | 0 | 131.706 | 118.7455 | 0.9015952
0.0023 | 0.00067 | 75050 | 0 | 0 | 50 | 0 | 0 | 0 | 68 | 0 | 1445 | 132 | 0 | 129.632 | 122.3315 | 0.9436829
0.0022 | 0.00074 | 71000 | 0 | 34 | 50 | 0 | 0 | 0 | 68 | 0 | 1512 | 132 | 0 | 130.8764 | 103.66 | 0.792045
0.0023 | 0.00063 | 71400 | 0 | 34 | 50 | 0 | 0 | 0 | 68 | 0 | 1625 | 132 | 0 | 132.7974 | 119.238 | 0.8978941
0.0023 | 0.0011 | 78800 | 0 | 0 | 25 | 0 | 0 | 0 | 34 | 0 | 1560 | 132 | 0 | 98.8535 | 94.56 | 0.956567
0.0023 | 0.00073 | 77850 | 0 | 0 | 50 | 0 | 0 | 0 | 68 | 0 | 1570 | 132 | 0 | 131.757 | 122.2245 | 0.9276509
0.0024 | 0.0007 | 120050 | 0 | 0 | 50 | 0 | 0 | 0 | 68 | 0 | 1549 | 132 | 0 | 131.4 | 204.085 | 1.553158
0.0023 | 0.00108 | 73450 | 0 | 40 | 0 | 0 | 0 | 0 | 34 | 0 | 1431 | 88 | 20 | 88.00484616 | 89.609 | 1.018228
0.0022 | 0.00045 | 67850 | 0 | 0 | 50 | 0 | 0 | 180 | 102 | 0 | 1549 | 0 | 0 | 124.548 | 118.7375 | 0.9533473
0.0023 | 0.00043 | 71700 | 0 | 0 | 75 | 0 | 0 | 120 | 119 | 0 | 1550 | 0 | 0 | 140.9425 | 134.079 | 0.9513028
0.0022 | 0.00068 | 72200 | 0 | 0 | 50 | 0 | 0 | 120 | 102 | 0 | 1550 | 0 | 0 | 124.529 | 109.744 | 0.8812726
0.0023 | 0.00057 | 73200 | 0 | 0 | 75 | 0 | 0 | 120 | 119 | 0 | 1550 | 0 | 0 | 140.9425 | 126.636 | 0.8984941
0.0023 | 0.00049 | 71800 | 0 | 0 | 50 | 0 | 0 | 120 | 110 | 0 | 1550 | 0 | 0 | 132.209 | 129.958 | 0.9829739
0.0022 | 0.00072 | 71100 | 0 | 0 | 50 | 0 | 0 | 120 | 100 | 0 | 1550 | 0 | 0 | 122.609 | 105.228 | 0.8582404
0.0022 | 0.00059 | 70100 | 0 | 0 | 50 | 0 | 0 | 120 | 102 | 0 | 1600 | 0 | 0 | 125.379 | 112.861 | 0.9001587
0.0022 | 0.0005 | 74600 | 0 | 0 | 75 | 0 | 0 | 120 | 112 | 0 | 1550 | 0 | 0 | 134.2225 | 126.82 | 0.944849
0.0022 | 0.0006 | 71900 | 0 | 0 | 50 | 0 | 0 | 120 | 105 | 0 | 1550 | 0 | 0 | 127.409 | 115.04 | 0.9029189
0.0022 | 0.00065 | 72150 | 0 | 0 | 50 | 0 | 0 | 140 | 102 | 0 | 1530 | 0 | 0 | 124.201 | 111.8325 | 0.9004155
0.0022 | 0.00074 | 73650 | 0 | 0 | 50 | 0 | 0 | 180 | 95 | 0 | 1520 | 0 | 0 | 117.335 | 107.529 | 0.9164273
0.0022 | 0.00069 | 71100 | 0 | 0 | 50 | 0 | 0 | 160 | 102 | 0 | 1570 | 0 | 0 | 124.893 | 107.361 | 0.8596238
0.0023 | 0.00046 | 71650 | 0 | 0 | 75 | 0 | 0 | 190 | 115 | 0 | 1590 | 0 | 0 | 137.8245 | 131.836 | 0.9565498
0.0022 | 0.00084 | 69350 | 0 | 0 | 75 | 0 | 0 | 180 | 119 | 0 | 1710 | 0 | 0 | 143.6985 | 94.316 | 0.6563464
0.0021 | 0.00031 | 73650 | 0 | 0 | 75 | 0 | 0 | 180 | 119 | 0 | 1710 | 0 | 0 | 143.6985 | 131.8335 | 0.9174313
0.0023 | 0.001 | 74900 | 0 | 0 | 25 | 0 | 0 | 200 | 90 | 0 | 1600 | 0 | 0 | 113.8135 | 97.37 | 0.8555224
0.0022 | 0.00073 | 71700 | 0 | 0 | 50 | 0 | 0 | 190 | 85 | 0 | 1600 | 0 | 0 | 109.101 | 105.399 | 0.9660681
0.0022 | 0.00075 | 74600 | 0 | 0 | 50 | 0 | 0 | 200 | 85 | 0 | 1660 | 0 | 0 | 110.127 | 108.17 | 0.9822296
0.0021 | 0.00067 | 73700 | 0 | 0 | 50 | 0 | 0 | 200 | 102 | 0 | 1540 | 0 | 0 | 124.407 | 105.391 | 0.8471469
0.0022 | 0.00068 | 71350 | 0 | 0 | 50 | 0 | 0 | 150 | 85 | 0 | 1520 | 0 | 0 | 107.717 | 108.452 | 1.006823
0.0023 | 0.00074 | 70950 | 0 | 0 | 50 | 0 | 0 | 150 | 85 | 0 | 1540 | 0 | 0 | 108.057 | 110.682 | 1.024293
0.0021 | 0.00076 | 70500 | 0 | 0 | 50 | 0 | 0 | 150 | 85 | 0 | 1520 | 0 | 0 | 107.717 | 94.47 | 0.8770203
0.0022 | 0.00074 | 69050 | 0 | 0 | 50 | 0 | 0 | 160 | 85 | 0 | 1540 | 0 | 0 | 108.063 | 100.813 | 0.9329095
0.0021 | 0.00075 | 70050 | 0 | 0 | 25 | 0 | 0 | 160 | 102 | 0 | 1610 | 0 | 0 | 125.4795 | 94.5675 | 0.753649
0.0021 | 0.00101 | 73400 | 0 | 0 | 25 | 0 | 0 | 200 | 68 | 0 | 1550 | 0 | 0 | 91.8435 | 80.006 | 0.8711123
0.0021 | 0.00081 | 71050 | 0 | 0 | 25 | 0 | 0 | 0 | 85 | 0 | 1560 | 0 | 0 | 108.2135 | 91.6545 | 0.8469784
0.0021 | 0.00094 | 72700 | 0 | 0 | 25 | 0 | 0 | 200 | 85 | 0 | 1560 | 0 | 0 | 108.3335 | 84.332 | 0.778448
0.0021 | 0.00071 | 70550 | 0 | 0 | 50 | 0 | 0 | 200 | 102 | 0 | 1610 | 0 | 0 | 125.597 | 98.0645 | 0.780787
0.0021 | 0.00071 | 72650 | 0 | 0 | 50 | 0 | 0 | 0 | 102 | 0 | 1660 | 0 | 0 | 126.327 | 100.9835 | 0.7993818
0.0021 | 0.00067 | 73950 | 0 | 0 | 50 | 0 | 0 | 0 | 102 | 0 | 1600 | 0 | 0 | 125.307 | 105.7485 | 0.8439153
0.0021 | 0.00072 | 73000 | 0 | 0 | 25 | 0 | 0 | 0 | 102 | 0 | 1620 | 0 | 0 | 125.5535 | 100.74 | 0.8023671
0.0022 | 0.00038 | 73150 | 0 | 0 | 75 | 0 | 0 | 200 | 119 | 0 | 1710 | 0 | 0 | 143.7105 | 133.133 | 0.9263972
0.0022 | 0.00074 | 73450 | 0 | 0 | 75 | 0 | 0 | 210 | 127 | 0 | 1680 | 0 | 0 | 150.8865 | 107.237 | 0.710713
0.0022 | 0.00082 | 65600 | 0 | 40 | 0 | 0 | 0 | 0 | 68 | 0 | 1460 | 88 | 0 | 116.624 | 90.528 | 0.7762382
0.0023 | 0.00038 | 71000 | 0 | 49 | 0 | 0 | 0 | 0 | 102 | 0 | 1490 | 88 | 0 | 149.8019 | 136.32 | 0.9100018
0.0023 | 0.00048 | 71350 | 0 | 49 | 0 | 0 | 0 | 0 | 90 | 0 | 1460 | 88 | 0 | 137.7719 | 129.857 | 0.9425507
0.0022 | 0.00065 | 71000 | 0 | 30 | 0 | 0 | 0 | 0 | 80 | 0 | 1500 | 88 | 0 | 128.793 | 110.05 | 0.8544719
0.0022 | 0.00057 | 70850 | 0 | 30 | 0 | 0 | 0 | 0 | 85 | 0 | 1530 | 88 | 0 | 134.103 | 115.4855 | 0.8611701
0.0024 | 0.00041 | 70100 | 0 | 30 | 0 | 0 | 0 | 0 | 102 | 0 | 1450 | 88 | 0 | 149.063 | 139.499 | 0.9358392
0.0024 | 0.00057 | 70300 | 0 | 30 | 0 | 0 | 0 | 0 | 85 | 0 | 1470 | 88 | 0 | 133.083 | 128.649 | 0.9666824
0.0022 | 0.00117 | 70450 | 0 | 30 | 0 | 0 | 0 | 0 | 40 | 0 | 1530 | 88 | 20 | 95.41684616 | 72.5635 | 0.7604894
0.0024 | 0.00034 | 67500 | 0 | 32 | 0 | 0 | 0 | 0 | 110 | 0 | 1550 | 88 | 0 | 158.4492 | 139.05 | 0.8775683
0.0023 | 0.00083 | 74000 | 0 | 30 | 0 | 0 | 0 | 0 | 68 | 0 | 1530 | 88 | 20 | 122.2968 | 108.78 | 0.8894751
0.0023 | 0.0005 | 72400 | 0 | 32 | 0 | 0 | 0 | 0 | 95 | 0 | 1530 | 88 | 0 | 143.7092 | 130.32 | 0.9068313
0.0021 | 0.00075 | 75050 | 0 | 33 | 0 | 0 | 0 | 0 | 68 | 0 | 1567 | 88 | 0 | 118.4213 | 101.3175 | 0.8555682
0.0023 | 0.00101 | 75900 | 0 | 32 | 0 | 0 | 0 | 0 | 51 | 0 | 1467 | 88 | 20 | 104.912 | 97.911 | 0.9332675
0.0023 | 0.00075 | 71500 | 0 | 32 | 0 | 0 | 0 | 0 | 85 | 0 | 1574 | 88 | 0 | 134.8572 | 110.825 | 0.8217952
0.0023 | 0.0009 | 74500 | 0 | 32 | 0 | 0 | 0 | 0 | 68 | 0 | 1563 | 88 | 20 | 122.864 | 104.3 | 0.8489058
0.0023 | 0.00104 | 74300 | 0 | 33 | 0 | 0 | 0 | 0 | 34 | 0 | 1457 | 88 | 20 | 88.42514616 | 93.618 | 1.058726
0.0022 | 0.00082 | 73750 | 0 | 32 | 0 | 0 | 0 | 0 | 68 | 0 | 1555 | 88 | 20 | 122.728 | 101.775 | 0.8292726
0.0023 | 0.00101 | 73000 | 0 | 32 | 0 | 0 | 0 | 0 | 51 | 0 | 1511 | 88 | 20 | 105.66 | 94.17 | 0.8912546
0.0022 | 0.00106 | 72450 | 0 | 32 | 0 | 0 | 0 | 0 | 51 | 0 | 1518 | 88 | 20 | 105.779 | 82.593 | 0.7808068
0.0022 | 0.00106 | 74650 | 0 | 32 | 0 | 0 | 0 | 0 | 51 | 0 | 1447 | 88 | 20 | 104.572 | 85.101 | 0.8138026
0.0023 | 0.0004 | 68400 | 0 | 32 | 0 | 0 | 0 | 0 | 68 | 0 | 1499 | 88 | 0 | 117.2622 | 129.96 | 1.108286
0.0023 | 0.0004 | 73000 | 0 | 32 | 0 | 0 | 0 | 0 | 85 | 0 | 1496 | 88 | 0 | 133.5312 | 138.7 | 1.038709
0.0023 | 0.00041 | 70950 | 0 | 33 | 0 | 0 | 0 | 0 | 85 | 0 | 3038 | 88 | 0 | 159.7483 | 134.0955 | 0.8394174
0.0022 | 0.00067 | 74050 | 0 | 32 | 0 | 0 | 0 | 0 | 85 | 0 | 1454 | 88 | 0 | 132.8172 | 113.2965 | 0.8530258
0.0023 | 0.00062 | 68050 | 0 | 33 | 0 | 0 | 0 | 0 | 85 | 0 | 1599 | 88 | 20 | 139.7991 | 114.324 | 0.8177732
0.0023 | 0.00032 | 76400 | 0 | 33 | 0 | 0 | 0 | 0 | 0 | 0 | 1590 | 88 | 20 | 58.04614616 | 151.272 | 2.606064
0.0023 | 0.00065 | 78100 | 0 | 30 | 0 | 0 | 0 | 0 | 68 | 0 | 1380 | 132 | 0 | 128.433 | 128.865 | 1.003364
0.0024 | 0.00074 | 66250 | 0 | 32 | 0 | 0 | 0 | 0 | 68 | 0 | 1460 | 132 | 0 | 129.7992 | 109.975 | 0.8472702
0.0022 | 0.00069 | 70350 | 0 | 32 | 0 | 0 | 0 | 0 | 68 | 0 | 1460 | 132 | 0 | 129.7992 | 106.2285 | 0.8184064
0.0023 | 0.00074 | 72300 | 0 | 32 | 0 | 0 | 0 | 0 | 68 | 0 | 1500 | 132 | 0 | 130.4792 | 112.788 | 0.8644136
0.0023 | 0.0007 | 73900 | 0 | 32 | 0 | 0 | 0 | 0 | 68 | 0 | 1440 | 132 | 0 | 129.4592 | 118.24 | 0.9133379
0.0023 | 0.00071 | 70500 | 0 | 32 | 0 | 0 | 0 | 0 | 68 | 0 | 1500 | 132 | 0 | 130.4792 | 112.095 | 0.8591024
0.0023 | 0.00066 | 73800 | 0 | 32 | 0 | 0 | 0 | 0 | 68 | 0 | 1440 | 132 | 0 | 129.4592 | 121.032 | 0.9349046
0.0022 | 0.0009 | 70200 | 0 | 32 | 0 | 0 | 0 | 0 | 54 | 0 | 1540 | 132 | 0 | 117.7192 | 91.26 | 0.7752346
0.0023 | 0.00074 | 75300 | 0 | 30 | 0 | 0 | 0 | 0 | 68 | 0 | 1460 | 132 | 0 | 129.793 | 117.468 | 0.9050411
0.0022 | 0.00072 | 67200 | 0 | 40 | 0 | 0 | 0 | 0 | 85 | 0 | 1550 | 132 | 0 | 147.674 | 99.456 | 0.6734835
0.0022 | 0.0008 | 73700 | 0 | 32 | 0 | 0 | 0 | 0 | 54 | 0 | 1500 | 132 | 0 | 117.0392 | 103.18 | 0.881585
0.0023 | 0.00072 | 72650 | 0 | 31 | 0 | 0 | 0 | 0 | 68 | 0 | 1520 | 132 | 0 | 130.8161 | 114.787 | 0.8774684
0.0023 | 0.00077 | 72250 | 0 | 31 | 0 | 0 | 0 | 0 | 68 | 0 | 1480 | 132 | 0 | 130.1361 | 110.5425 | 0.8494376
0.0022 | 0.00076 | 70800 | 0 | 32 | 0 | 0 | 0 | 0 | 68 | 0 | 1470 | 132 | 0 | 129.9692 | 101.952 | 0.784432
0.0024 | 0.00047 | 72300 | 0 | 0 | 0 | 0 | 0 | 0 | 68 | 0 | 1550 | 132 | 0 | 131.23 | 139.539 | 1.063316
0.0023 | 0.0005 | 71050 | 0 | 40 | 0 | 0 | 0 | 0 | 85 | 0 | 1440 | 88 | 0 | 132.604 | 127.89 | 0.9644505
0.0024 | 0.00037 | 72300 | 0 | 40 | 0 | 0 | 0 | 0 | 97 | 0 | 1480 | 88 | 0 | 144.804 | 146.769 | 1.01357
0.0024 | 0.00079 | 70850 | 0 | 40 | 0 | 0 | 0 | 0 | 110 | 0 | 1580 | 88 | 0 | 158.984 | 114.0685 | 0.7174841
0.0024 | 0.00072 | 71000 | 0 | 0 | 0 | 0 | 0 | 0 | 108 | 0 | 1550 | 88 | 0 | 156.43 | 119.28 | 0.7625136
0.0023 | 0.00074 | 72350 | 0 | 31 | 0 | 0 | 0 | 0 | 80 | 0 | 1530 | 88 | 0 | 129.3061 | 112.866 | 0.8728591
0.0023 | 0.00037 | 63600 | 0 | 31 | 0 | 0 | 0 | 0 | 102 | 0 | 1580 | 88 | 0 | 151.2761 | 122.748 | 0.811417
0.0022 | 0.00052 | 75100 | 0 | 30 | 0 | 0 | 0 | 0 | 93 | 0 | 1520 | 88 | 0 | 141.613 | 126.168 | 0.8909352
0.0023 | 0.00049 | 73650 | 0 | 30 | 0 | 0 | 0 | 0 | 95 | 0 | 1570 | 88 | 0 | 144.383 | 133.3065 | 0.9232839
0.0022 | 0.00044 | 74700 | 0 | 30 | 0 | 0 | 0 | 0 | 95 | 0 | 1530 | 88 | 0 | 143.703 | 131.472 | 0.914887
0.0024 | 0.00071 | 74900 | 0 | 30 | 0 | 0 | 0 | 0 | 75 | 0 | 1460 | 88 | 0 | 123.313 | 126.581 | 1.026502
0.0022 | 0.00057 | 64450 | 0 | 30 | 0 | 0 | 0 | 0 | 85 | 0 | 1530 | 88 | 0 | 134.103 | 105.0535 | 0.7833792
0.0022 | 0.00047 | 73150 | 0 | 30 | 0 | 0 | 0 | 0 | 95 | 0 | 1510 | 88 | 0 | 143.363 | 126.5495 | 0.8827208
0.0022 | 0.00057 | 74050 | 0 | 30 | 0 | 0 | 0 | 0 | 85 | 0 | 1490 | 88 | 0 | 133.423 | 120.7015 | 0.9046529
0.0022 | 0.00038 | 73100 | 0 | 30 | 0 | 0 | 0 | 0 | 102 | 0 | 1550 | 88 | 0 | 150.763 | 133.042 | 0.8824579
0.0024 | 0.00038 | 75450 | 0 | 30 | 0 | 120 | 0 | 0 | 102 | 0 | 1460 | 88 | 0 | 151.273 | 152.409 | 1.00751
0.0023 | 0.00085 | 71250 | 0 | 30 | 0 | 0 | 0 | 0 | 68 | 0 | 1450 | 88 | 20 | 120.9368 | 103.3125 | 0.8542682
0.0022 | 0.00073 | 70000 | 0 | 30 | 0 | 0 | 0 | 0 | 68 | 0 | 1551 | 88 | 20 | 122.6538 | 102.9 | 0.8389464
0.0023 | 0.00094 | 70900 | 0 | 30 | 0 | 0 | 0 | 0 | 68 | 0 | 1430 | 88 | 20 | 120.5968 | 96.424 | 0.7995566
0.0023 | 0.00073 | 65550 | 0 | 32 | 0 | 0 | 0 | 0 | 85 | 0 | 1426 | 88 | 0 | 132.3412 | 102.9135 | 0.7776377
0.0023 | 0.0008 | 71700 | 0 | 30 | 0 | 0 | 0 | 0 | 85 | 0 | 1548 | 88 | 0 | 134.409 | 107.55 | 0.8001696
0.0023 | 0.00091 | 68400 | 0 | 30 | 0 | 0 | 0 | 0 | 68 | 0 | 1450 | 88 | 20 | 120.9368 | 95.076 | 0.7861624
0.0023 | 0.00093 | 70400 | 0 | 32 | 0 | 0 | 0 | 0 | 68 | 0 | 1493 | 88 | 20 | 121.674 | 96.448 | 0.7926752
0.0023 | 0.00082 | 73000 | 0 | 32 | 0 | 0 | 0 | 0 | 68 | 0 | 1483 | 88 | 20 | 121.504 | 108.04 | 0.8891885
0.0023 | 0.00081 | 79200 | 0 | 32 | 0 | 0 | 0 | 0 | 68 | 0 | 1420 | 88 | 20 | 120.433 | 118.008 | 0.9798639
0.0023 | 0.00041 | 73700 | 0 | 32 | 0 | 0 | 0 | 0 | 102 | 0 | 1497 | 88 | 0 | 149.8682 | 139.293 | 0.9294367
0.0023 | 0.00065 | 71800 | 0 | 32 | 0 | 0 | 0 | 0 | 85 | 0 | 1624 | 88 | 0 | 135.7072 | 118.47 | 0.8729824
0.0023 | 0.00097 | 71050 | 0 | 32 | 0 | 0 | 0 | 0 | 51 | 0 | 1450 | 88 | 20 | 104.623 | 94.4965 | 0.9032092
0.0023 | 0.00065 | 72800 | 0 | 32 | 0 | 0 | 0 | 0 | 85 | 0 | 1535 | 88 | 0 | 134.1942 | 120.12 | 0.8951207
0.0024 | 0.00068 | 76350 | 0 | 32 | 0 | 0 | 0 | 0 | 85 | 0 | 1505 | 88 | 0 | 133.6842 | 131.322 | 0.98233
0.0024 | 0.00078 | 72300 | 0 | 32 | 0 | 0 | 0 | 0 | 68 | 0 | 1519 | 88 | 0 | 117.6022 | 117.126 | 0.9959508
0.0023 | 0.00039 | 73900 | 0 | 30 | 0 | 0 | 0 | 0 | 90 | 0 | 1450 | 132 | 0 | 150.743 | 141.149 | 0.9363553
0.0023 | 0.00049 | 73200 | 0 | 30 | 0 | 0 | 0 | 0 | 85 | 0 | 1450 | 132 | 0 | 145.943 | 132.492 | 0.9078339
0.0024 | 0.00054 | 73550 | 0 | 30 | 0 | 0 | 0 | 0 | 85 | 0 | 1450 | 132 | 0 | 145.943 | 136.803 | 0.9373728
0.0024 | 0.00036 | 79300 | 0 | 30 | 0 | 0 | 0 | 0 | 90 | 0 | 1450 | 132 | 0 | 150.743 | 161.772 | 1.073164
0.0023 | 0.00085 | 75700 | 0 | 30 | 0 | 0 | 0 | 0 | 51 | 0 | 1450 | 132 | 0 | 113.303 | 109.765 | 0.968774
0.0023 | 0.00041 | 73500 | 0 | 30 | 0 | 0 | 0 | 0 | 85 | 0 | 1450 | 132 | 0 | 145.943 | 138.915 | 0.9518442
0.0024 | 0.00086 | 69900 | 0 | 30 | 0 | 0 | 0 | 0 | 68 | 0 | 1550 | 132 | 0 | 131.323 | 107.646 | 0.8197041
0.0024 | 0.00032 | 77100 | 0 | 30 | 0 | 0 | 0 | 0 | 85 | 0 | 1530 | 132 | 0 | 147.303 | 160.368 | 1.088695
0.0023 | 0.00054 | 71550 | 0 | 30 | 0 | 0 | 0 | 0 | 78 | 0 | 1470 | 132 | 0 | 139.563 | 125.928 | 0.9023022
0.0024 | 0.00048 | 71700 | 0 | 31 | 0 | 0 | 0 | 0 | 90 | 0 | 1590 | 132 | 0 | 153.1261 | 137.664 | 0.8990237
0.0023 | 0.00027 | 73000 | 0 | 31 | 0 | 0 | 0 | 0 | 85 | 0 | 1560 | 132 | 0 | 147.8161 | 148.19 | 1.002529
0.0023 | 0.00036 | 77350 | 0 | 31 | 0 | 0 | 0 | 0 | 85 | 0 | 1570 | 132 | 0 | 147.9861 | 150.059 | 1.014007
0.0023 | 0.00063 | 72100 | 0 | 0 | 0 | 0 | 0 | 0 | 85 | 0 | 1560 | 132 | 0 | 147.72 | 120.407 | 0.8151029
0.0022 | 0.00097 | 72100 | 0 | 31 | 0 | 0 | 0 | 0 | 51 | 0 | 1510 | 132 | 0 | 114.3261 | 88.683 | 0.7757021
0.0023 | 0.00084 | 67700 | 0 | 31 | 0 | 0 | 0 | 0 | 58 | 0 | 1520 | 132 | 0 | 121.2161 | 98.842 | 0.8154197
0.0023 | 0.00068 | 71100 | 0 | 38 | 0 | 200 | 0 | 0 | 68 | 0 | 1280 | 132 | 0 | 130.1578 | 115.182 | 0.8849412
0.0024 | 0.00091 | 70150 | 0 | 39 | 0 | 0 | 0 | 0 | 54 | 0 | 1440 | 132 | 0 | 116.0409 | 104.5235 | 0.9007471
0.0024 | 0.00072 | 70150 | 0 | 38 | 0 | 200 | 0 | 0 | 54 | 0 | 1240 | 132 | 0 | 116.0378 | 117.852 | 1.015635
0.0023 | 0.0007 | 73100 | 0 | 39 | 0 | 200 | 0 | 0 | 54 | 0 | 1250 | 132 | 0 | 116.2109 | 116.96 | 1.006446
0.0023 | 0.00071 | 73550 | 0 | 38 | 0 | 200 | 0 | 0 | 68 | 0 | 1200 | 132 | 0 | 128.7978 | 116.9445 | 0.9079697
0.0023 | 0.00071 | 70500 | 39 | 0 | 0 | 200 | 0 | 0 | 54 | 0 | 1260 | 132 | 0 | 116.3809 | 112.095 | 0.9631735
0.0023 | 0.0007 | 71250 | 0 | 39 | 0 | 200 | 0 | 0 | 54 | 0 | 1220 | 132 | 0 | 115.7009 | 114 | 0.9852992
0.0024 | 0.00072 | 71450 | 0 | 40 | 0 | 200 | 0 | 0 | 54 | 0 | 1260 | 132 | 0 | 116.384 | 120.036 | 1.031379
0.0023 | 0.00073 | 75750 | 0 | 37 | 0 | 200 | 0 | 0 | 54 | 0 | 1180 | 132 | 0 | 115.0147 | 118.9275 | 1.03402
0.0024 | 0.00067 | 71200 | 0 | 37 | 0 | 200 | 0 | 0 | 68 | 0 | 1160 | 132 | 0 | 128.1147 | 123.176 | 0.9614509
0.0023 | 0.00069 | 68450 | 0 | 38 | 0 | 200 | 0 | 0 | 68 | 0 | 1200 | 132 | 0 | 128.7978 | 110.2045 | 0.8556396
0.0024 | 0.00078 | 70700 | 0 | 38 | 0 | 200 | 0 | 0 | 54 | 0 | 1200 | 132 | 0 | 115.3578 | 114.534 | 0.9928587
0.0024 | 0.00067 | 70600 | 0 | 38 | 0 | 200 | 0 | 0 | 68 | 0 | 1200 | 132 | 0 | 128.7978 | 122.138 | 0.9482926
0.0024 | 0.00054 | 70300 | 0 | 40 | 0 | 0 | 0 | 0 | 72 | 0 | 1340 | 132 | 0 | 131.624 | 130.758 | 0.9934207
0.0023 | 0.00096 | 67750 | 0 | 40 | 0 | 0 | 0 | 0 | 44 | 0 | 1430 | 132 | 20 | 110.7878 | 90.785 | 0.8194491
0.0024 | 0.00061 | 76750 | 0 | 36 | 0 | 0 | 0 | 0 | 60 | 0 | 1300 | 132 | 0 | 119.4116 | 137.3825 | 1.150495
0.0023 | 0.00067 | 65150 | 0 | 40 | 0 | 0 | 0 | 0 | 72 | 0 | 1510 | 132 | 0 | 134.514 | 106.1945 | 0.789468
0.0023 | 0.00043 | 71600 | 0 | 40 | 0 | 0 | 0 | 0 | 95 | 0 | 1580 | 132 | 0 | 157.784 | 133.892 | 0.8485778
0.0023 | 0.00037 | 74900 | 0 | 40 | 0 | 0 | 0 | 0 | 95 | 0 | 1530 | 132 | 0 | 156.934 | 144.557 | 0.9211325
0.0024 | 0.00035 | 70650 | 0 | 40 | 0 | 0 | 0 | 0 | 90 | 0 | 1540 | 132 | 0 | 152.304 | 144.8325 | 0.9509435
0.0024 | 0.00041 | 72650 | 0 | 40 | 0 | 0 | 0 | 0 | 90 | 0 | 1520 | 132 | 0 | 151.964 | 144.5735 | 0.9513668
0.0024 | 0.00066 | 72050 | 0 | 40 | 0 | 0 | 0 | 0 | 75 | 0 | 1420 | 132 | 0 | 135.864 | 125.367 | 0.9227389
0.0023 | 0.00047 | 72750 | 0 | 40 | 0 | 0 | 0 | 0 | 90 | 0 | 1490 | 132 | 0 | 151.454 | 133.1325 | 0.8790293
0.0023 | 0.00052 | 73050 | 0 | 40 | 0 | 0 | 0 | 0 | 85 | 0 | 1470 | 132 | 0 | 146.314 | 130.029 | 0.8886983
0.0023 | 0.00072 | 68400 | 0 | 40 | 0 | 0 | 0 | 0 | 68 | 0 | 1500 | 132 | 0 | 130.504 | 108.072 | 0.8281125
0.0022 | 0.00076 | 71750 | 0 | 40 | 0 | 0 | 0 | 0 | 60 | 0 | 1470 | 132 | 0 | 122.314 | 103.32 | 0.8447112
0.0023 | 0.00044 | 69550 | 0 | 40 | 0 | 0 | 0 | 0 | 80 | 0 | 1490 | 132 | 0 | 141.854 | 129.363 | 0.9119447
0.0024 | 0.0005 | 68700 | 0 | 40 | 0 | 0 | 0 | 0 | 75 | 0 | 1500 | 132 | 0 | 137.224 | 130.53 | 0.9512184
0.0023 | 0.00051 | 69950 | 0 | 40 | 0 | 0 | 0 | 0 | 90 | 0 | 1550 | 132 | 0 | 152.474 | 125.2105 | 0.8211925
0.0024 | 0.00032 | 76600 | 0 | 40 | 0 | 0 | 0 | 0 | 85 | 0 | 1450 | 132 | 0 | 145.974 | 159.328 | 1.091482
0.0023 | 0.00028 | 73150 | 0 | 40 | 0 | 0 | 0 | 0 | 90 | 0 | 1450 | 132 | 0 | 150.774 | 147.763 | 0.9800297
0.0023 | 0.00049 | 71500 | 0 | 40 | 0 | 0 | 0 | 0 | 85 | 0 | 1450 | 132 | 0 | 145.974 | 129.415 | 0.886562
0.0023 | 0.00052 | 75500 | 0 | 40 | 0 | 0 | 0 | 0 | 80 | 0 | 1450 | 132 | 0 | 141.174 | 134.39 | 0.9519458
0.0024 | 0.00106 | 74050 | 0 | 30 | 0 | 0 | 0 | 0 | 51 | 0 | 1600 | 132 | 0 | 115.853 | 99.227 | 0.8564906
0.0023 | 0.00079 | 76550 | 0 | 30 | 0 | 0 | 0 | 0 | 56 | 0 | 1450 | 132 | 0 | 118.103 | 115.5905 | 0.9787262
0.0022 | 0.00031 | 73050 | 0 | 0 | 0 | 0 | 0 | 0 | 85 | 0 | 1530 | 132 | 0 | 147.21 | 138.0645 | 0.9378745
0.0024 | 0.00088 | 71400 | 0 | 0 | 0 | 0 | 0 | 0 | 60 | 0 | 1510 | 132 | 0 | 122.87 | 108.528 | 0.883275
0.0023 | 0.00067 | 68250 | 0 | 30 | 0 | 0 | 0 | 0 | 68 | 0 | 1480 | 132 | 0 | 130.133 | 111.2475 | 0.8548754
0.0022 | 0.00066 | 73600 | 0 | 30 | 0 | 0 | 0 | 0 | 68 | 0 | 1510 | 132 | 0 | 130.643 | 113.344 | 0.8675857
0.0024 | 0.00074 | 73650 | 0 | 30 | 0 | 0 | 0 | 0 | 60 | 0 | 1440 | 132 | 0 | 121.773 | 122.259 | 1.003991
0.0024 | 0.00106 | 71200 | 0 | 30 | 0 | 0 | 0 | 0 | 44 | 0 | 1580 | 132 | 20 | 113.3068 | 95.408 | 0.8420321
0.0023 | 0.00095 | 73900 | 0 | 30 | 0 | 0 | 0 | 0 | 44 | 0 | 1540 | 132 | 20 | 112.6268 | 99.765 | 0.8858012
0.0024 | 0.00045 | 71400 | 0 | 30 | 0 | 0 | 0 | 0 | 75 | 0 | 1470 | 132 | 0 | 136.683 | 139.23 | 1.018634
0.0024 | 0.00073 | 70100 | 0 | 30 | 0 | 200 | 0 | 0 | 68 | 0 | 1280 | 132 | 0 | 130.133 | 117.067 | 0.899595
0.0024 | 0.00075 | 72200 | 0 | 0 | 0 | 0 | 0 | 0 | 85 | 0 | 1530 | 132 | 0 | 147.21 | 119.13 | 0.8092521
0.0024 | 0.00084 | 69900 | 0 | 38 | 0 | 200 | 0 | 0 | 54 | 0 | 1200 | 132 | 0 | 115.3578 | 109.044 | 0.9452677
0.0023 | 0.00066 | 71850 | 38 | 0 | 0 | 200 | 0 | 0 | 68 | 0 | 1240 | 132 | 0 | 129.4778 | 117.834 | 0.9100711
0.0023 | 0.00074 | 71800 | 0 | 38 | 0 | 200 | 0 | 0 | 54 | 0 | 1240 | 132 | 0 | 116.0378 | 112.008 | 0.9652717
0.0023 | 0.0007 | 73400 | 0 | 38 | 0 | 200 | 0 | 0 | 54 | 0 | 1280 | 132 | 0 | 116.7178 | 117.44 | 1.006188
0.0023 | 0.00077 | 75550 | 0 | 38 | 0 | 200 | 0 | 0 | 51 | 0 | 1220 | 132 | 0 | 112.8178 | 115.5915 | 1.024586
0.0022 | 0.00065 | 73300 | 0 | 38 | 0 | 200 | 0 | 0 | 68 | 0 | 1220 | 132 | 0 | 129.1378 | 113.615 | 0.8797966
0.0024 | 0.00072 | 71550 | 0 | 40 | 0 | 200 | 0 | 0 | 54 | 0 | 1330 | 132 | 0 | 117.574 | 120.204 | 1.022369
0.0022 | 0.00079 | 73850 | 0 | 38 | 0 | 200 | 0 | 0 | 54 | 0 | 1220 | 132 | 0 | 115.6978 | 104.1285 | 0.9000041
0.0023 | 0.0008 | 70050 | 0 | 38 | 0 | 200 | 0 | 0 | 54 | 0 | 1220 | 132 | 0 | 115.6978 | 105.075 | 0.9081849
0.0023 | 0.00074 | 72150 | 0 | 38 | 0 | 200 | 0 | 0 | 54 | 0 | 1220 | 132 | 0 | 115.6978 | 112.554 | 0.9728275
0.0024 | 0.00076 | 74450 | 0 | 41 | 0 | 200 | 0 | 0 | 68 | 0 | 1300 | 132 | 0 | 130.5071 | 122.098 | 0.935566
0.0024 | 0.0011 | 74300 | 0 | 38 | 0 | 200 | 0 | 0 | 54 | 0 | 1220 | 132 | 0 | 115.6978 | 96.59 | 0.8348473
0.0024 | 0.00076 | 71250 | 0 | 41 | 0 | 200 | 0 | 0 | 54 | 0 | 1260 | 132 | 20 | 120.9009 | 116.85 | 0.9664937
0.0024 | 0.00073 | 76950 | 0 | 38 | 0 | 200 | 0 | 0 | 51 | 0 | 1220 | 132 | 0 | 112.8178 | 128.5065 | 1.139062
0.0023 | 0.00035 | 70600 | 0 | 50 | 0 | 200 | 0 | 0 | 96 | 0 | 1350 | 88 | 0 | 145.065 | 137.67 | 0.9490229
0.0023 | 0.00059 | 73950 | 0 | 50 | 0 | 200 | 0 | 0 | 85 | 0 | 1310 | 88 | 0 | 133.825 | 126.4545 | 0.9449243
0.0023 | 0.00058 | 72400 | 0 | 50 | 0 | 200 | 0 | 0 | 85 | 0 | 1340 | 88 | 0 | 134.335 | 124.528 | 0.9269959
0.0024 | 0.0005 | 76600 | 0 | 47 | 0 | 200 | 0 | 0 | 90 | 0 | 1240 | 88 | 0 | 137.4257 | 145.54 | 1.059045
0.0023 | 0.00046 | 74000 | 0 | 48 | 0 | 200 | 0 | 0 | 90 | 0 | 1320 | 88 | 0 | 138.7888 | 136.16 | 0.981059
0.0024 | 0.0005 | 71150 | 0 | 50 | 0 | 200 | 0 | 0 | 90 | 0 | 1340 | 88 | 0 | 139.135 | 135.185 | 0.9716103
0.0023 | 0.00037 | 75900 | 0 | 50 | 0 | 200 | 0 | 0 | 93 | 0 | 1340 | 88 | 0 | 142.015 | 146.487 | 1.03149
0.0023 | 0.00054 | 74200 | 0 | 50 | 0 | 200 | 0 | 0 | 85 | 0 | 1330 | 88 | 0 | 134.165 | 130.592 | 0.9733686
0.0023 | 0.00056 | 76150 | 0 | 47 | 0 | 200 | 0 | 0 | 80 | 0 | 1200 | 88 | 0 | 127.1457 | 132.501 | 1.042119
0.0023 | 0.00044 | 71900 | 0 | 47 | 0 | 200 | 0 | 0 | 95 | 0 | 1250 | 88 | 0 | 142.3957 | 133.734 | 0.9391716
0.0024 | 0.00027 | 71500 | 0 | 50 | 0 | 200 | 0 | 0 | 94 | 0 | 1380 | 88 | 0 | 143.655 | 152.295 | 1.060144
0.0023 | 0.00045 | 74350 | 0 | 50 | 0 | 200 | 0 | 0 | 92 | 0 | 1340 | 88 | 0 | 141.055 | 137.5475 | 0.9751338
0.0023 | 0.00051 | 76800 | 0 | 41 | 0 | 200 | 0 | 0 | 90 | 0 | 1380 | 88 | 0 | 139.7871 | 137.472 | 0.9834384
0.0023 | 0.00072 | 76950 | 0 | 40 | 0 | 200 | 0 | 0 | 73 | 0 | 1260 | 88 | 0 | 121.424 | 121.581 | 1.001293
0.0023 | 0.0005 | 74100 | 0 | 40 | 0 | 200 | 0 | 0 | 85 | 0 | 1320 | 88 | 0 | 133.964 | 133.38 | 0.9956406
0.0024 | 0.00062 | 74500 | 0 | 39 | 0 | 0 | 0 | 0 | 85 | 0 | 1455 | 88 | 0 | 132.8559 | 132.61 | 0.9981491
0.0023 | 0.00066 | 72300 | 0 | 40 | 0 | 0 | 0 | 0 | 85 | 0 | 1480 | 88 | 0 | 133.284 | 118.572 | 0.8896192
0.0024 | 0.00069 | 72300 | 0 | 40 | 0 | 0 | 0 | 0 | 68 | 0 | 1445 | 88 | 0 | 116.369 | 123.633 | 1.062422
0.0024 | 0.00081 | 71700 | 0 | 40 | 0 | 0 | 0 | 0 | 68 | 0 | 1520 | 88 | 20 | 122.1578 | 114.003 | 0.9332434
0.0024 | 0.00065 | 74650 | 0 | 40 | 0 | 0 | 0 | 0 | 85 | 0 | 3010 | 88 | 0 | 159.294 | 130.6375 | 0.8201031
0.0022 | 0.00085 | 76000 | 0 | 40 | 0 | 0 | 0 | 0 | 68 | 0 | 1532 | 88 | 20 | 122.3618 | 102.6 | 0.8384967
0.0024 | 0.00074 | 75350 | 0 | 40 | 0 | 0 | 0 | 0 | 68 | 0 | 1525 | 88 | 0 | 117.729 | 125.081 | 1.062449
0.0024 | 0.00094 | 73600 | 0 | 39 | 0 | 0 | 0 | 0 | 51 | 0 | 1413 | 88 | 20 | 104.0157 | 107.456 | 1.033074
0.0023 | 0.00075 | 70700 | 0 | 30 | 0 | 0 | 0 | 0 | 68 | 0 | 1518 | 88 | 0 | 117.579 | 109.585 | 0.9320117
0.0024 | 0.00075 | 73750 | 0 | 30 | 0 | 0 | 0 | 0 | 68 | 0 | 3043 | 88 | 0 | 143.504 | 121.6875 | 0.8479729
0.0024 | 0.00074 | 73950 | 0 | 30 | 0 | 0 | 0 | 0 | 68 | 0 | 1454 | 88 | 0 | 116.491 | 122.757 | 1.05379
0.0023 | 0.00064 | 72350 | 0 | 40 | 0 | 0 | 0 | 0 | 85 | 0 | 1551 | 88 | 0 | 134.491 | 120.101 | 0.893004
0.0023 | 0.00033 | 74650 | 0 | 0 | 0 | 0 | 0 | 0 | 102 | 0 | 1536 | 88 | 0 | 150.432 | 147.0605 | 0.9775879
0.0024 | 0.00092 | 74450 | 0 | 30 | 0 | 0 | 0 | 0 | 51 | 0 | 1518 | 88 | 20 | 105.7728 | 110.186 | 1.041723
0.0024 | 0.00067 | 74950 | 0 | 30 | 0 | 0 | 0 | 0 | 85 | 0 | 1460 | 88 | 0 | 132.913 | 129.6635 | 0.9755517
0.0023 | 0.00258 | 73700 | 0 | 30 | 0 | 0 | 0 | 0 | 68 | 0 | 1487 | 88 | 0 | 117.052 | -20.636 | -0.1762977
0.0024 | 0.00025 | 72350 | 0 | 0 | 0 | 0 | 0 | 0 | 92 | 0 | 1500 | 132 | 0 | 153.42 | 155.5525 | 1.0139
0.0023 | 0.00029 | 72300 | 0 | 40 | 0 | 0 | 0 | 0 | 85 | 0 | 1500 | 132 | 0 | 146.824 | 145.323 | 0.9897769
0.0023 | 0.00065 | 64100 | 0 | 40 | 0 | 0 | 0 | 0 | 68 | 0 | 1490 | 132 | 0 | 130.334 | 105.765 | 0.811492
0.0024 | 0.00079 | 73700 | 0 | 40 | 0 | 0 | 0 | 0 | 58 | 0 | 1400 | 132 | 0 | 119.204 | 118.657 | 0.9954112
0.0024 | 0.00065 | 70350 | 0 | 36 | 0 | 0 | 0 | 0 | 60 | 0 | 1370 | 132 | 0 | 120.6016 | 123.1125 | 1.02082
0.0023 | 0.00103 | 66600 | 0 | 40 | 0 | 0 | 0 | 0 | 34 | 0 | 1520 | 132 | 20 | 102.7178 | 84.582 | 0.8234402
0.0023 | 0.00028 | 77200 | 0 | 39 | 0 | 0 | 0 | 0 | 85 | 0 | 1440 | 132 | 0 | 145.8009 | 155.944 | 1.069568
0.0024 | 0.00055 | 68900 | 0 | 0 | 0 | 0 | 0 | 0 | 70 | 0 | 1460 | 132 | 0 | 131.62 | 127.465 | 0.9684318
0.0024 | 0.00051 | 71200 | 0 | 48 | 0 | 0 | 0 | 0 | 68 | 0 | 1500 | 132 | 0 | 130.5288 | 134.568 | 1.030945
0.0024 | 0.00038 | 72500 | 0 | 48 | 0 | 0 | 0 | 0 | 85 | 0 | 1500 | 132 | 0 | 146.8488 | 146.45 | 0.9972843
0.0024 | 0.00076 | 63400 | 0 | 40 | 0 | 0 | 0 | 0 | 68 | 0 | 1430 | 88 | 0 | 116.114 | 103.976 | 0.8954648
0.0024 | 0.00067 | 73250 | 0 | 38 | 0 | 0 | 0 | 0 | 85 | 0 | 1296 | 88 | 0 | 130.1498 | 126.7225 | 0.9736665
0.0024 | 0.00067 | 64150 | 0 | 40 | 0 | 0 | 0 | 0 | 85 | 0 | 1458 | 88 | 0 | 132.91 | 110.9795 | 0.8349974
0.0024 | 0.00078 | 72750 | 0 | 32 | 0 | 0 | 0 | 0 | 68 | 0 | 1463 | 88 | 20 | 121.164 | 117.855 | 0.9726895
0.0023 | 0.00083 | 70100 | 0 | 32 | 0 | 0 | 0 | 0 | 68 | 0 | 1422 | 88 | 20 | 120.467 | 103.047 | 0.8553958
0.0023 | 0.00068 | 72800 | 0 | 32 | 0 | 0 | 0 | 0 | 85 | 0 | 1505 | 88 | 0 | 133.6842 | 117.936 | 0.8821985
0.0022 | 0.00095 | 73300 | 0 | 32 | 0 | 0 | 0 | 0 | 51 | 0 | 1514 | 88 | 20 | 105.711 | 91.625 | 0.8667495
0.0024 | 0.00076 | 71350 | 0 | 30 | 0 | 0 | 0 | 0 | 68 | 0 | 1437 | 88 | 0 | 116.202 | 117.014 | 1.006988
0.0024 | 0.00066 | 68400 | 0 | 32 | 0 | 0 | 0 | 0 | 68 | 0 | 1502 | 88 | 0 | 117.3132 | 119.016 | 1.014515
0.0023 | 0.00068 | 73350 | 0 | 32 | 0 | 0 | 0 | 0 | 85 | 0 | 1480 | 88 | 0 | 133.2592 | 118.827 | 0.8916983
0.0023 | 0.00081 | 71850 | 0 | 30 | 0 | 0 | 0 | 0 | 68 | 0 | 1289 | 88 | 20 | 118.1998 | 107.0565 | 0.9057245
0.0023 | 0.00076 | 63950 | 0 | 32 | 0 | 0 | 0 | 0 | 68 | 0 | 1410 | 88 | 0 | 115.7492 | 98.483 | 0.8508309
0.0023 | 0.0009 | 71600 | 0 | 32 | 0 | 0 | 0 | 0 | 51 | 0 | 1479 | 88 | 20 | 105.116 | 100.24 | 0.9536127
0.0024 | 0.00103 | 72300 | 0 | 32 | 0 | 0 | 0 | 0 | 51 | 0 | 1483 | 88 | 20 | 105.184 | 99.051 | 0.9416922
0.0024 | 0.00068 | 72100 | 0 | 31 | 0 | 0 | 0 | 0 | 51 | 0 | 1438 | 88 | 20 | 104.4159 | 124.012 | 1.187673
0.0024 | 0.00082 | 70650 | 0 | 30 | 0 | 0 | 0 | 0 | 58 | 0 | 1450 | 132 | 0 | 120.023 | 111.627 | 0.9300467
0.0023 | 0.00069 | 71900 | 0 | 30 | 0 | 0 | 0 | 0 | 68 | 0 | 1450 | 132 | 0 | 129.623 | 115.759 | 0.8930437
0.0023 | 0.00093 | 71700 | 0 | 30 | 0 | 0 | 0 | 0 | 51 | 0 | 1430 | 132 | 0 | 112.963 | 98.229 | 0.8695679
0.0024 | 0.00023 | 72850 | 0 | 30 | 0 | 0 | 0 | 0 | 90 | 0 | 1450 | 132 | 0 | 150.743 | 158.0845 | 1.048702
0.0023 | 0.00068 | 70000 | 0 | 30 | 0 | 0 | 0 | 0 | 68 | 0 | 1450 | 132 | 20 | 134.1368 | 113.4 | 0.8454053
0.0023 | 0.00062 | 69800 | 0 | 30 | 0 | 0 | 0 | 0 | 76 | 0 | 1450 | 132 | 0 | 137.303 | 117.264 | 0.8540527
0.0024 | 0.00078 | 72500 | 0 | 30 | 0 | 0 | 0 | 0 | 51 | 0 | 1450 | 0 | 20 | 78.21684616 | 117.45 | 1.501595
0.0023 | 0.00082 | 68600 | 0 | 30 | 0 | 0 | 0 | 0 | 56 | 0 | 1360 | 132 | 20 | 121.0868 | 101.528 | 0.8384726
0.0025 | 0.00066 | 71800 | 0 | 39 | 0 | 0 | 0 | 0 | 68 | 0 | 1470 | 132 | 0 | 129.9909 | 132.112 | 1.016317
0.0024 | 0.0006 | 68200 | 0 | 31 | 0 | 0 | 0 | 0 | 68 | 0 | 1420 | 132 | 0 | 129.1161 | 122.76 | 0.9507722
0.0024 | 0.00055 | 69000 | 0 | 39 | 0 | 0 | 0 | 0 | 73 | 0 | 1420 | 132 | 0 | 133.9409 | 127.65 | 0.9530323
0.0024 | 0.00067 | 70000 | 0 | 40 | 0 | 0 | 0 | 0 | 72 | 0 | 1480 | 132 | 0 | 134.004 | 121.1 | 0.9037044
0.0024 | 0.00067 | 74650 | 0 | 39 | 0 | 0 | 0 | 0 | 62 | 0 | 1420 | 132 | 0 | 123.3809 | 129.1445 | 1.046714
0.0023 | 0.00068 | 68800 | 0 | 40 | 0 | 0 | 0 | 0 | 62 | 0 | 1430 | 132 | 0 | 123.554 | 111.456 | 0.9020833
0.0025 | 0.00035 | 76500 | 0 | 39 | 0 | 0 | 0 | 0 | 90 | 0 | 1530 | 132 | 0 | 152.1309 | 164.475 | 1.081141
0.0023 | 0.00057 | 65700 | 0 | 38 | 0 | 200 | 0 | 0 | 68 | 0 | 1260 | 132 | 0 | 129.8178 | 113.661 | 0.8755425
0.0024 | 0.00049 | 70250 | 0 | 38 | 0 | 200 | 0 | 0 | 85 | 0 | 1240 | 132 | 0 | 145.7978 | 134.1775 | 0.9202985
0.0024 | 0.00047 | 71000 | 0 | 38 | 0 | 200 | 0 | 0 | 85 | 0 | 1240 | 132 | 0 | 145.7978 | 137.03 | 0.9398633
0.0024 | 0.00074 | 69350 | 0 | 38 | 0 | 200 | 0 | 0 | 54 | 0 | 1180 | 132 | 0 | 115.0178 | 115.121 | 1.000897
0.0023 | 0.00072 | 69850 | 0 | 40 | 0 | 200 | 0 | 0 | 54 | 0 | 1180 | 132 | 20 | 119.5378 | 110.363 | 0.9232474
0.0024 | 0.00088 | 68450 | 0 | 30 | 0 | 200 | 0 | 0 | 54 | 0 | 1200 | 132 | 20 | 119.8468 | 104.044 | 0.8681413
0.0022 | 0.00053 | 67650 | 0 | 38 | 0 | 200 | 0 | 0 | 68 | 0 | 1220 | 132 | 0 | 129.1378 | 112.9755 | 0.8748445
0.0023 | 0.00037 | 68850 | 0 | 30 | 0 | 200 | 0 | 0 | 85 | 0 | 1240 | 132 | 0 | 145.773 | 132.8805 | 0.9115577
0.0024 | 0.0005 | 69850 | 0 | 32 | 0 | 200 | 0 | 0 | 85 | 0 | 1290 | 132 | 0 | 146.6292 | 132.715 | 0.9051062
0.0024 | 0.00055 | 71600 | 0 | 0 | 0 | 200 | 0 | 0 | 85 | 0 | 1300 | 132 | 0 | 146.7 | 132.46 | 0.9029312
0.0023 | 0.00064 | 72800 | 0 | 31 | 0 | 200 | 0 | 0 | 68 | 0 | 1250 | 132 | 0 | 129.6261 | 120.848 | 0.9322814
0.0022 | 0.00065 | 71150 | 0 | 31 | 0 | 200 | 0 | 0 | 68 | 0 | 1230 | 132 | 0 | 129.2861 | 110.2825 | 0.8530113
0.0023 | 0.00053 | 68750 | 0 | 38 | 0 | 200 | 0 | 0 | 68 | 0 | 1240 | 132 | 0 | 129.4778 | 121.6875 | 0.9398329
0.0024 | 0.00089 | 69750 | 0 | 38 | 0 | 200 | 0 | 0 | 54 | 0 | 1250 | 132 | 0 | 116.2078 | 105.3225 | 0.906329
0.0024 | 0.00066 | 69800 | 0 | 38 | 0 | 200 | 0 | 0 | 68 | 0 | 1250 | 132 | 0 | 129.6478 | 121.452 | 0.9367841
0.0024 | 0.00061 | 69950 | 0 | 30 | 0 | 200 | 0 | 0 | 75 | 0 | 1280 | 88 | 0 | 123.653 | 125.2105 | 1.012596
0.0023 | 0.00088 | 73200 | 0 | 31 | 0 | 200 | 0 | 0 | 60 | 0 | 1280 | 88 | 0 | 109.2561 | 103.944 | 0.9513794
0.0023 | 0.00056 | 71750 | 0 | 31 | 0 | 200 | 0 | 0 | 85 | 0 | 1300 | 88 | 0 | 133.5961 | 124.845 | 0.9344958
0.0022 | 0.00049 | 72100 | 0 | 31 | 0 | 200 | 0 | 0 | 93 | 0 | 1340 | 88 | 0 | 141.9561 | 123.291 | 0.868515
0.0022 | 0.00044 | 74400 | 0 | 31 | 0 | 200 | 0 | 0 | 95 | 0 | 1310 | 88 | 0 | 143.3661 | 130.944 | 0.913354
0.0022 | 0.0005 | 72850 | 0 | 30 | 0 | 200 | 0 | 0 | 95 | 0 | 1330 | 88 | 0 | 143.703 | 123.845 | 0.8618122
0.0023 | 0.00038 | 73750 | 0 | 30 | 0 | 200 | 0 | 0 | 100 | 0 | 1310 | 88 | 0 | 148.163 | 141.6 | 0.9557042
0.0022 | 0.00042 | 72200 | 0 | 30 | 0 | 200 | 0 | 0 | 92 | 0 | 1310 | 88 | 0 | 140.483 | 128.516 | 0.9148153
0.0023 | 0.00047 | 71300 | 0 | 40 | 0 | 200 | 0 | 0 | 90 | 0 | 1370 | 88 | 0 | 139.614 | 130.479 | 0.9345696
0.0024 | 0.00043 | 73950 | 0 | 32 | 0 | 200 | 0 | 0 | 110 | 0 | 1450 | 88 | 0 | 160.1492 | 145.6815 | 0.9096611
0.0024 | 0.00034 | 76350 | 0 | 31 | 0 | 200 | 0 | 0 | 105 | 0 | 1440 | 132 | 0 | 168.3761 | 157.281 | 0.9341053
0.0023 | 0.00033 | 73850 | 0 | 0 | 0 | 200 | 0 | 0 | 105 | 0 | 1440 | 88 | 0 | 155.08 | 145.4845 | 0.9381255
0.0024 | 0.00067 | 73700 | 0 | 40 | 0 | 200 | 0 | 0 | 75 | 0 | 1380 | 88 | 0 | 125.384 | 127.501 | 1.016884
0.0024 | 0.00051 | 75650 | 0 | 40 | 0 | 200 | 0 | 0 | 92 | 0 | 1330 | 88 | 0 | 140.854 | 142.9785 | 1.015083
0.0024 | 0.00091 | 74550 | 0 | 30 | 0 | 0 | 0 | 0 | 51 | 0 | 1448 | 88 | 20 | 104.5828 | 111.0795 | 1.06212
0.0023 | 0.00061 | 69850 | 0 | 32 | 0 | 0 | 0 | 0 | 85 | 0 | 1444 | 88 | 0 | 132.6472 | 118.0465 | 0.8899283
0.0023 | 0.00089 | 70400 | 0 | 32 | 0 | 0 | 0 | 0 | 68 | 0 | 1468 | 88 | 20 | 121.249 | 99.264 | 0.8186786
0.0024 | 0.0008 | 72050 | 0 | 32 | 0 | 0 | 0 | 0 | 68 | 0 | 1493 | 88 | 20 | 121.674 | 115.28 | 0.9474494
0.0024 | 0.00083 | 73150 | 0 | 32 | 0 | 0 | 0 | 0 | 68 | 0 | 1521 | 88 | 20 | 122.15 | 114.8455 | 0.9402002
0.0024 | 0.0007 | 74550 | 0 | 32 | 0 | 0 | 0 | 0 | 51 | 0 | 1460 | 88 | 20 | 104.793 | 126.735 | 1.209384
0.0024 | 0.00068 | 71200 | 0 | 32 | 0 | 0 | 0 | 0 | 68 | 0 | 1441 | 88 | 0 | 116.2762 | 122.464 | 1.053216
0.0024 | 0.00097 | 70250 | 0 | 32 | 0 | 0 | 0 | 0 | 51 | 0 | 1466 | 88 | 20 | 104.895 | 100.4575 | 0.9576954
0.0023 | 0.00071 | 70200 | 0 | 32 | 0 | 0 | 0 | 0 | 68 | 0 | 1487 | 88 | 0 | 117.0582 | 111.618 | 0.9535257
0.0024 | 0.0011 | 71100 | 0 | 30 | 0 | 0 | 0 | 0 | 36 | 0 | 1430 | 88 | 20 | 89.87684616 | 92.43 | 1.028407
0.0024 | 0.00094 | 70150 | 0 | 32 | 0 | 0 | 0 | 0 | 51 | 0 | 1441 | 88 | 20 | 104.47 | 102.419 | 0.9803671
0.0022 | 0.0006 | 71250 | 0 | 32 | 0 | 0 | 0 | 0 | 68 | 0 | 1516 | 88 | 0 | 117.5512 | 114 | 0.9697902
0.0024 | 0.00075 | 74800 | 0 | 32 | 0 | 0 | 0 | 0 | 68 | 0 | 1477 | 88 | 0 | 116.8882 | 123.42 | 1.055881
0.0023 | 0.00082 | 73400 | 0 | 32 | 0 | 0 | 0 | 0 | 68 | 0 | 1463 | 88 | 20 | 121.164 | 108.632 | 0.8965696
0.0023 | 0.00032 | 71150 | 0 | 32 | 0 | 0 | 0 | 0 | 85 | 0 | 1444 | 0 | 0 | 106.2472 | 140.877 | 1.325936
0.0024 | 0.00026 | 71450 | 0 | 0 | 0 | 0 | 0 | 0 | 102 | 0 | 1415 | 88 | 0 | 148.375 | 152.903 | 1.030517
0.0024 | 0.00022 | 70050 | 0 | 30 | 0 | 0 | 0 | 0 | 94 | 0 | 1450 | 132 | 0 | 154.583 | 152.709 | 0.9878771
0.0023 | 0.00063 | 71800 | 0 | 30 | 0 | 0 | 0 | 0 | 76 | 0 | 1450 | 132 | 0 | 137.303 | 119.906 | 0.8732948
0.0024 | 0.00054 | 71950 | 0 | 30 | 0 | 0 | 0 | 0 | 80 | 0 | 1450 | 132 | 0 | 141.143 | 133.827 | 0.948166
0.0022 | 0.00045 | 70900 | 0 | 40 | 0 | 0 | 0 | 0 | 85 | 0 | 1450 | 132 | 0 | 145.974 | 124.075 | 0.8499801
0.0023 | 0.00041 | 73700 | 0 | 40 | 0 | 0 | 0 | 0 | 85 | 0 | 1450 | 0 | 0 | 106.374 | 139.293 | 1.309465
0.0024 | 0.00039 | 72400 | 0 | 0 | 0 | 0 | 0 | 0 | 90 | 0 | 1550 | 132 | 0 | 152.35 | 145.524 | 0.9551953
0.0023 | 0.00074 | 75200 | 0 | 0 | 0 | 0 | 0 | 0 | 60 | 0 | 1430 | 132 | 0 | 121.51 | 117.312 | 0.9654514
0.0024 | 0.00049 | 69900 | 0 | 0 | 0 | 0 | 0 | 0 | 68 | 0 | 1460 | 132 | 0 | 129.7 | 133.509 | 1.029368
0.0023 | 0.00072 | 71850 | 0 | 30 | 0 | 0 | 0 | 0 | 55 | 0 | 1370 | 132 | 0 | 115.783 | 113.523 | 0.9804807
0.0024 | 0.00053 | 68550 | 0 | 32 | 0 | 0 | 0 | 0 | 70 | 0 | 1420 | 132 | 0 | 131.0392 | 128.1885 | 0.9782454
0.0023 | 0.00038 | 68600 | 0 | 32 | 0 | 0 | 0 | 0 | 85 | 0 | 1520 | 132 | 0 | 147.1392 | 131.712 | 0.8951523
0.0024 | 0.00055 | 65700 | 0 | 31 | 50 | 200 | 0 | 0 | 90 | 0 | 1430 | 132 | 0 | 153.9931 | 121.545 | 0.7892886
0.0023 | 0.00057 | 75800 | 0 | 31 | 25 | 200 | 0 | 0 | 80 | 0 | 1340 | 132 | 0 | 142.7696 | 131.134 | 0.9185009
0.0024 | 0.00046 | 76250 | 0 | 30 | 0 | 200 | 0 | 0 | 75 | 0 | 1270 | 132 | 0 | 136.683 | 147.925 | 1.082249
0.0023 | 0.00044 | 72450 | 0 | 30 | 0 | 200 | 0 | 0 | 75 | 0 | 132 | 132 | 0 | 117.337 | 134.757 | 1.148461
0.0023 | 0.00045 | 72150 | 0 | 30 | 0 | 200 | 0 | 0 | 85 | 0 | 1380 | 132 | 0 | 148.153 | 133.4775 | 0.9009436
0.0023 | 0.00037 | 75900 | 0 | 29 | 0 | 200 | 0 | 0 | 80 | 0 | 1290 | 132 | 0 | 141.8199 | 146.487 | 1.032909
0.0024 | 0.00028 | 68550 | 0 | 31 | 0 | 200 | 0 | 0 | 95 | 0 | 1430 | 132 | 0 | 158.6061 | 145.326 | 0.9162699
0.0023 | 0.00068 | 77700 | 0 | 31 | 0 | 200 | 0 | 0 | 75 | 0 | 1310 | 132 | 0 | 137.3661 | 125.874 | 0.9163396
0.0024 | 0.00069 | 74350 | 0 | 30 | 0 | 200 | 0 | 0 | 80 | 0 | 1310 | 132 | 0 | 142.163 | 127.1385 | 0.894315
0.0023 | 0.00094 | 71800 | 0 | 30 | 0 | 200 | 0 | 0 | 51 | 0 | 1320 | 132 | 20 | 119.0068 | 97.648 | 0.8205242
0.0023 | 0.00068 | 77400 | 0 | 30 | 0 | 200 | 0 | 0 | 68 | 0 | 1310 | 132 | 0 | 130.643 | 125.388 | 0.9597759
0.0022 | 0.00053 | 75400 | 0 | 30 | 0 | 200 | 0 | 0 | 85 | 0 | 1300 | 132 | 0 | 146.793 | 125.918 | 0.8577929
0.0022 | 0.00127 | 72400 | 0 | 0 | 0 | 200 | 0 | 0 | 34 | 0 | 1300 | 132 | 0 | 97.74 | 67.332 | 0.6888889
0.0023 | 0.00068 | 79600 | 0 | 30 | 0 | 0 | 0 | 0 | 85 | 0 | 1530 | 132 | 0 | 147.303 | 128.952 | 0.8754201
0.0022 | 0.00056 | 72500 | 0 | 0 | 75 | 0 | 0 | 0 | 85 | 0 | 1600 | 132 | 0 | 148.6805 | 118.9 | 0.7997014
0.0022 | 0.0004 | 76100 | 0 | 0 | 75 | 0 | 0 | 0 | 85 | 0 | 1620 | 132 | 0 | 149.0205 | 136.98 | 0.9192024
0.0024 | 0.00099 | 73600 | 0 | 0 | 25 | 0 | 0 | 0 | 51 | 0 | 1443 | 132 | 0 | 113.1845 | 103.776 | 0.9168747
0.0023 | 0.00073 | 68750 | 0 | 0 | 50 | 0 | 0 | 0 | 68 | 0 | 1614 | 132 | 0 | 132.505 | 107.9375 | 0.8145919
0.0022 | 0.00074 | 77100 | 0 | 0 | 50 | 0 | 0 | 0 | 68 | 0 | 1624 | 132 | 0 | 132.675 | 112.566 | 0.8484341
0.0022 | 0.00069 | 73100 | 0 | 0 | 25 | 0 | 0 | 0 | 51 | 0 | 1591 | 132 | 0 | 115.7005 | 110.381 | 0.9540235
0.0023 | 0.00089 | 72600 | 0 | 0 | 25 | 0 | 0 | 0 | 51 | 0 | 1616 | 132 | 0 | 116.1255 | 102.366 | 0.8815118
0.0023 | 0.00096 | 74700 | 0 | 0 | 25 | 0 | 0 | 0 | 34 | 0 | 1587 | 132 | 0 | 99.3125 | 100.098 | 1.007909
0.0023 | 0.00078 | 73000 | 0 | 0 | 25 | 0 | 0 | 0 | 51 | 0 | 1571 | 132 | 0 | 115.3605 | 110.96 | 0.9618544
0.0023 | 0.0006 | 72800 | 0 | 0 | 50 | 0 | 0 | 0 | 68 | 0 | 1573 | 88 | 0 | 118.608 | 123.76 | 1.043437
0.0023 | 0.00068 | 73200 | 0 | 0 | 50 | 0 | 0 | 0 | 68 | 0 | 1536 | 132 | 0 | 131.179 | 118.584 | 0.9039862
0.0024 | 0.00097 | 71600 | 0 | 0 | 25 | 0 | 0 | 0 | 51 | 0 | 1578 | 132 | 0 | 115.4795 | 102.388 | 0.8866336
0.0023 | 0.00044 | 74400 | 0 | 0 | 100 | 0 | 0 | 0 | 85 | 0 | 1574 | 132 | 0 | 148.332 | 138.384 | 0.9329342
0.0024 | 0.00079 | 73500 | 0 | 40 | 0 | 0 | 0 | 0 | 51 | 0 | 1430 | 88 | 0 | 99.794 | 118.335 | 1.185793
0.0024 | 0.00105 | 70500 | 0 | 40 | 0 | 0 | 0 | 0 | 51 | 0 | 1470 | 88 | 20 | 104.9878 | 95.175 | 0.9065335
0.0024 | 0.00067 | 73750 | 0 | 40 | 0 | 0 | 0 | 0 | 51 | 0 | 1499 | 88 | 0 | 100.967 | 127.5875 | 1.263655
0.0023 | 0.00084 | 75000 | 0 | 40 | 0 | 0 | 0 | 0 | 68 | 0 | 1450 | 88 | 20 | 120.9678 | 109.5 | 0.9051992
0.0023 | 0.00081 | 73000 | 0 | 40 | 0 | 0 | 0 | 0 | 68 | 0 | 1458 | 88 | 20 | 121.1038 | 108.77 | 0.8981548
0.0024 | 0.00056 | 70950 | 0 | 40 | 0 | 0 | 0 | 0 | 90 | 0 | 1500 | 132 | 0 | 151.624 | 130.548 | 0.8609983
0.0024 | 0.00048 | 72850 | 0 | 40 | 0 | 0 | 0 | 0 | 78 | 0 | 1450 | 132 | 0 | 139.254 | 139.872 | 1.004438
0.0023 | 0.00039 | 69450 | 0 | 40 | 0 | 0 | 0 | 0 | 85 | 0 | 1450 | 132 | 0 | 145.974 | 132.6495 | 0.90872
0.0023 | 0.00036 | 72900 | 0 | 40 | 0 | 0 | 0 | 0 | 85 | 0 | 1450 | 132 | 0 | 145.974 | 141.426 | 0.9688438
0.0023 | 0.00062 | 71850 | 0 | 40 | 0 | 0 | 0 | 0 | 65 | 0 | 1400 | 132 | 0 | 125.924 | 120.708 | 0.9585782
0.0023 | 0.00067 | 68300 | 0 | 40 | 0 | 0 | 0 | 0 | 68 | 0 | 1530 | 132 | 0 | 131.014 | 111.329 | 0.8497489
0.0023 | 0.00061 | 74500 | 0 | 40 | 0 | 0 | 0 | 0 | 68 | 0 | 1450 | 132 | 0 | 129.654 | 125.905 | 0.9710846
0.0023 | 0.00031 | 73450 | 0 | 0 | 0 | 0 | 0 | 0 | 90 | 0 | 1450 | 132 | 0 | 150.65 | 146.1655 | 0.9702323
0.0023 | 0.00055 | 71000 | 0 | 40 | 0 | 0 | 0 | 0 | 72 | 0 | 1450 | 132 | 0 | 133.494 | 124.25 | 0.9307534
0.0024 | 0.00051 | 72450 | 0 | 40 | 0 | 0 | 0 | 0 | 68 | 0 | 1450 | 132 | 0 | 129.654 | 136.9305 | 1.056122
0.0024 | 0.00031 | 70300 | 0 | 40 | 0 | 0 | 0 | 0 | 85 | 0 | 1450 | 132 | 0 | 145.974 | 146.927 | 1.006529
0.0024 | 0.00047 | 68350 | 0 | 40 | 0 | 0 | 0 | 0 | 85 | 0 | 1450 | 132 | 0 | 145.974 | 131.9155 | 0.9036918
0.0024 | 0.00036 | 70650 | 0 | 40 | 0 | 0 | 0 | 0 | 85 | 0 | 1450 | 132 | 0 | 145.974 | 144.126 | 0.9873402
0.0024 | 0.00024 | 71900 | 0 | 0 | 0 | 0 | 0 | 0 | 92 | 0 | 1500 | 132 | 0 | 153.42 | 155.304 | 1.01228
0.0023 | 0.00019 | 69400 | 0 | 40 | 0 | 0 | 0 | 0 | 92 | 0 | 1420 | 132 | 0 | 152.184 | 146.434 | 0.9622168
0.0023 | 0.00071 | 68850 | 0 | 41 | 0 | 200 | 0 | 0 | 68 | 0 | 1320 | 132 | 0 | 130.8471 | 109.4715 | 0.8366368
0.0023 | 0.00074 | 76600 | 0 | 35 | 0 | 200 | 0 | 0 | 54 | 0 | 1130 | 132 | 0 | 114.1585 | 119.496 | 1.046755
0.0024 | 0.00046 | 65650 | 40 | 0 | 0 | 200 | 0 | 0 | 85 | 0 | 1350 | 132 | 0 | 147.674 | 127.361 | 0.862447
0.0023 | 0.00038 | 74400 | 0 | 40 | 0 | 200 | 0 | 0 | 85 | 0 | 1320 | 132 | 0 | 147.164 | 142.848 | 0.9706722
0.0024 | 0.00027 | 72450 | 0 | 33 | 0 | 200 | 0 | 0 | 85 | 0 | 1280 | 132 | 0 | 146.4623 | 154.3185 | 1.05364
0.0023 | 0.00065 | 71350 | 0 | 33 | 0 | 200 | 0 | 0 | 68 | 0 | 1300 | 132 | 0 | 130.4823 | 117.7275 | 0.9022488
0.0024 | 0.00066 | 73500 | 0 | 31 | 0 | 200 | 0 | 0 | 68 | 0 | 1220 | 132 | 0 | 129.1161 | 127.89 | 0.9905039
0.0023 | 0.00078 | 69450 | 0 | 30 | 0 | 200 | 0 | 0 | 54 | 0 | 1180 | 132 | 0 | 114.993 | 105.564 | 0.9180037
0.0023 | 0.00061 | 70650 | 0 | 30 | 0 | 200 | 0 | 0 | 68 | 0 | 1160 | 132 | 0 | 128.093 | 119.3985 | 0.9321235
0.0022 | 0.00083 | 66700 | 0 | 34 | 0 | 200 | 0 | 0 | 54 | 0 | 1370 | 132 | 0 | 118.2354 | 91.379 | 0.7728565
0.0024 | 0.00022 | 76950 | 0 | 30 | 0 | 200 | 0 | 0 | 85 | 0 | 1310 | 132 | 0 | 146.963 | 167.751 | 1.141451
0.0023 | 0.00079 | 66450 | 0 | 31 | 0 | 200 | 0 | 0 | 54 | 0 | 1220 | 132 | 0 | 115.6761 | 100.3395 | 0.8674177
0.0023 | 0.00067 | 70400 | 0 | 31 | 0 | 200 | 0 | 0 | 68 | 0 | 1240 | 132 | 0 | 129.4561 | 114.752 | 0.8864163
0.0023 | 0.00065 | 70750 | 0 | 33 | 0 | 200 | 0 | 0 | 68 | 0 | 1320 | 132 | 0 | 130.8223 | 116.7375 | 0.8923364
0.0023 | 0.0007 | 75200 | 0 | 33 | 0 | 200 | 0 | 0 | 68 | 0 | 1320 | 132 | 0 | 130.8223 | 120.32 | 0.9197209
0.0024 | 0.00025 | 74400 | 0 | 0 | 0 | 200 | 0 | 0 | 0 | 0 | 1320 | 132 | 0 | 65.44 | 159.96 | 2.444377
0.0023 | 0.00047 | 69650 | 0 | 30 | 0 | 200 | 0 | 0 | 80 | 0 | 1260 | 132 | 0 | 141.313 | 127.4595 | 0.9019658
0.0023 | 0.00059 | 70500 | 0 | 30 | 0 | 200 | 0 | 0 | 60 | 0 | 1180 | 132 | 0 | 120.753 | 120.555 | 0.9983603
0.0024 | 0.00041 | 66350 | 0 | 31 | 0 | 200 | 0 | 0 | 95 | 0 | 1380 | 132 | 0 | 157.7561 | 132.0365 | 0.8369661
0.0023 | 0.00021 | 74500 | 0 | 31 | 0 | 200 | 0 | 0 | 93 | 0 | 1340 | 132 | 0 | 155.1561 | 155.705 | 1.003538
0.0023 | 0.00049 | 71100 | 0 | 30 | 0 | 200 | 0 | 0 | 80 | 0 | 1260 | 132 | 0 | 141.313 | 128.691 | 0.9106805
0.0023 | 0.00044 | 70800 | 0 | 31 | 0 | 200 | 0 | 0 | 95 | 0 | 1420 | 132 | 0 | 158.4361 | 131.688 | 0.8311742
0.0023 | 0.00068 | 78450 | 0 | 31 | 0 | 200 | 0 | 0 | 0 | 0 | 1480 | 132 | 0 | 68.2561 | 127.089 | 1.861943
0.0023 | 0.00047 | 76050 | 0 | 30 | 0 | 200 | 0 | 0 | 80 | 0 | 1250 | 132 | 0 | 141.143 | 139.1715 | 0.9860319
0.0024 | 0.00053 | 72300 | 0 | 30 | 0 | 200 | 0 | 0 | 85 | 0 | 1280 | 132 | 0 | 146.453 | 135.201 | 0.9231699
0.0024 | 0.00033 | 71600 | 0 | 30 | 0 | 200 | 0 | 0 | 102 | 0 | 1280 | 132 | 0 | 162.773 | 148.212 | 0.9105441
0.0024 | 0.00052 | 70700 | 0 | 30 | 0 | 200 | 0 | 0 | 85 | 0 | 1250 | 132 | 0 | 145.943 | 132.916 | 0.9107391
0.0024 | 0.00051 | 69800 | 0 | 30 | 0 | 200 | 0 | 0 | 85 | 0 | 1310 | 132 | 0 | 146.963 | 131.922 | 0.8976545
0.0024 | 0.00041 | 74600 | 0 | 30 | 0 | 200 | 0 | 0 | 95 | 0 | 1400 | 132 | 0 | 158.093 | 148.454 | 0.9390296
0.0024 | 0.00044 | 76850 | 0 | 30 | 0 | 200 | 0 | 0 | 95 | 0 | 1310 | 88 | 0 | 143.363 | 150.626 | 1.050662
0.0023 | 0.00013 | 73900 | 0 | 30 | 0 | 200 | 0 | 0 | 102 | 0 | 1260 | 88 | 0 | 149.233 | 160.363 | 1.074581
0.0023 | 0.00089 | 69550 | 0 | 32 | 0 | 300 | 0 | 0 | 68 | 0 | 1247 | 88 | 20 | 122.592 | 98.0655 | 0.7999336
0.0022 | 0.00066 | 74800 | 0 | 30 | 0 | 300 | 0 | 0 | 85 | 0 | 1082 | 88 | 0 | 131.587 | 115.192 | 0.8754056
0.0022 | 0.0013 | 69250 | 0 | 32 | 0 | 300 | 0 | 0 | 34 | 0 | 1258 | 88 | 20 | 90.13904616 | 62.325 | 0.6914318
0.0023 | 0.0008 | 74000 | 0 | 30 | 0 | 300 | 0 | 0 | 68 | 0 | 1252 | 88 | 20 | 122.6708 | 111 | 0.9048605
0.0023 | 0.00077 | 69000 | 0 | 30 | 0 | 300 | 0 | 0 | 51 | 0 | 1104 | 88 | 0 | 99.321 | 105.57 | 1.062917
0.0023 | 0.00023 | 70150 | 0 | 30 | 0 | 300 | 0 | 0 | 102 | 0 | 1179 | 88 | 0 | 149.556 | 145.2105 | 0.970944
0.0023 | 0.00047 | 70650 | 0 | 32 | 0 | 300 | 0 | 0 | 0 | 0 | 1200 | 88 | 20 | 56.51304616 | 129.2895 | 2.287781
0.0023 | 0.00038 | 71300 | 0 | 0 | 0 | 0 | 0 | 0 | 102 | 0 | 1490 | 88 | 0 | 149.65 | 136.896 | 0.9147745
0.0023 | 0.00109 | 69750 | 0 | 40 | 0 | 300 | 0 | 0 | 51 | 0 | 1190 | 88 | 20 | 105.3278 | 84.3975 | 0.8012838
0.0024 | 0.00068 | 73300 | 0 | 40 | 0 | 300 | 0 | 0 | 85 | 0 | 1169 | 88 | 0 | 133.097 | 126.076 | 0.947249
0.0024 | 0.00097 | 72350 | 0 | 31 | 0 | 300 | 0 | 0 | 51 | 0 | 1140 | 88 | 20 | 104.4499 | 103.4605 | 0.9905271
0.0024 | 0.00102 | 71750 | 0 | 31 | 0 | 300 | 0 | 0 | 51 | 0 | 1124 | 88 | 20 | 104.1779 | 99.015 | 0.9504411
0.0024 | 0.0008 | 64700 | 0 | 31 | 0 | 0 | 0 | 0 | 68 | 0 | 1117 | 88 | 20 | 115.2789 | 103.52 | 0.8979957
0.0024 | 0.00068 | 76500 | 0 | 32 | 0 | 300 | 0 | 0 | 68 | 0 | 1141 | 88 | 0 | 116.2762 | 131.58 | 1.131616
0.0023 | 0.0011 | 73350 | 0 | 32 | 0 | 0 | 0 | 0 | 34 | 0 | 1460 | 88 | 20 | 88.47304616 | 88.02 | 0.9948793
0.0023 | 0.00082 | 71450 | 0 | 28 | 0 | 200 | 0 | 0 | 40 | 0 | 1100 | 132 | 0 | 100.1868 | 105.746 | 1.055488
0.0022 | 0.00076 | 63450 | 0 | 31 | 0 | 200 | 0 | 0 | 65 | 0 | 1260 | 132 | 0 | 126.9161 | 91.368 | 0.7199087
0.0024 | 0.00078 | 70750 | 0 | 0 | 0 | 200 | 0 | 0 | 68 | 0 | 1240 | 132 | 0 | 129.36 | 114.615 | 0.8860158
0.0024 | 0.00065 | 68650 | 0 | 31 | 0 | 200 | 0 | 0 | 68 | 0 | 1230 | 132 | 0 | 129.2861 | 120.1375 | 0.9292376
0.0024 | 0.00083 | 71250 | 0 | 31 | 0 | 200 | 0 | 0 | 68 | 0 | 1250 | 132 | 0 | 129.6261 | 111.8625 | 0.8629628
0.0023 | 0.00075 | 70400 | 0 | 29 | 0 | 200 | 0 | 0 | 62 | 0 | 1130 | 132 | 20 | 126.3337 | 109.12 | 0.8637439
0.0023 | 0.0009 | 65800 | 0 | 31 | 0 | 200 | 0 | 0 | 58 | 0 | 1200 | 132 | 20 | 123.6899 | 92.12 | 0.7447655
0.0024 | 0.00081 | 70300 | 0 | 0 | 0 | 200 | 0 | 0 | 54 | 0 | 1260 | 132 | 0 | 116.26 | 111.777 | 0.9614399
0.0024 | 0.00066 | 71100 | 0 | 32 | 0 | 200 | 0 | 0 | 68 | 0 | 1240 | 132 | 0 | 129.4592 | 123.714 | 0.9556215
0.0024 | 0.00077 | 69200 | 0 | 32 | 0 | 200 | 0 | 0 | 54 | 0 | 1260 | 132 | 0 | 116.3592 | 112.796 | 0.9693776
0.0023 | 0.00086 | 72200 | 0 | 32 | 0 | 200 | 0 | 0 | 54 | 0 | 1220 | 132 | 0 | 115.6792 | 103.968 | 0.8987614
0.0023 | 0.00107 | 71250 | 0 | 32 | 0 | 200 | 0 | 0 | 54 | 0 | 1200 | 132 | 20 | 119.853 | 87.6375 | 0.7312079
0.0023 | 0.00067 | 72150 | 0 | 36 | 0 | 200 | 0 | 0 | 68 | 0 | 1160 | 132 | 0 | 128.1116 | 117.6045 | 0.9179848
0.0023 | 0.00093 | 64000 | 38 | 0 | 0 | 200 | 0 | 0 | 68 | 0 | 1380 | 132 | 0 | 131.8578 | 87.68 | 0.6649588
0.0023 | 0.0009 | 69950 | 0 | 40 | 0 | 200 | 0 | 0 | 54 | 0 | 1380 | 132 | 0 | 118.424 | 97.93 | 0.8269439
0.0024 | 0.00041 | 74050 | 0 | 40 | 0 | 200 | 0 | 0 | 102 | 0 | 1380 | 88 | 0 | 151.304 | 147.3595 | 0.97393
0.0023 | 0.00056 | 71950 | 0 | 40 | 0 | 200 | 0 | 0 | 95 | 0 | 1380 | 88 | 0 | 144.584 | 125.193 | 0.8658842
0.0023 | 0.0006 | 76450 | 0 | 30 | 0 | 200 | 0 | 0 | 85 | 0 | 1210 | 88 | 0 | 132.063 | 129.965 | 0.9841136
0.0023 | 0.00068 | 71200 | 0 | 30 | 0 | 200 | 0 | 0 | 77 | 0 | 1290 | 88 | 0 | 125.743 | 115.344 | 0.9172996
0.0024 | 0.00061 | 72750 | 0 | 31 | 0 | 200 | 0 | 0 | 85 | 0 | 1340 | 88 | 0 | 134.2761 | 130.2225 | 0.9698115
0.0024 | 0.00051 | 74500 | 0 | 31 | 0 | 200 | 0 | 0 | 85 | 0 | 1270 | 88 | 0 | 133.0861 | 140.805 | 1.057999
0.0022 | 0.00058 | 69900 | 0 | 31 | 0 | 200 | 0 | 0 | 85 | 0 | 1340 | 88 | 0 | 134.2761 | 113.238 | 0.8433221
0.0024 | 0.00055 | 74650 | 0 | 40 | 0 | 0 | 0 | 0 | 102 | 0 | 1620 | 88 | 0 | 151.984 | 138.1025 | 0.9086647
0.0024 | 0.00043 | 74100 | 0 | 40 | 0 | 200 | 0 | 0 | 95 | 0 | 1240 | 88 | 0 | 142.204 | 145.977 | 1.026532
0.0024 | 0.00057 | 71700 | 0 | 40 | 0 | 200 | 0 | 0 | 95 | 0 | 1300 | 88 | 0 | 143.224 | 131.211 | 0.9161244
0.0024 | 0.00058 | 76500 | 0 | 40 | 0 | 200 | 0 | 0 | 85 | 0 | 1280 | 88 | 0 | 133.284 | 139.23 | 1.044612
0.0023 | 0.00051 | 75700 | 0 | 40 | 0 | 200 | 0 | 0 | 95 | 0 | 1240 | 88 | 0 | 142.204 | 135.503 | 0.9528776
0.0024 | 0.00048 | 71000 | 0 | 40 | 0 | 200 | 0 | 0 | 95 | 0 | 1250 | 88 | 0 | 142.374 | 136.32 | 0.9574782
0.0024 | 0.00038 | 74700 | 0 | 40 | 0 | 200 | 0 | 0 | 90 | 0 | 1280 | 88 | 0 | 138.084 | 150.894 | 1.09277
0.0024 | 0.00051 | 72250 | 0 | 40 | 0 | 200 | 0 | 0 | 95 | 0 | 1270 | 88 | 0 | 142.714 | 136.5525 | 0.9568262
0.0024 | 0.00066 | 74300 | 0 | 40 | 0 | 0 | 0 | 0 | 85 | 0 | 1464 | 88 | 0 | 133.012 | 129.282 | 0.9719574
0.0023 | 0.00076 | 72450 | 0 | 38 | 0 | 0 | 0 | 0 | 68 | 0 | 1386 | 88 | 0 | 115.3598 | 111.573 | 0.967174
0.0023 | 0.0009 | 68350 | 0 | 40 | 0 | 0 | 0 | 0 | 51 | 0 | 1473 | 88 | 20 | 105.0388 | 95.69 | 0.9109963
0.0024 | 0.0009 | 72650 | 0 | 40 | 0 | 0 | 0 | 0 | 51 | 0 | 1466 | 88 | 20 | 104.9198 | 108.975 | 1.03865
0.0024 | 0.00076 | 69900 | 0 | 40 | 0 | 0 | 0 | 0 | 68 | 0 | 1462 | 88 | 0 | 116.658 | 114.636 | 0.9826673
0.0024 | 0.00082 | 71500 | 0 | 40 | 0 | 0 | 0 | 0 | 68 | 0 | 1451 | 88 | 20 | 120.9848 | 112.97 | 0.9337533
0.0022 | 0.00052 | 73550 | 0 | 40 | 0 | 0 | 0 | 0 | 85 | 0 | 1448 | 88 | 0 | 132.74 | 123.564 | 0.9308724
0.0024 | 0.00106 | 72600 | 0 | 40 | 0 | 0 | 0 | 0 | 51 | 0 | 1443 | 88 | 20 | 104.5288 | 97.284 | 0.9306905
0.0023 | 0.00067 | 72750 | 0 | 40 | 0 | 0 | 0 | 0 | 85 | 0 | 1562 | 88 | 0 | 134.678 | 118.5825 | 0.880489
0.0023 | 0.0004 | 72950 | 0 | 38 | 0 | 0 | 0 | 0 | 85 | 0 | 1442 | 88 | 0 | 132.6318 |  | 1.045036
0.0022 | 0.00038 | 67500 | 0 | 0 | 0 | 0 | 0 | 0 | 85 | 0 | 1451 | 88 | 0 |  |  | 0.9260027
| 0.00021 | 68150 | 0 | 0 | 0 | 0 | 0 | 0 | 102 | 0 | 1515 | 132 | 0 |  |  | -0.08765273
| 0.00071 | 71100 | 0 | 40 | 0 | 0 | 0 | 0 | 68 | 0 | 1549 | 88 | 0 |  |  | -0.427309
| 0.00087 | 74200 | 0 | 40 | 0 | 0 | 0 | 0 | 68 | 0 | 1435 | 88 | 20 |  |  | -0.5347732
| 0.00075 | 71800 | 0 | 41 | 0 | 0 | 0 | 0 | 85 | 0 | 1565 | 88 | 0 |  |  | -0.399682
| 0.00056 | 73950 | 0 | 40 | 0 | 230 | 0 | 0 | 75 | 0 | 1280 | 132 | 0 |  |  | -0.3014105
| 0.00083 | 71600 | 0 | 39 | 0 | 200 | 0 | 0 | 44 | 0 | 1140 | 132 | 0 |  |  | -0.567381
| 0.00097 | 67150 | 0 | 40 | 0 | 190 | 0 | 0 | 40 | 0 | 1260 | 132 | 20 |  |  | -0.6071098
| 0.00116 | 71500 | 0 | 38 | 0 | 210 | 0 | 0 | 27 | 0 | 1190 | 132 | 20 |  |  | -0.8827945
| 0.00069 | 68650 | 0 | 39 | 0 | 200 | 0 | 0 | 60 | 0 | 1150 | 132 | 0 |  |  | -0.3938484
| 0.00089 | 68400 | 0 | 39 | 0 | 200 | 0 | 0 | 44 | 0 | 1200 | 132 | 20 |  |  | -0.5520394
| 0.00073 | 70900 | 0 | 39 | 0 | 200 | 0 | 0 | 60 | 0 | 1200 | 132 | 0 |  |  | -0.4273168
| 0.00111 | 69550 | 0 | 38 | 0 | 200 | 0 | 0 | 34 | 0 | 1150 | 132 | 20 |  |  | -0.7733844
| 0.00055 | 67400 | 0 | 0 | 0 | 190 | 0 | 0 | 75 | 0 | 1240 | 132 | 0 |  |  | -0.272754
| 0.00093 | 68650 | 0 | 39 | 0 | 210 | 0 | 0 | 44 | 0 | 1270 | 132 | 20 |  |  | -0.5719053
| 0.00088 | 66650 | 0 | 39 | 0 | 190 | 0 | 0 | 51 | 0 | 1280 | 132 | 20 |  |  | -0.4962739
| 0.00058 | 68800 | 0 | 39 | 0 | 200 | 0 | 0 | 72 | 0 | 1240 | 132 | 0 |  |  | -0.2993079
| 0.00059 | 70350 | 0 | 40 | 0 | 190 | 0 | 0 | 75 | 0 | 1300 | 132 | 0 |  |  | -0.3028478
| 0.00051 | 72300 | 0 | 0 | 0 | 200 | 0 | 0 | 75 | 0 | 1190 | 132 | 0 |  |  | -0.2726688
| 0.00026 | 70650 | 0 | 39 | 0 | 210 | 0 | 0 | 78 | 0 | 1230 | 132 | 0 |  |  | -0.1320742
| 0.00128 | 68450 | 0 | 40 | 0 | 200 | 0 | 0 | 56 | 0 | 1320 | 132 | 20 |  |  | -0.7075058
| 0.00067 | 71550 | 0 | 39 | 0 | 200 | 0 | 0 | 68 | 0 | 1250 | 132 | 0 |  |  | -0.3697506
| 0.00084 | 67800 | 0 | 37 | 0 | 200 | 0 | 0 | 68 | 0 | 1230 | 132 | 0 |  |  | -0.440448
| 0.00066 | 67400 | 0 | 39 | 0 | 200 | 0 | 0 | 68 | 0 | 1250 | 132 | 0 |  |  | -0.343106
| 0.00088 | 70200 | 0 | 0 | 0 | 200 | 0 | 0 | 56 | 0 | 1370 | 132 | 0 |  |  | -0.5145856
| 0.00049 | 70650 | 0 | 40 | 0 | 200 | 0 | 0 | 85 | 0 | 1390 | 132 | 0 |  |  | -0.2333506
| 0.00038 | 69800 | 0 | 27 | 0 | 200 | 0 | 0 | 85 | 0 | 1320 | 132 | 0 |  |  | -0.1802837
| 0.00099 | 61450 | 0 | 37 | 0 | 200 | 0 | 0 | 54 | 0 | 1160 | 132 | 0 |  |  | -0.530505
| 0.00074 | 69200 | 37 | 0 | 0 | 200 | 0 | 0 | 54 | 0 | 1160 | 132 | 0 |  |  | -0.4465501
| 0.00066 | 66500 | 0 | 0 | 0 | 200 | 0 | 0 | 68 | 0 | 1240 | 132 | 0 |  |  | -0.3392857
| 0.00066 | 70200 | 0 | 68 | 0 | 200 | 0 | 0 | 85 | 0 | 1330 | 132 | 0 |  |  | -0.314284
| 0.00071 | 69100 | 38 | 0 | 0 | 200 | 0 | 0 | 68 | 0 | 1300 | 132 | 0 |  |  | -0.3759527
| 0.00048 | 70250 | 40 | 0 | 0 | 0 | 0 | 0 | 68 | 0 | 1520 | 132 | 0 |  |  | -0.2577115
| 0.00048 | 74050 | 0 | 40 | 0 | 200 | 0 | 0 | 90 | 0 | 1290 | 88 | 0 |  |  | -0.257092
| 0.00039 | 73250 | 0 | 40 | 0 | 200 | 0 | 0 | 98 | 0 | 1380 | 88 | 0 |  |  | -0.1937252
| 0.00076 | 73500 | 0 | 40 | 0 | 200 | 0 | 0 | 58 | 0 | 1170 | 88 | 0 |  |  | -0.5295088
| 0.0006 | 68900 | 0 | 41 | 0 | 200 | 0 | 0 | 85 | 0 | 1370 | 88 | 0 |  |  | -0.3066377
| 0.00049 | 76400 | 0 | 41 | 0 | 200 | 0 | 0 | 93 | 0 | 1350 | 88 | 0 |  |  | -0.2633425
| 0.00037 | 75250 | 0 | 40 | 0 | 200 | 0 | 0 | 95 | 0 | 1250 | 88 | 0 |  |  | -0.1955589
| 0.00053 | 71850 | 0 | 50 | 0 | 200 | 0 | 0 | 110 | 0 | 1320 | 88 | 0 |  |  | -0.2410235
| 0.00057 | 74050 | 0 | 46 | 0 | 200 | 0 | 0 | 75 | 0 | 1200 | 88 | 0 |  |  | -0.3450025
| 0.0006 | 70250 | 0 | 47 | 0 | 200 | 0 | 0 | 80 | 0 | 1230 | 88 | 0 |  |  | -0.330185
| 0.00055 | 70650 | 0 | 48 | 0 | 200 | 0 | 0 | 85 | 0 | 1280 | 88 | 0 |  |  | -0.2914849
| 0.00059 | 71600 | 0 | 40 | 0 | 200 | 0 | 0 | 90 | 0 | 1250 | 88 | 0 |  |  | -0.3070638
| 0.00076 | 75500 | 0 | 30 | 0 | 200 | 0 | 0 | 68 | 0 | 1230 | 88 | 0 |  |  | -0.4943015
| 0.00035 | 67250 | 0 | 30 | 0 | 200 | 0 | 0 | 102 | 0 | 1300 | 88 | 0 |  |  | -0.1570077
| 0.00034 | 70000 | 0 | 30 | 0 | 0 | 0 | 0 | 95 | 0 | 1550 | 88 | 0 |  |  | -0.1652284
| 0.00052 | 72050 | 0 | 0 | 0 | 0 | 0 | 0 | 90 | 0 | 1550 | 88 | 0 |  |  | -0.269249
| 0.00054 | 72100 | 0 | 40 | 0 | 0 | 0 | 0 | 85 | 0 | 0 | 110 | 0 |  |  | -0.339371
| 0.00059 | 67250 | 0 | 40 | 0 | 0 | 0 | 0 | 85 | 0 | 1470 | 110 | 0 |  |  | -0.2839909
| 0.00075 | 73400 | 0 | 40 | 0 | 0 | 0 | 0 | 68 | 0 | 1420 | 110 | 0 |  |  | -0.4492264
| 0.00092 | 72600 | 0 | 40 | 0 | 0 | 0 | 0 | 68 | 0 | 1440 | 110 | 25 |  |  | -0.5196757
| 0.00054 | 69450 | 0 | 40 | 0 | 0 | 0 | 0 | 85 | 0 | 1420 | 110 | 0 |  |  | -0.27007
| 0.00088 | 71300 | 0 | 40 | 0 | 200 | 0 | 0 | 51 | 0 | 1300 | 0 | 20 |  |  | -0.7932454
| 0.00087 | 72200 | 0 | 40 | 0 | 200 | 0 | 0 | 58 | 0 | 1300 | 0 | 20 |  |  | -0.7319457
| 0.00068 | 69600 | 0 | 40 | 0 | 200 | 0 | 0 | 70 | 0 | 1300 | 110 | 0 |  |  | -0.3761445
| 0.00069 | 72300 | 0 | 40 | 0 | 200 | 0 | 0 | 68 | 0 | 1300 | 110 | 0 |  |  | -0.4026262
| 0.00079 | 71750 | 0 | 40 | 0 | 200 | 0 | 0 | 68 | 0 | 1300 | 88 | 0 |  |  | -0.4832103
| 0.00098 | 71700 | 0 | 40 | 0 | 200 | 0 | 0 | 51 | 0 | 1300 | 88 | 20 |  |  | -0.666042
| 0.00064 | 71900 | 0 | 40 | 0 | 200 | 0 | 0 | 75 | 0 | 1300 | 88 | 0 |  |  | -0.371025
| 0.00106 | 70350 | 0 | 40 | 0 | 0 | 0 | 0 | 44 | 0 | 1430 | 88 | 20 |  |  | -0.7641423
| 0.00076 | 70600 | 0 | 40 | 0 | 0 | 0 | 0 | 60 | 0 | 1450 | 132 | 0 |  |  | -0.439897
| 0.00089 | 71850 | 0 | 40 | 0 | 0 | 0 | 0 | 51 | 0 | 1420 | 132 | 20 |  |  | -0.5449776
| 0.00074 | 69900 | 0 | 41 | 0 | 0 | 0 | 0 | 54 | 0 | 1500 | 132 | 0 |  |  | -0.4418492
| 0.00066 | 72650 | 0 | 41 | 0 | 0 | 0 | 0 | 72 | 0 | 1450 | 132 | 0 |  |  | -0.3591763
| 0.00071 | 73550 | 0 | 36 | 0 | 0 | 0 | 0 | 60 | 0 | 1270 | 132 | 0 |  |  | -0.4391909
| 0.00126 | 62500 | 0 | 40 | 0 | 0 | 0 | 0 | 25 | 0 | 1470 | 132 | 20 |  |  | -0.8447047
| 0.00075 | 71450 | 0 | 40 | 0 | 0 | 0 | 0 | 68 | 0 | 1430 | 132 | 0 |  |  | -0.4143983
| 0.00078 | 71100 | 0 | 39 | 0 | 0 | 0 | 0 | 68 | 0 | 1400 | 132 | 0 |  |  | -0.4305715
| 0.00076 | 70150 | 0 | 42 | 0 | 0 | 0 | 0 | 68 | 0 | 1550 | 132 | 0 |  |  | -0.4058611
| 0.00112 | 75400 | 0 | 39 | 0 | 0 | 0 | 0 | 34 | 0 | 1420 | 132 | 0 |  |  | -0.8751006
| 0.0007 | 69200 | 39 | 0 | 0 | 0 | 0 | 0 | 68 | 0 | 1500 | 132 | 0 |  |  | -0.3711852
| 0.00081 | 73000 | 0 | 39 | 0 | 0 | 0 | 0 | 54 | 0 | 1560 | 132 | 0 |  |  | -0.5007584
| 0.00067 | 75450 | 0 | 39 | 0 | 0 | 0 | 0 | 68 | 0 | 1520 | 132 | 0 |  |  | -0.3863585
| 0.00072 | 71150 | 0 | 40 | 0 | 0 | 0 | 0 | 68 | 0 | 1530 | 0 | 0 |  |  | -0.5603956
| 0.00073 | 78600 | 0 | 39 | 0 | 0 | 0 | 0 | 54 | 0 | 1470 | 132 | 0 |  |  | -0.4922999
| 0.00065 | 73600 | 0 | 39 | 0 | 0 | 0 | 0 | 68 | 0 | 1500 | 132 | 0 |  |  | -0.3665875
| 0.00099 | 72000 | 0 | 38 | 0 | 0 | 0 | 0 | 54 | 0 | 1500 | 132 | 0 |  |  | -0.6089299
| 0.00066 | 70600 | 0 | 0 | 0 | 0 | 0 | 0 | 68 | 0 | 1550 | 132 | 0 |  |  | -0.3550712
| 0.00028 | 73050 | 0 | 40 | 0 | 0 | 0 | 0 | 95 | 0 | 1580 | 132 | 0 |  |  | -0.1296329
| 0.00037 | 70600 | 0 | 40 | 0 | 0 | 0 | 0 | 93 | 0 | 1530 | 132 | 0 |  |  | -0.1685138
| 0.00055 | 69350 | 0 | 0 | 0 | 0 | 0 | 0 | 95 | 0 | 1530 | 132 | 0 |  |  | -0.2432402
| 0 | 68800 | 0 | 0 | 0 | 0 | 0 | 0 | 90 | 0 | 1690 | 132 | 0 |  |  | 0
| 0.00039 | 75750 | 0 | 31 | 0 | 0 | 0 | 0 | 85 | 0 | 1630 | 132 | 0 |  |  | -0.1982637
| 0.00072 | 75900 | 0 | 30 | 0 | 0 | 0 | 0 | 85 | 0 | 1410 | 132 | 0 |  |  | -0.3762004
| 0.00073 | 63950 | 0 | 0 | 0 | 0 | 0 | 0 | 68 | 0 | 1560 | 132 | 0 |  |  | -0.3552778
| 0.00025 | 76200 | 0 | 30 | 0 | 0 | 0 | 0 | 90 | 0 | 1520 | 132 | 0 |  |  | -0.1253842
| 0 | 72850 | 0 | 0 | 75 | 0 | 0 | 0 | 68 | 0 | 1560 | 132 | 0 |  |  | 0
| 0.00075 | 77700 | 0 | 0 | 25 | 0 | 0 | 0 | 75 | 0 | 1530 | 132 | 0 |  |  | -0.4231919
| 0.00086 | 71000 | 0 | 0 | 25 | 0 | 0 | 0 | 60 | 0 | 1440 | 132 | 0 |  |  | -0.5014227
| 0.00074 | 70000 | 0 | 0 | 50 | 0 | 0 | 0 | 75 | 0 | 1510 | 132 | 0 |  |  | -0.3768451
| 0.00084 | 70050 | 0 | 30 | 0 | 0 | 0 | 0 | 75 | 0 | 1470 | 88 | 20 |  |  | -0.4597145
| 0.00082 | 70100 | 0 | 30 | 0 | 0 | 0 | 0 | 68 | 0 | 1453 | 88 | 20 |  |  | -0.4751056
| 0.00097 | 67750 | 0 | 30 | 0 | 0 | 0 | 0 | 51 | 0 | 1524 | 88 | 20 |  |  | -0.6207093
| 0.00083 | 75200 | 0 | 30 | 0 | 0 | 0 | 0 | 51 | 0 | 1422 | 88 | 20 |  |  | -0.5993422
| 0.00093 | 70250 | 0 | 30 | 0 | 0 | 0 | 0 | 51 | 0 | 1445 | 88 | 20 |  |  | -0.6250009
| 0.00074 | 72450 | 0 | 30 | 0 | 0 | 0 | 0 | 68 | 0 | 1458 | 88 | 0 |  |  | -0.4599645
| 0.00089 | 71800 | 0 | 30 | 0 | 0 | 0 | 0 | 51 | 0 | 1455 | 88 | 20 |  |  | -0.6103235
| 0.0007 | 71400 | 0 | 30 | 0 | 0 | 0 | 0 | 85 | 0 | 1433 | 88 | 0 |  |  | -0.3773385
| 0.00063 | 73550 | 0 | 30 | 0 | 0 | 0 | 0 | 85 | 0 | 1478 | 88 | 0 |  |  | -0.347822
| 0.00072 | 74300 | 0 | 30 | 0 | 0 | 0 | 0 | 85 | 0 | 1438 | 88 | 0 |  |  | -0.4036246
| 0.00085 | 70250 | 0 | 30 | 0 | 0 | 0 | 0 | 68 | 0 | 1425 | 88 | 20 |  |  | -0.4954907
| 0.00047 | 70950 | 0 | 30 | 0 | 0 | 0 | 0 | 102 | 0 | 1386 | 88 | 0 |  |  | -0.2253523
| 0.00071 | 67950 | 0 | 32 | 0 | 0 | 0 | 0 | 68 | 0 | 0 | 88 | 0 |  |  | -0.5256583
| 0.00047 | 71600 | 0 | 32 | 0 | 0 | 0 | 0 | 102 | 0 | 1453 | 88 | 0 |  |  | -0.2256703
| 0.00035 | 69750 | 0 | 0 | 0 | 0 | 0 | 0 | 102 | 0 | 1505 | 88 | 0 |  |  | -0.1628531
| 0.00091 | 71100 | 0 | 40 | 0 | 0 | 0 | 0 | 51 | 0 | 1431 | 88 | 20 |  |  | -0.6201878
| 0.00023 | 71250 | 0 | 40 | 0 | 0 | 0 | 0 | 90 | 0 | 1450 | 132 | 0 |  |  | -0.1086892
| 0.00108 | 71100 | 0 | 40 | 0 | 0 | 0 | 0 | 34 | 0 | 1500 | 132 | 20 |  |  | -0.7500451
| 0.00041 | 71400 | 0 | 40 | 0 | 0 | 0 | 0 | 85 | 0 | 1430 | 132 | 0 |  |  | -0.2010108
| 0.00093 | 69600 | 0 | 0 | 0 | 0 | 70 | 0 | 44 | 0 | 1450 | 132 | 0 |  |  | -0.6075921
| 0.00096 | 70400 | 0 | 0 | 0 | 0 | 70 | 0 | 34 | 0 | 1500 | 132 | 0 |  |  | -0.6911702
| 0.00075 | 63450 | 0 | 0 | 0 | 0 | 70 | 0 | 44 | 0 | 1470 | 132 | 0 |  |  | -0.4452757
| 0.00087 | 70500 | 0 | 0 | 0 | 0 | 80 | 0 | 44 | 0 | 0 | 132 | 0 |  |  | -0.7490108
| 0.0009 | 70900 | 0 | 0 | 0 | 0 | 80 | 0 | 44 | 0 | 1460 | 132 | 0 |  |  | -0.597987
| 0.00099 | 70650 | 0 | 0 | 0 | 0 | 80 | 0 | 36 | 0 | 1450 | 132 | 0 |  |  | -0.7075148
| 0.00106 | 70600 | 0 | 0 | 0 | 0 | 80 | 0 | 27 | 0 | 1440 | 132 | 0 |  |  | -0.8310679
| 0.00067 | 70800 | 0 | 0 | 0 | 0 | 80 | 0 | 58 | 0 | 1450 | 132 | 0 |  |  | -0.3953725
| 0.00071 | 64150 | 0 | 0 | 0 | 0 | 90 | 0 | 60 | 0 | 1470 | 132 | 0 |  |  | -0.3725868
| 0.00112 | 71250 | 0 | 0 | 0 | 0 | 80 | 0 | 34 | 0 | 1520 | 132 | 0 |  |  | -0.8132235
| 0.00099 | 72000 | 0 | 0 | 0 | 0 | 0 | 0 | 54 | 0 | 1540 | 132 | 0 |  |  | -0.6060194
| 0.0007 | 71600 | 0 | 0 | 0 | 0 | 0 | 0 | 56 | 0 | 1360 | 132 | 0 |  |  | -0.4302885
| 0.00078 | 65500 | 0 | 0 | 0 | 0 | 0 | 0 | 56 | 0 | 1410 | 132 | 0 |  |  | -0.4354385
| 0.00058 | 67650 | 0 | 0 | 0 | 0 | 0 | 0 | 68 | 0 | 1500 | 132 | 0 |  |  | -0.3009434
| 0.001 | 72500 | 0 | 0 | 0 | 0 | 0 | 0 | 54 | 0 | 1520 | 132 | 0 |  |  | -0.6181787
| 0.00073 | 65000 | 0 | 40 | 0 | 0 | 0 | 0 | 68 | 0 | 1450 | 132 | 0 |  |  | -0.3659741
| 0.00072 | 71300 | 0 | 0 | 0 | 0 | 0 | 0 | 56 | 0 | 1400 | 132 | 0 |  |  | -0.43817
| 0.00078 | 67300 | 0 | 0 | 0 | 0 | 0 | 0 | 68 | 0 | 1510 | 132 | 0 |  |  | -0.4020988
| 0.00104 | 70950 | 0 | 38 | 0 | 0 | 0 | 0 | 54 | 0 | 1400 | 132 | 20 |  |  | -0.6155584
| 0.00082 | 71100 | 0 | 38 | 0 | 0 | 0 | 0 | 54 | 0 | 1400 | 132 | 0 |  |  | -0.5054015
| 0.00067 | 72550 | 0 | 38 | 0 | 200 | 0 | 0 | 68 | 0 | 1220 | 132 | 0 |  |  | -0.376408
| 0.00071 | 71100 | 0 | 46 | 0 | 0 | 0 | 0 | 68 | 0 | 1400 | 132 | 0 |  |  | -0.3918645
| 0.00088 | 68550 | 0 | 48 | 0 | 0 | 0 | 0 | 54 | 0 | 1420 | 132 | 0 |  |  | -0.5212531
| 0.00072 | 72100 | 0 | 38 | 0 | 0 | 0 | 0 | 68 | 0 | 1450 | 132 | 0 |  |  | -0.4004079
| 0.00033 | 70950 | 38 | 0 | 0 | 0 | 0 | 0 | 85 | 0 | 1500 | 132 | 0 |  |  | -0.1594732
| 0.00048 | 70000 | 0 | 37 | 0 | 300 | 0 | 0 | 85 | 0 | 1113 | 88 | 0 |  |  | -0.254284
| 0.00068 | 67700 | 0 | 40 | 0 | 300 | 0 | 0 | 85 | 0 | 1150 | 88 | 0 |  |  | -0.3467245
| 0.00078 | 73100 | 0 | 40 | 0 | 300 | 0 | 0 | 68 | 0 | 1396 | 88 | 0 |  |  | -0.472645
| 0.00071 | 75600 | 0 | 0 | 0 | 300 | 0 | 0 | 51 | 0 | 1147 | 132 | 0 |  |  | -0.4743414
| 0.00077 | 69700 | 0 | 0 | 0 | 300 | 0 | 0 | 51 | 0 | 1213 | 132 | 0 |  |  | -0.4696231
| 0.00068 | 69200 | 0 | 0 | 0 | 300 | 0 | 0 | 68 | 0 | 1077 | 132 | 0 |  |  | -0.3667968
| 0.00083 | 73350 | 0 | 0 | 0 | 300 | 0 | 0 | 51 | 0 | 1180 | 132 | 0 |  |  | -0.5353544
| 0.00085 | 73250 | 0 | 0 | 0 | 0 | 50 | 0 | 51 | 0 | 1506 | 132 | 0 |  |  | -0.545244
| 0.00064 | 63300 | 0 | 0 | 0 | 300 | 0 | 0 | 51 | 0 | 1166 | 132 | 0 |  |  | -0.3569905
| 0.00067 | 71600 | 0 | 0 | 0 | 300 | 70 | 0 | 68 | 0 | 1166 | 132 | 0 |  |  | -0.3694587
| 0.00063 | 71000 | 0 | 0 | 0 | 300 | 50 | 0 | 68 | 0 | 1207 | 132 | 0 |  |  | -0.3426825
| 0.00061 | 71500 | 0 | 0 | 0 | 300 | 0 | 0 | 68 | 0 | 1133 | 132 | 0 |  |  | -0.3374703
| 0.001 | 69650 | 0 | 0 | 0 | 300 | 50 | 0 | 51 | 0 | 1147 | 132 | 0 |  |  | -0.6153425
| 0.00088 | 71000 | 0 | 0 | 0 | 300 | 60 | 0 | 51 | 0 | 1136 | 132 | 0 |  |  | -0.5528812
| 0.00096 | 69300 | 0 | 0 | 0 | 300 | 50 | 0 | 51 | 0 | 1130 | 132 | 0 |  |  | -0.5892648
| 0.00075 | 71200 | 0 | 0 | 0 | 0 | 70 | 0 | 68 | 0 | 1411 | 132 | 0 |  |  | -0.4142457
| 0.00058 | 72050 | 0 | 0 | 50 | 0 | 0 | 0 | 68 | 0 | 1500 | 132 | 0 |  |  | -0.3200579
| 0.00028 | 71400 | 0 | 0 | 100 | 0 | 0 | 0 | 85 | 0 | 1550 | 132 | 0 |  |  | -0.1351505
| 0.00066 | 73500 | 0 | 40 | 0 | 200 | 0 | 0 | 68 | 0 | 1350 | 0 | 0 |  |  | -0.5286963
| 0.00026 | 73750 | 0 | 40 | 0 | 200 | 0 | 0 | 85 | 0 | 1350 | 0 | 0 |  |  | -0.1774247
| 0.00067 | 73600 | 0 | 200 | 0 | 200 | 0 | 0 | 68 | 0 | 1350 | 0 | 0 |  |  | -0.5345474
| 0.00068 | 70700 | 0 | 40 | 0 | 200 | 0 | 0 | 68 | 0 | 1350 | 0 | 0 |  |  | -0.5239663
| 0.00029 | 72450 | 0 | 40 | 0 | 200 | 0 | 0 | 90 | 0 | 1350 | 0 | 0 |  |  | -0.1861412
| 0.00076 | 72250 | 0 | 40 | 0 | 200 | 0 | 0 | 68 | 0 | 1350 | 132 | 0 |  |  | -0.4180307
| 0.00065 | 75400 | 0 | 41 | 0 | 170 | 0 | 0 | 75 | 0 | 1330 | 132 | 0 |  |  | -0.3571452
| 0.00026 | 75400 | 0 | 40 | 0 | 0 | 0 | 0 | 90 | 0 | 1560 | 132 | 0 |  |  | -0.1284295
| 0.00041 | 73650 | 0 | 40 | 0 | 0 | 0 | 0 | 85 | 0 | 1560 | 132 | 0 |  |  | -0.2042457
| 0.00023 | 73500 | 0 | 40 | 0 | 0 | 0 | 0 | 95 | 0 | 1560 | 88 | 0 |  |  | -0.1171972
| 0.00059 | 73650 | 0 | 0 | 50 | 0 | 0 | 0 | 60 | 0 | 1450 | 132 | 0 |  |  | -0.3560682
| 0.00034 | 69750 | 0 | 0 | 75 | 0 | 0 | 0 | 90 | 0 | 1540 | 132 | 0 |  |  | -0.1555485
| 0.0003 | 71050 | 0 | 0 | 100 | 0 | 0 | 0 | 95 | 0 | 1670 | 132 | 0 |  |  | -0.1335828
| 0.00035 | 74950 | 0 | 0 | 100 | 0 | 0 | 0 | 95 | 0 | 1630 | 132 | 0 |  |  | -0.1651047
| 0.0008 | 70550 | 0 | 0 | 25 | 0 | 0 | 0 | 68 | 0 | 1570 | 132 | 0 |  |  | -0.4286685
| 0.00082 | 74300 | 0 | 48 | 0 | 0 | 0 | 0 | 68 | 0 | 1490 | 132 | 0 |  |  | -0.4673716
| 0.00071 | 72800 | 0 | 48 | 0 | 0 | 0 | 0 | 68 | 0 | 1490 | 132 | 0 |  |  | -0.3965056
| 0.00068 | 72100 | 0 | 50 | 0 | 0 | 0 | 0 | 68 | 0 | 1550 | 132 | 0 |  |  | -0.3731628
| 0.0008 | 73050 | 0 | 41 | 0 | 0 | 0 | 0 | 51 | 0 | 1480 | 132 | 20 |  |  | -0.4937439
| 0.00109 | 74800 | 0 | 0 | 0 | 0 | 0 | 0 | 34 | 0 | 1440 | 132 | 20 |  |  | -0.8053828
| 0.00073 | 72800 | 0 | 41 | 0 | 0 | 0 | 0 | 68 | 0 | 1500 | 132 | 0 |  |  | -0.4072116
| 0.00087 | 74750 | 0 | 38 | 0 | 0 | 0 | 0 | 60 | 0 | 1470 | 132 | 0 |  |  | -0.5317118
| 0.00034 | 70400 | 38 | 0 | 0 | 0 | 0 | 0 | 85 | 0 | 1470 | 132 | 0 |  |  | -0.1636003
| 0.0008 | 69000 | 37 | 0 | 0 | 0 | 0 | 0 | 68 | 0 | 1420 | 132 | 0 |  |  | -0.4274606
| 0.00079 | 69600 | 38 | 0 | 0 | 0 | 0 | 0 | 80 | 0 | 1420 | 132 | 0 |  |  | -0.3909062
| 0.00059 | 68900 | 0 | 0 | 0 | 0 | 0 | 0 | 85 | 0 | 1430 | 0 | 0 |  |  | -0.3838259
| 0.00085 | 69500 | 0 | 0 | 0 | 0 | 0 | 0 | 102 | 0 | 1520 | 0 | 0 |  |  | -0.4773352
| 0.00029 | 73800 | 0 | 0 | 0 | 0 | 0 | 0 | 119 | 0 | 1460 | 0 | 0 |  |  | -0.1539048
| 0.00081 | 71200 | 0 | 0 | 0 | 0 | 0 | 0 | 102 | 0 | 1530 | 0 | 0 |  |  | -0.4653595
| 0.00065 | 71900 | 0 | 0 | 50 | 0 | 0 | 0 | 92 | 0 | 1460 | 0 | 0 |  |  | -0.4123907
| 0.00064 | 73500 | 0 | 0 | 50 | 0 | 0 | 0 | 96 | 0 | 1450 | 0 | 0 |  |  | -0.4020616
| 0.00055 | 73600 | 0 | 40 | 0 | 0 | 0 | 0 | 85 | 0 | 1460 | 88 | 0 |  |  | -0.3044891
| 0.00054 | 63300 | 0 | 40 | 0 | 0 | 0 | 0 | 92 | 0 | 1520 | 88 | 0 |  |  | -0.2429701
| 0.00063 | 76100 | 0 | 40 | 0 | 0 | 0 | 0 | 85 | 0 | 1490 | 88 | 0 |  |  | -0.3592474
| 0.00079 | 74200 | 0 | 0 | 50 | 0 | 0 | 0 | 85 | 0 | 1440 | 0 | 0 |  |  | -0.5516106
| 0.00028 | 72100 | 0 | 0 | 50 | 0 | 0 | 0 | 110 | 0 | 1260 | 0 | 0 |  |  | -0.158702
| 0.00032 | 71200 | 0 | 0 | 50 | 0 | 0 | 0 | 110 | 0 | 1300 | 88 | 0 |  |  | -0.1476728
| 0.00024 | 73650 | 0 | 0 | 50 | 0 | 0 | 0 | 110 | 0 | 1280 | 0 | 0 |  |  | -0.1385842
| 0.00067 | 73200 | 0 | 0 | 25 | 0 | 0 | 0 | 95 | 0 | 1240 | 0 | 0 |  |  | -0.4364374
| 0.00052 | 70050 | 0 | 0 | 50 | 0 | 0 | 0 | 102 | 0 | 1250 | 0 | 0 |  |  | -0.3051853
| 0.00026 | 73350 | 0 | 40 | 0 | 0 | 0 | 0 | 102 | 0 | 1510 | 88 | 0 |  |  | -0.1270434
| 0 | 75300 | 0 | 40 | 0 | 0 | 0 | 0 | 102 | 0 | 1500 | 88 | 0 |  |  | 0
| 0.00037 | 70800 | 0 | 40 | 0 | 0 | 0 | 0 | 102 | 0 | 1500 | 88 | 0 |  |  | -0.1747052
| 0.00038 | 73100 | 0 | 40 | 0 | 0 | 0 | 0 | 102 | 0 | 1480 | 88 | 0 |  |  | -0.1856769
| 0.0007 | 76350 | 0 | 40 | 0 | 0 | 0 | 0 | 85 | 0 | 1403 | 88 | 0 |  |  | -0.4049631
| 0.00095 | 72550 | 0 | 40 | 0 | 0 | 0 | 0 | 51 | 0 | 1441 | 88 | 20 |  |  | -0.659578
| 0.00083 | 73950 | 0 | 40 | 0 | 0 | 0 | 0 | 68 | 0 | 1482 | 88 | 20 |  |  | -0.5051236
| 0.00039 | 73850 | 0 | 40 | 0 | 0 | 0 | 0 | 102 | 0 | 1457 | 88 | 0 |  |  | -0.1930227
| 0.00084 | 73000 | 0 | 40 | 0 | 0 | 0 | 0 | 68 | 0 | 1460 | 88 | 20 |  |  | -0.5062002
| 0.0006 | 73700 | 0 | 40 | 0 | 0 | 0 | 0 | 85 | 0 | 1438 | 88 | 0 |  |  | -0.3335596
| 0.00067 | 71300 | 0 | 40 | 0 | 0 | 0 | 0 | 85 | 0 | 1464 | 88 | 0 |  |  | -0.359148
| 0.0008 | 70750 | 0 | 40 | 0 | 0 | 0 | 0 | 68 | 0 | 1491 | 88 | 20 |  |  | -0.4652124
| 0.00064 | 76350 | 0 | 40 | 0 | 0 | 0 | 0 | 85 | 0 | 1454 | 88 | 0 |  |  | -0.3678355
| 0.00066 | 75000 | 0 | 0 | 0 | 0 | 0 | 0 | 85 | 0 | 1430 | 88 | 0 |  |  | -0.3741214
| 0.00051 | 73950 | 0 | 0 | 0 | 0 | 0 | 0 | 119 | 0 | 1554 | 0 | 0 |  |  | -0.2681291
| 0.00075 | 73500 | 0 | 40 | 0 | 0 | 0 | 0 | 68 | 0 | 1476 | 88 | 0 |  |  | -0.471573
| 0.00085 | 70650 | 0 | 40 | 0 | 0 | 0 | 0 | 68 | 0 | 1450 | 88 | 20 |  |  | -0.4964336
| 0.00043 | 72150 | 0 | 40 | 0 | 0 | 0 | 0 | 78 | 0 | 1430 | 132 | 0 |  |  | -0.223336
| 0.00056 | 70000 | 0 | 40 | 0 | 0 | 0 | 0 | 72 | 0 | 1430 | 132 | 0 |  |  | -0.294396
| 0.00055 | 72450 | 0 | 40 | 0 | 0 | 0 | 0 | 72 | 0 | 1450 | 132 | 0 |  |  | -0.2984966
| 0.001 | 79700 | 0 | 40 | 0 | 0 | 0 | 0 | 51 | 0 | 1450 | 132 | 20 |  |  | -0.6762958
| 0.00039 | 72050 | 0 | 40 | 0 | 0 | 0 | 0 | 80 | 0 | 1450 | 132 | 0 |  |  | -0.1990416
| 0.00052 | 71500 | 0 | 40 | 0 | 0 | 0 | 0 | 75 | 0 | 1450 | 132 | 0 |  |  | -0.2726326
| 0.00027 | 73050 | 0 | 40 | 0 | 0 | 0 | 0 | 90 | 0 | 1530 | 132 | 0 |  |  | -0.1296456
| 0.00027 | 77100 | 0 | 50 | 0 | 0 | 0 | 0 | 93 | 0 | 1500 | 132 | 0 |  |  | -0.1347073
| 0.00025 | 74050 | 0 | 48 | 0 | 0 | 0 | 0 | 90 | 0 | 1540 | 132 | 0 |  |  | -0.1215299
| 0.0005 | 73350 | 0 | 48 | 0 | 0 | 0 | 0 | 80 | 0 | 1460 | 132 | 0 |  |  | -0.2594278
| 0.00024 | 71300 | 0 | 48 | 0 | 0 | 0 | 0 | 90 | 0 | 1520 | 132 | 0 |  |  | -0.1125872
| 0.00069 | 71500 | 0 | 49 | 0 | 0 | 0 | 0 | 68 | 0 | 1430 | 132 | 0 |  |  | -0.3814309
| 0.0002 | 74650 | 0 | 40 | 0 | 0 | 0 | 0 | 92 | 0 | 1580 | 132 | 0 |  |  | -0.09638228
| 0.00072 | 72800 | 0 | 40 | 0 | 0 | 0 | 0 | 60 | 0 | 1410 | 132 | 0 |  |  | -0.4321401
| 0.00141 | 72050 | 0 | 0 | 0 | 0 | 0 | 0 | 0 | 0 | 1260 | 110 | 20 |  |  | -1.723806
| 0.00081 | 65200 | 0 | 40 | 0 | 0 | 0 | 0 | 68 | 0 | 1380 | 88 | 20 |  |  | -0.4409163
| 0.00052 | 70050 | 0 | 40 | 0 | 0 | 0 | 0 | 102 | 0 | 1520 | 88 | 0 |  |  | -0.2423811
| 0.00044 | 72500 | 0 | 0 | 0 | 0 | 0 | 0 | 90 | 0 | 1450 | 88 | 0 |  |  | -0.2320844
| 0.00114 | 68800 | 0 | 40 | 0 | 0 | 0 | 0 | 45 | 0 | 1470 | 88 | 20 |  |  | -0.7904233
| 0.00052 | 75400 | 0 | 40 | 0 | 0 | 0 | 0 | 90 | 0 | 1420 | 88 | 0 |  |  | -0.2860561
| 0.00106 | 71200 | 0 | 40 | 0 | 0 | 0 | 0 | 45 | 0 | 1440 | 88 | 20 |  |  | -0.7645224
| 0.0009 | 73050 | 0 | 41 | 0 | 0 | 0 | 0 | 60 | 0 | 1450 | 88 | 20 |  |  | -0.58032
| 0.00057 | 75750 | 0 | 40 | 0 | 0 | 0 | 0 | 80 | 0 | 1500 | 88 | 0 |  |  | -0.3351666
| 0.00094 | 74000 | 0 | 30 | 0 | 0 | 0 | 0 | 55 | 0 | 1520 | 88 | 20 |  |  | -0.6344004
| 0.00071 | 72900 | 0 | 30 | 0 | 0 | 0 | 0 | 95 | 0 | 1540 | 88 | 0 |  |  | -0.3597548
| 0.00053 | 72450 | 0 | 40 | 0 | 0 | 0 | 0 | 75 | 0 | 1500 | 88 | 0 |  |  | -0.3096054
| 0.00077 | 75700 | 0 | 40 | 0 | 0 | 0 | 0 | 68 | 0 | 1500 | 88 | 20 |  |  | -0.4784931
| 0.00094 | 74850 | 0 | 40 | 0 | 0 | 0 | 0 | 60 | 0 | 1520 | 88 | 20 |  |  | -0.614608
| 0.00136 | 75150 | 0 | 40 | 0 | 0 | 0 | 0 | 17 | 0 | 1460 | 88 | 20 |  |  | -1.416002
| 0.00073 | 71300 | 0 | 40 | 0 | 0 | 0 | 0 | 75 | 0 | 1430 | 88 | 0 |  |  | -0.4237345
| 0.00071 | 69900 | 0 | 40 | 0 | 0 | 0 | 0 | 85 | 0 | 1415 | 88 | 0 |  |  | -0.3754681
| 0.00067 | 71300 | 0 | 40 | 0 | 0 | 0 | 0 | 68 | 0 | 1448 | 88 | 0 |  |  | -0.4103333
| 0.00119 | 72400 | 0 | 40 | 0 | 0 | 0 | 0 | 34 | 0 | 1452 | 88 | 20 |  |  | -0.9750362
| 0.00063 | 72850 | 0 | 40 | 0 | 0 | 0 | 0 | 85 | 0 | 1432 | 88 | 0 |  |  | -0.3464648
| 0.00102 | 69850 | 0 | 40 | 0 | 0 | 0 | 0 | 51 | 0 | 1413 | 88 | 20 |  |  | -0.6849432
| 0.00088 | 70200 | 0 | 40 | 0 | 0 | 0 | 0 | 68 | 0 | 1400 | 88 | 0 |  |  | -0.534376
| 0.00061 | 69450 | 0 | 40 | 0 | 0 | 0 | 0 | 85 | 0 | 1495 | 88 | 0 |  |  | -0.3172444
| 0.0007 | 71950 | 0 | 40 | 0 | 0 | 0 | 0 | 68 | 0 | 1481 | 88 | 0 |  |  | -0.43054
| 0.00068 | 71600 | 0 | 40 | 0 | 0 | 0 | 0 | 85 | 0 | 1424 | 88 | 0 |  |  | -0.3679231
| 0.00068 | 71900 | 0 | 39 | 0 | 0 | 0 | 0 | 85 | 0 | 1396 | 88 | 0 |  |  | -0.3708072
| 0.00096 | 69650 | 0 | 40 | 0 | 0 | 0 | 0 | 68 | 0 | 1411 | 88 | 20 |  |  | -0.5557881
| 0.00074 | 72350 | 0 | 40 | 0 | 0 | 0 | 0 | 68 | 0 | 1430 | 88 | 0 |  |  | -0.46109
| 0.00068 | 72150 | 0 | 40 | 0 | 0 | 0 | 0 | 85 | 0 | 1429 | 88 | 0 |  |  | -0.3705113
| 0.00053 | 72050 | 0 | 40 | 0 | 0 | 0 | 0 | 102 | 0 | 1424 | 88 | 0 |  |  | -0.2568852
| 0.00019 | 73250 | 0 | 40 | 0 | 0 | 0 | 0 | 85 | 0 | 1421 | 88 | 0 |  |  | -0.1052116
| 0.00045 | 73100 | 0 | 40 | 0 | 0 | 0 | 0 | 82 | 0 | 1450 | 132 | 0 |  |  | -0.2298839
| 0.00037 | 72400 | 0 | 40 | 0 | 0 | 0 | 0 | 90 | 0 | 1450 | 132 | 0 |  |  | -0.1776699
| 0.00048 | 73600 | 0 | 40 | 0 | 0 | 0 | 0 | 85 | 0 | 1450 | 132 | 0 |  |  | -0.2420157
| 0.00039 | 72800 | 0 | 40 | 0 | 0 | 0 | 0 | 90 | 0 | 1450 | 132 | 0 |  |  | -0.1883083
| 0.00047 | 74450 | 0 | 40 | 0 | 0 | 0 | 0 | 88 | 0 | 1420 | 132 | 0 |  |  | -0.2358808
| 0.00028 | 73750 | 0 | 40 | 0 | 0 | 0 | 0 | 92 | 0 | 1450 | 132 | 0 |  |  | -0.1352378
| 0.00023 | 72300 | 0 | 40 | 0 | 0 | 0 | 0 | 90 | 0 | 1450 | 132 | 0 |  |  | -0.1102909
| 0.00052 | 70050 | 0 | 30 | 0 | 0 | 0 | 0 | 0 | 0 | 1450 | 0 | 0 |  |  | -1.472174
| 0.00056 | 71800 | 0 | 30 | 0 | 0 | 0 | 0 | 78 | 0 | 1450 | 132 | 0 |  |  | -0.2888029
| 0.00044 | 72700 | 0 | 0 | 0 | 0 | 0 | 0 | 90 | 0 | 1550 | 132 | 0 |  |  | -0.2099639
| 0.00062 | 77000 | 0 | 30 | 0 | 0 | 0 | 0 | 75 | 0 | 1500 | 132 | 0 |  |  | -0.3479769
| 0.00027 | 75050 | 0 | 30 | 0 | 0 | 0 | 0 | 90 | 0 | 1470 | 132 | 0 |  |  | -0.1341216
| 0.00065 | 68050 | 0 | 30 | 0 | 0 | 0 | 0 | 78 | 0 | 1500 | 132 | 0 |  |  | -0.3157818
| 0.0004 | 73200 | 0 | 30 | 0 | 0 | 0 | 0 | 90 | 0 | 1500 | 132 | 0 |  |  | -0.1931488
| 0.00032 | 73500 | 0 | 30 | 0 | 0 | 0 | 0 | 95 | 0 | 1500 | 132 | 0 |  |  | -0.1503904
| 0 | 73150 | 0 | 32 | 0 | 0 | 0 | 0 | 68 | 0 | 1520 | 132 | 0 |  |  | 0
| 0.00071 | 73800 | 0 | 31 | 0 | 0 | 0 | 0 | 85 | 0 | 1500 | 132 | 0 |  |  | -0.3569441
| 0.00022 | 70400 | 0 | 33 | 0 | 0 | 0 | 0 | 85 | 0 | 1550 | 132 | 0 |  |  | -0.1048951
| 0.00083 | 72500 | 0 | 32 | 0 | 0 | 0 | 0 | 68 | 0 | 1540 | 132 | 0 |  |  | -0.4587936
| 0.0008 | 72750 | 0 | 34 | 0 | 0 | 0 | 0 | 68 | 0 | 1570 | 132 | 0 |  |  | -0.441996
| 0.00068 | 78050 | 0 | 31 | 0 | 0 | 0 | 0 | 68 | 0 | 1460 | 132 | 0 |  |  | -0.4089029
| 0.00047 | 70750 | 0 | 31 | 0 | 0 | 0 | 0 | 68 | 0 | 1480 | 132 | 0 |  |  | -0.255521
| 0.00066 | 71250 | 0 | 33 | 0 | 0 | 0 | 0 | 68 | 0 | 1520 | 132 | 0 |  |  | -0.3594571
| 0.00071 | 74700 | 32 | 0 | 0 | 0 | 0 | 0 | 54 | 0 | 1480 | 132 | 0 |  |  | -0.4544761
| 0.00045 | 72500 | 32 | 0 | 0 | 0 | 0 | 0 | 85 | 0 | 1480 | 132 | 0 |  |  | -0.2227583
| 0.00064 | 73300 | 31 | 0 | 0 | 0 | 0 | 0 | 68 | 0 | 1500 | 132 | 0 |  |  | -0.3595448
| 0.00033 | 72000 | 30 | 0 | 0 | 0 | 0 | 0 | 85 | 0 | 1440 | 132 | 0 |  |  | -0.1629931
| 0.00065 | 67200 | 31 | 0 | 0 | 0 | 0 | 0 | 85 | 0 | 1500 | 132 | 0 |  |  | -0.2975556
| 0.00027 | 69900 | 29 | 0 | 0 | 0 | 0 | 0 | 85 | 0 | 1500 | 132 | 0 |  |  | -0.1285715
| 0.00059 | 65700 | 30 | 0 | 0 | 0 | 0 | 0 | 68 | 0 | 1520 | 132 | 0 |  |  | -0.2963238
| 0.0005 | 72100 | 0 | 30 | 50 | 0 | 0 | 0 | 90 | 0 | 1440 | 88 | 0 |  |  | -0.2620675
| 0.00065 | 71750 | 0 | 31 | 25 | 0 | 0 | 0 | 78 | 0 | 1510 | 88 | 0 |  |  | -0.3668212
| 0.00069 | 74250 | 0 | 31 | 25 | 0 | 0 | 0 | 78 | 0 | 1510 | 88 | 0 |  |  | -0.4029626
| 0.00052 | 73700 | 0 | 30 | 50 | 0 | 0 | 0 | 90 | 0 | 1430 | 88 | 0 |  |  | -0.2789432
| 0.00065 | 68350 | 0 | 30 | 25 | 0 | 0 | 0 | 75 | 0 | 1450 | 88 | 0 |  |  | -0.360506
| 0.00061 | 70950 | 0 | 31 | 50 | 0 | 0 | 0 | 95 | 0 | 1480 | 88 | 0 |  |  | -0.3025627
| 0.0004 | 70350 | 0 | 31 | 50 | 0 | 0 | 0 | 95 | 0 | 1470 | 88 | 0 |  |  | -0.196958
| 0.00054 | 68700 | 0 | 30 | 50 | 0 | 0 | 0 | 90 | 0 | 1410 | 88 | 0 |  |  | -0.2706895
| 0.00045 | 68350 | 0 | 30 | 50 | 0 | 0 | 0 | 90 | 0 | 1540 | 88 | 0 |  |  | -0.2208639
| 0.00027 | 71900 | 0 | 30 | 50 | 0 | 0 | 0 | 102 | 0 | 1520 | 88 | 0 |  |  | -0.1290415
| 0.0004 | 71850 | 0 | 30 | 50 | 0 | 0 | 0 | 102 | 0 | 1520 | 88 | 0 |  |  | -0.1910396
| 0.00048 | 72300 | 0 | 30 | 50 | 0 | 0 | 0 | 90 | 0 | 1450 | 88 | 0 |  |  | -0.2519712
| 0.00045 | 69100 | 0 | 30 | 50 | 0 | 0 | 0 | 90 | 0 | 1510 | 88 | 0 |  |  | -0.2241081
| 0.00042 | 70300 | 0 | 0 | 75 | 0 | 0 | 0 | 102 | 0 | 1550 | 88 | 0 |  |  | -0.1956005
| 0.00073 | 75800 | 0 | 0 | 25 | 0 | 0 | 0 | 60 | 0 | 1520 | 88 | 0 |  |  | -0.5033407
| 0.00027 | 67450 | 0 | 0 | 75 | 0 | 0 | 0 | 102 | 0 | 1445 | 88 | 0 |  |  | -0.1220892
| 0.00081 | 69350 | 0 | 0 | 0 | 0 | 0 | 0 | 68 | 0 | 1471 | 88 | 0 |  |  | -0.4814032
| 0.00038 | 69500 | 0 | 30 | 0 | 0 | 0 | 0 | 85 | 0 | 1384 | 88 | 0 |  |  | -0.2006519
| 0.00067 | 69700 | 0 | 30 | 0 | 0 | 0 | 0 | 85 | 0 | 1437 | 88 | 0 |  |  | -0.3523868
| 0.00064 | 65500 | 0 | 30 | 0 | 0 | 0 | 0 | 85 | 0 | 1399 | 88 | 0 |  |  | -0.3178744
| 0.00062 | 66350 | 0 | 30 | 0 | 0 | 0 | 0 | 85 | 0 | 1522 | 88 | 0 |  |  | -0.3070682
| 0.00031 | 67900 | 0 | 32 | 0 | 0 | 0 | 0 | 85 | 0 | 1448 | 88 | 0 |  |  | -0.1586028
| 0.00022 | 72100 | 0 | 0 | 0 | 0 | 0 | 0 | 102 | 0 | 1255 | 88 | 0 |  |  | -0.1089012
| 0.00046 | 75800 | 0 | 30 | 0 | 0 | 0 | 0 | 102 | 0 | 1399 | 88 | 0 |  |  | -0.235283
| 0.00067 | 66100 | 0 | 32 | 0 | 0 | 0 | 0 | 85 | 0 | 1447 | 88 | 0 |  |  | -0.3337423
| 0.00074 | 72400 | 0 | 32 | 0 | 0 | 0 | 0 | 68 | 0 | 1500 | 88 | 0 |  |  | -0.4568244
| 0.00097 | 72850 | 0 | 32 | 0 | 0 | 0 | 0 | 51 | 0 | 1508 | 88 | 20 |  |  | -0.6691141
| 0.00077 | 75900 | 0 | 30 | 0 | 0 | 0 | 0 | 68 | 0 | 1451 | 88 | 0 |  |  | -0.5019151
| 0.00084 | 73050 | 0 | 29 | 0 | 0 | 0 | 0 | 51 | 0 | 1446 | 88 | 20 |  |  | -0.5869392
| 0.00046 | 72050 | 0 | 30 | 0 | 0 | 0 | 0 | 85 | 0 | 1510 | 132 | 0 |  |  | -0.2255193
| 0.00085 | 71900 | 0 | 28 | 0 | 0 | 0 | 0 | 39 | 0 | 1400 | 132 | 0 |  |  | -0.6055379
| 0.00082 | 69000 | 0 | 29 | 0 | 0 | 0 | 0 | 62 | 0 | 1470 | 132 | 0 |  |  | -0.4555559
| 0.00041 | 70000 | 0 | 27 | 0 | 0 | 0 | 0 | 85 | 0 | 1480 | 132 | 0 |  |  | -0.1959798
| 0.00073 | 67250 | 0 | 40 | 0 | 0 | 0 | 0 | 88 | 0 | 1520 | 132 | 0 |  |  | -0.3271874
| 0.00057 | 75100 | 0 | 40 | 0 | 0 | 0 | 0 | 85 | 0 | 1460 | 132 | 0 |  |  | -0.2929097
| 0.00074 | 71200 | 0 | 39 | 0 | 0 | 0 | 0 | 62 | 0 | 1360 | 132 | 0 |  |  | -0.4305951
| 0.00106 | 68050 | 0 | 39 | 0 | 0 | 0 | 0 | 34 | 0 | 1400 | 132 | 0 |  |  | -0.7501282
| 0.00072 | 71700 | 39 | 0 | 0 | 0 | 0 | 0 | 54 | 0 | 1360 | 132 | 0 |  |  | -0.4501534
| 0.00075 | 70650 | 39 | 0 | 0 | 0 | 0 | 0 | 54 | 0 | 1380 | 132 | 0 |  |  | -0.4606771
| 0.00036 | 69850 | 38 | 0 | 0 | 0 | 0 | 0 | 68 | 0 | 1460 | 132 | 0 |  |  | -0.1937023
| 0.00079 | 76900 | 38 | 0 | 0 | 0 | 0 | 0 | 54 | 0 | 1380 | 132 | 0 |  |  | -0.5281878
| 0.00076 | 69000 | 40 | 0 | 0 | 0 | 0 | 0 | 54 | 0 | 1380 | 132 | 0 |  |  | -0.4559049
| 0.00067 | 69050 | 30 | 0 | 0 | 0 | 0 | 0 | 68 | 0 | 1540 | 132 | 0 |  |  | -0.3527445
| 0.00077 | 73850 | 30 | 0 | 0 | 0 | 0 | 0 | 54 | 0 | 1520 | 132 | 0 |  |  | -0.4844768
| 0.00075 | 72350 | 0 | 30 | 0 | 0 | 0 | 0 | 75 | 0 | 1500 | 88 | 0 |  |  | -0.4376255
| 0.0003 | 72900 | 0 | 31 | 0 | 0 | 0 | 0 | 102 | 0 | 1590 | 88 | 0 |  |  | -0.1444078
| 0.00043 | 73800 | 0 | 31 | 0 | 200 | 0 | 0 | 102 | 0 | 1360 | 88 | 0 |  |  | -0.2102479
| 0.00042 | 75350 | 0 | 31 | 0 | 200 | 0 | 0 | 102 | 0 | 1370 | 88 | 0 |  |  | -0.2094356
| 0.00052 | 76550 | 0 | 30 | 0 | 200 | 0 | 0 | 93 | 0 | 1270 | 88 | 0 |  |  | -0.2827874
| 0.00054 | 63900 | 0 | 30 | 0 | 200 | 0 | 0 | 85 | 0 | 1280 | 88 | 0 |  |  | -0.258951
| 0.00045 | 72150 | 0 | 30 | 0 | 200 | 0 | 0 | 95 | 0 | 1250 | 88 | 0 |  |  | -0.2280934
| 0.00054 | 70350 | 0 | 30 | 0 | 200 | 0 | 0 | 85 | 0 | 1220 | 88 | 0 |  |  | -0.2872883
| 0.00048 | 68950 | 0 | 30 | 50 | 200 | 0 | 0 | 85 | 0 | 1250 | 88 | 0 |  |  | -0.2489731
| 0.00058 | 69600 | 0 | 30 | 0 | 200 | 0 | 0 | 85 | 0 | 1250 | 88 | 0 |  |  | -0.3041064
| 0.00049 | 70250 | 0 | 30 | 0 | 200 | 0 | 0 | 95 | 0 | 1260 | 88 | 0 |  |  | -0.2415394
| 0.00053 | 69800 | 0 | 30 | 0 | 200 | 0 | 0 | 95 | 0 | 1270 | 88 | 0 |  |  | -0.2592741
| 0.00044 | 73400 | 0 | 30 | 0 | 200 | 0 | 0 | 110 | 0 | 1350 | 88 | 0 |  |  | -0.2038336
| 0.0005 | 71550 | 0 | 30 | 25 | 200 | 0 | 0 | 85 | 0 | 1230 | 88 | 0 |  |  | -0.2700071
| 0.0004 | 73200 | 0 | 30 | 0 | 200 | 0 | 0 | 102 | 0 | 1300 | 88 | 0 |  |  | -0.1953133
| 0.00023 | 72550 | 0 | 29 | 0 | 0 | 0 | 0 | 85 | 0 | 1330 | 88 | 0 |  |  | -0.1276703
| 0.00095 | 67700 | 0 | 28 | 0 | 0 | 0 | 0 | 85 | 0 | 1396 | 88 | 0 |  |  | -0.4879046
| 0.00045 | 69900 | 0 | 28 | 0 | 0 | 0 | 0 | 85 | 0 | 1425 | 88 | 0 |  |  | -0.2377339
| 0.00019 | 71500 | 0 | 30 | 0 | 0 | 0 | 0 | 85 | 0 | 1471 | 88 | 0 |  |  | -0.1020661
| 0.00103 | 71600 | 0 | 31 | 0 | 0 | 0 | 0 | 85 | 0 | 1490 | 88 | 0 |  |  | -0.5527254
| 0.00084 | 69300 | 0 | 48 | 0 | 0 | 0 | 0 | 68 | 0 | 1447 | 88 | 20 |  |  | -0.481323
| 0.00072 | 73350 | 0 | 48 | 0 | 0 | 0 | 0 | 85 | 0 | 1466 | 88 | 0 |  |  | -0.3968714
| 0.00076 | 72400 | 48 | 0 | 0 | 0 | 0 | 0 | 68 | 0 | 1508 | 88 | 0 |  |  | -0.4684297
| 0.00032 | 78000 | 0 | 48 | 0 | 0 | 0 | 0 | 109 | 0 | 1418 | 88 | 0 |  |  | -0.1607266
| 0.00068 | 71450 | 0 | 40 | 0 | 0 | 0 | 0 | 85 | 0 | 1481 | 88 | 0 |  |  | -0.3644834
| 0.00055 | 71150 | 0 | 40 | 0 | 0 | 0 | 0 | 85 | 0 | 1468 | 88 | 0 |  |  | -0.2940524
| 0.00037 | 80300 | 0 | 40 | 0 | 0 | 0 | 0 | 85 | 0 | 1450 | 0 | 0 |  |  | -0.279307
| 0.00045 | 71350 | 0 | 30 | 0 | 0 | 0 | 0 | 85 | 0 | 1450 | 0 | 0 |  |  | -0.301924
| 0.00046 | 70100 | 0 | 30 | 0 | 0 | 0 | 0 | 85 | 0 | 1450 | 0 | 0 |  |  | -0.3032264
| 0.00047 | 71450 | 0 | 30 | 0 | 0 | 0 | 0 | 85 | 0 | 1450 | 0 | 0 |  |  | -0.3157848
| 0.0005 | 74750 | 0 | 30 | 0 | 0 | 0 | 0 | 80 | 0 | 1450 | 0 | 0 |  |  | -0.3680707
| 0.00034 | 69750 | 0 | 30 | 0 | 0 | 0 | 0 | 85 | 0 | 1420 | 0 | 0 |  |  | -0.2240794
| 0.00035 | 68700 | 0 | 30 | 0 | 0 | 0 | 0 | 85 | 0 | 1450 | 0 | 0 |  |  | -0.226108
| 0.00042 | 70900 | 0 | 40 | 0 | 0 | 0 | 0 | 85 | 0 | 1420 | 0 | 0 |  |  | -0.2812854
| 0.0005 | 71050 | 0 | 40 | 0 | 0 | 0 | 0 | 77 | 0 | 1460 | 132 | 0 |  |  | -0.2565649
| 0.00054 | 72100 | 0 | 40 | 0 | 0 | 0 | 0 | 76 | 0 | 1470 | 132 | 0 |  |  | -0.2827985
| 0.00047 | 72850 | 0 | 40 | 0 | 0 | 0 | 0 | 80 | 0 | 1480 | 132 | 0 |  |  | -0.241661
| 0.00056 | 73250 | 0 | 40 | 0 | 0 | 0 | 0 | 90 | 0 | 1520 | 132 | 0 |  |  | -0.2699324
| 0.00059 | 72950 | 0 | 41 | 0 | 0 | 0 | 0 | 76 | 0 | 0 | 132 | 0 |  |  | -0.381947
| 0.0003 | 75350 | 0 | 40 | 0 | 0 | 0 | 0 | 90 | 0 | 1510 | 132 | 0 |  |  | -0.1489189
| 0.00023 | 71850 | 0 | 39 | 0 | 0 | 0 | 0 | 90 | 0 | 1470 | 132 | 0 |  |  | -0.1093601
| 0.00067 | 71700 | 0 | 39 | 0 | 0 | 0 | 0 | 60 | 0 | 1380 | 132 | 0 |  |  | -0.3977367
| 0.00039 | 66400 | 0 | 41 | 0 | 0 | 0 | 0 | 85 | 0 | 1580 | 132 | 0 |  |  | -0.1747521
| 0.00025 | 74100 | 0 | 41 | 0 | 0 | 0 | 0 | 85 | 0 | 1600 | 132 | 0 |  |  | -0.1247247
| 0.00074 | 73300 | 0 | 41 | 0 | 0 | 0 | 0 | 68 | 0 | 1480 | 132 | 0 |  |  | -0.4167105
| 0.0007 | 71600 | 0 | 41 | 0 | 0 | 0 | 0 | 68 | 0 | 1430 | 132 | 0 |  |  | -0.3875744
| 0.00046 | 70850 | 0 | 41 | 0 | 200 | 0 | 0 | 85 | 0 | 1380 | 132 | 0 |  |  | -0.2199314
| 0.0005 | 76350 | 0 | 39 | 0 | 0 | 0 | 0 | 85 | 0 | 1540 | 132 | 0 |  |  | -0.258812
| 0.001 | 71900 | 39 | 0 | 0 | 200 | 0 | 0 | 34 | 0 | 1200 | 132 | 0 |  |  | -0.7477051
| 0.00071 | 71600 | 39 | 0 | 0 | 200 | 0 | 0 | 54 | 0 | 1240 | 132 | 0 |  |  | -0.4380869
| 0.00065 | 71900 | 40 | 0 | 0 | 200 | 0 | 0 | 68 | 0 | 1300 | 132 | 0 |  |  | -0.3581116
| 0.00075 | 74600 | 0 | 39 | 0 | 200 | 0 | 0 | 68 | 0 | 1220 | 132 | 0 |  |  | -0.4332477
| 0.00066 | 74700 | 40 | 0 | 0 | 200 | 0 | 0 | 68 | 0 | 1280 | 132 | 0 |  |  | -0.3787683
| 0.00135 | 76250 | 41 | 0 | 0 | 200 | 0 | 0 | 17 | 0 | 1300 | 132 | 20 |  |  | -1.1961
| 0.00076 | 73850 | 40 | 0 | 0 | 200 | 0 | 0 | 54 | 0 | 1260 | 88 | 0 |  |  | -0.5439409
| 0.00073 | 74300 | 39 | 0 | 0 | 200 | 0 | 0 | 54 | 0 | 1220 | 132 | 0 |  |  | -0.4687863
| 0.00062 | 69900 | 0 | 40 | 0 | 200 | 0 | 0 | 92 | 0 | 1230 | 88 | 0 |  |  | -0.3114391
| 0.00049 | 74650 | 0 | 40 | 0 | 200 | 0 | 0 | 92 | 0 | 1290 | 88 | 0 |  |  | -0.2609507
| 0.00049 | 68850 | 0 | 40 | 0 | 200 | 0 | 0 | 90 | 0 | 1240 | 88 | 0 |  |  | -0.2455278
| 0.00061 | 71800 | 0 | 40 | 0 | 200 | 0 | 0 | 80 | 0 | 1150 | 88 | 0 |  |  | -0.3468489
| 0.00071 | 67950 | 0 | 41 | 0 | 200 | 0 | 0 | 85 | 0 | 1260 | 88 | 0 |  |  | -0.3628849
| 0.00101 | 74200 | 0 | 40 | 0 | 0 | 0 | 0 | 60 | 0 | 1470 | 88 | 20 |  |  | -0.659539
| 0.00085 | 76300 | 0 | 40 | 0 | 200 | 0 | 0 | 68 | 0 | 1200 | 88 | 20 |  |  | -0.5399281
| 0.00048 | 71500 | 0 | 40 | 0 | 200 | 0 | 0 | 90 | 0 | 1220 | 88 | 0 |  |  | -0.250394
| 0.00068 | 71200 | 0 | 41 | 0 | 200 | 0 | 0 | 90 | 0 | 1290 | 88 | 0 |  |  | -0.3501882
| 0.00072 | 75550 | 0 | 40 | 25 | 250 | 0 | 0 | 80 | 0 | 1220 | 88 | 0 |  |  | -0.4236201
| 0.00096 | 73550 | 0 | 48 | 0 | 250 | 0 | 0 | 60 | 0 | 1220 | 88 | 20 |  |  | -0.6212614
| 0.00044 | 72350 | 0 | 52 | 50 | 200 | 0 | 0 | 110 | 0 | 1280 | 88 | 0 |  |  | -0.2021101
| 0.00092 | 77900 | 0 | 50 | 0 | 200 | 0 | 0 | 60 | 0 | 1270 | 88 | 20 |  |  | -0.6305536
| 0.00069 | 73200 | 0 | 40 | 0 | 250 | 0 | 0 | 95 | 0 | 1280 | 88 | 20 |  |  | -0.3406997
| 0.00088 | 76550 | 0 | 40 | 0 | 250 | 0 | 0 | 60 | 0 | 1250 | 88 | 20 |  |  | -0.5901986
| 0.00051 | 75750 | 0 | 40 | 0 | 0 | 0 | 0 | 95 | 0 | 1500 | 88 | 0 |  |  | -0.2697348
| 0.00052 | 68700 | 0 | 40 | 0 | 0 | 0 | 0 | 85 | 0 | 1450 | 0 | 0 |  |  | -0.3358339
| 0.00123 | 74850 | 0 | 40 | 0 | 0 | 0 | 0 | 25 | 0 | 1400 | 0 | 20 |  |  | -1.755707
| 0.00111 | 68850 | 0 | 40 | 0 | 0 | 0 | 0 | 34 | 0 | 1420 | 0 | 20 |  |  | -1.244321
| 0.00107 | 69950 | 0 | 40 | 0 | 0 | 0 | 0 | 40 | 0 | 1450 | 0 | 20 |  |  | -1.10576
| 0.00048 | 74500 | 0 | 40 | 0 | 0 | 0 | 0 | 80 | 0 | 1400 | 0 | 0 |  |  | -0.3550296
| 0.00066 | 71150 | 0 | 40 | 0 | 0 | 0 | 0 | 80 | 0 | 1420 | 0 | 0 |  |  | -0.4646462
| 0.00067 | 72450 | 0 | 40 | 0 | 0 | 0 | 0 | 68 | 0 | 1420 | 132 | 0 |  |  | -0.3758711
| 0.0008 | 74350 | 0 | 40 | 0 | 0 | 0 | 0 | 55 | 0 | 1350 | 132 | 20 |  |  | -0.4957169
| 0.00072 | 69000 | 0 | 40 | 0 | 0 | 0 | 0 | 66 | 0 | 1420 | 132 | 0 |  |  | -0.3904924
| 0.00081 | 71200 | 0 | 41 | 0 | 0 | 0 | 0 | 68 | 0 | 1450 | 132 | 20 |  |  | -0.4298397
| 0.00041 | 74500 | 0 | 0 | 0 | 0 | 0 | 0 | 92 | 0 | 1550 | 132 | 0 |  |  | -0.197997
| 0.00067 | 73400 | 0 | 30 | 0 | 0 | 0 | 0 | 68 | 0 | 1440 | 132 | 0 |  |  | -0.3798908
| 0.00088 | 71050 | 0 | 30 | 0 | 0 | 0 | 0 | 70 | 0 | 1490 | 132 | 0 |  |  | -0.4728678
| 0.0008 | 72900 | 0 | 30 | 0 | 0 | 0 | 0 | 80 | 0 | 1490 | 132 | 0 |  |  | -0.4112168
| 0.00078 | 72400 | 0 | 29 | 0 | 0 | 0 | 0 | 85 | 0 | 1490 | 132 | 0 |  |  | -0.3851592
| 0.00088 | 72950 | 0 | 30 | 0 | 0 | 0 | 0 | 82 | 0 | 1570 | 132 | 0 |  |  | -0.4424168
| 0.00072 | 74100 | 0 | 30 | 0 | 0 | 0 | 0 | 68 | 0 | 1510 | 132 | 0 |  |  | -0.4083801
| 0.00072 | 73050 | 0 | 29 | 0 | 0 | 0 | 0 | 68 | 0 | 1520 | 132 | 0 |  |  | -0.4020797
| 0.00073 | 73400 | 29 | 29 | 0 | 0 | 0 | 0 | 68 | 0 | 1540 | 132 | 0 |  |  | -0.4082755
| 0.00068 | 74550 | 30 | 0 | 0 | 0 | 0 | 0 | 54 | 0 | 1460 | 132 | 0 |  |  | -0.4356914
| 0.00045 | 71200 | 30 | 0 | 0 | 0 | 0 | 0 | 85 | 0 | 1560 | 132 | 0 |  |  | -0.2167604
| 0.00041 | 75500 | 30 | 0 | 0 | 0 | 0 | 0 | 85 | 0 | 1500 | 132 | 0 |  |  | -0.2108752
| 0.00073 | 73950 | 0 | 30 | 25 | 0 | 0 | 0 | 85 | 0 | 1500 | 88 | 0 |  |  | -0.4038067
| 0.00064 | 73300 | 0 | 30 | 0 | 0 | 0 | 0 | 95 | 0 | 1510 | 88 | 0 |  |  | -0.3272253
| 0.00066 | 74700 | 0 | 30 | 0 | 0 | 0 | 0 | 85 | 0 | 1520 | 88 | 0 |  |  | -0.3681094
| 0.00066 | 75350 | 0 | 30 | 0 | 0 | 0 | 0 | 75 | 0 | 1510 | 88 | 0 |  |  | -0.4005299
| 0.00058 | 72800 | 0 | 30 | 0 | 0 | 0 | 0 | 85 | 0 | 1520 | 88 | 0 |  |  | -0.3152621
| 0.00068 | 64200 | 0 | 30 | 0 | 0 | 0 | 0 | 95 | 0 | 1500 | 88 | 0 |  |  | -0.3048752
| 0.00059 | 73100 | 0 | 30 | 0 | 0 | 0 | 0 | 85 | 0 | 1530 | 88 | 0 |  |  | -0.321611
| 0.00066 | 75600 | 0 | 30 | 0 | 0 | 0 | 0 | 85 | 0 | 1520 | 88 | 0 |  |  | -0.3725445
| 0.0003 | 73950 | 0 | 30 | 0 | 0 | 0 | 0 | 110 | 0 | 1530 | 88 | 0 |  |  | -0.1403199
| 0.00052 | 71650 | 0 | 32 | 0 | 0 | 0 | 0 | 95 | 0 | 1510 | 88 | 0 |  |  | -0.2598745
| 0.0006 | 72800 | 0 | 32 | 0 | 0 | 0 | 0 | 75 | 0 | 1500 | 88 | 0 |  |  | -0.3522603
| 0.0005 | 74100 | 0 | 30 | 0 | 0 | 0 | 0 | 95 | 0 | 1510 | 88 | 0 |  |  | -0.2584349
| 0.00058 | 74700 | 0 | 30 | 25 | 0 | 0 | 0 | 85 | 0 | 1510 | 88 | 0 |  |  | -0.323675
| 0.00061 | 75400 | 0 | 30 | 25 | 0 | 0 | 0 | 85 | 0 | 1500 | 88 | 0 |  |  | -0.3440437
| 0.00073 | 71700 | 0 | 30 | 25 | 0 | 0 | 0 | 75 | 0 | 1500 | 88 | 0 |  |  | -0.4218106
| 0.00025 | 70800 | 0 | 30 | 50 | 0 | 0 | 0 | 119 | 0 | 1550 | 88 | 0 |  |  | -0.1058169
| 0.00053 | 74050 | 0 | 28 | 0 | 0 | 0 | 0 | 85 | 0 | 1450 | 88 | 0 |  |  | -0.2956716
| 0.00026 | 73700 | 0 | 30 | 0 | 0 | 0 | 0 | 85 | 0 | 1413 | 88 | 0 |  |  | -0.1450414
| 0.00086 | 73700 | 0 | 28 | 0 | 0 | 0 | 0 | 68 | 0 | 1476 | 88 | 0 |  |  | -0.5423811
| 0.00075 | 71500 | 0 | 40 | 0 | 0 | 0 | 0 | 68 | 0 | 1415 | 88 | 0 |  |  | -0.4628471
| 0.00067 | 74500 | 0 | 40 | 0 | 0 | 0 | 0 | 68 | 0 | 1370 | 88 | 0 |  |  | -0.433689
| 0.00066 | 71050 | 0 | 40 | 0 | 0 | 0 | 0 | 85 | 0 | 1415 | 88 | 0 |  |  | -0.3547689
| 0.00083 | 73200 | 0 | 40 | 0 | 0 | 0 | 0 | 68 | 0 | 1464 | 88 | 20 |  |  | -0.5012629
| 0.00095 | 71650 | 0 | 40 | 0 | 0 | 0 | 0 | 51 | 0 | 1448 | 88 | 20 |  |  | -0.6506548
| 0.00073 | 72550 | 0 | 40 | 0 | 0 | 0 | 0 | 85 | 0 | 1414 | 88 | 0 |  |  | -0.4007317
| 0.00061 | 71300 | 0 | 0 | 0 | 0 | 0 | 0 | 85 | 0 | 1331 | 88 | 0 |  |  | -0.3329557
| 0.00093 | 68500 | 0 | 30 | 0 | 0 | 0 | 0 | 51 | 0 | 1475 | 88 | 20 |  |  | -0.6064726
| 0.00075 | 74800 | 0 | 28 | 0 | 0 | 0 | 0 | 68 | 0 | 1395 | 88 | 0 |  |  | -0.4857908
| 0.00094 | 69550 | 0 | 0 | 0 | 0 | 0 | 0 | 51 | 0 | 1304 | 88 | 20 |  |  | -0.6406881
| 0.00094 | 67700 | 0 | 38 | 0 | 0 | 0 | 0 | 51 | 0 | 1359 | 88 | 20 |  |  | -0.6172774
| 0.00101 | 68700 | 0 | 40 | 0 | 0 | 0 | 0 | 51 | 0 | 1393 | 88 | 20 |  |  | -0.6692493
| 0.00072 | 71550 | 0 | 40 | 0 | 0 | 0 | 0 | 85 | 0 | 1419 | 88 | 0 |  |  | -0.3895438
| 0.00013 | 73250 | 0 | 30 | 0 | 0 | 0 | 0 | 95 | 0 | 1420 | 132 | 0 |  |  | -0.06142241
| 0.00037 | 71950 | 0 | 30 | 0 | 0 | 0 | 0 | 90 | 0 | 1500 | 132 | 0 |  |  | -0.1756117
| 0.00021 | 70550 | 0 | 0 | 0 | 0 | 0 | 0 | 95 | 0 | 1500 | 132 | 0 |  |  | -0.09478887
| 0.00075 | 72700 | 0 | 40 | 0 | 0 | 0 | 0 | 66 | 0 | 1450 | 132 | 0 |  |  | -0.4268636
| 0.00028 | 70500 | 0 | 40 | 0 | 0 | 0 | 0 | 90 | 0 | 1420 | 132 | 0 |  |  | -0.1313688
| 0.00047 | 70100 | 0 | 30 | 0 | 0 | 0 | 0 | 82 | 0 | 1400 | 132 | 0 |  |  | -0.2316736
| 0.0006 | 69850 | 0 | 30 | 0 | 0 | 0 | 0 | 75 | 0 | 1450 | 132 | 0 |  |  | -0.3073865
| 0.00023 | 72800 | 0 | 30 | 0 | 0 | 0 | 0 | 90 | 0 | 1520 | 132 | 0 |  |  | -0.1102065
| 0.00046 | 70750 | 0 | 30 | 0 | 0 | 0 | 0 | 85 | 0 | 1490 | 132 | 0 |  |  | -0.2219638
| 0.00067 | 72000 | 0 | 39 | 0 | 0 | 0 | 0 | 60 | 0 | 1370 | 132 | 0 |  |  | -0.3999639
| 0.00031 | 68100 | 0 | 30 | 0 | 0 | 0 | 0 | 90 | 0 | 1510 | 132 | 0 |  |  | -0.1391051
| 0.00063 | 72850 | 0 | 39 | 0 | 0 | 0 | 0 | 70 | 0 | 1480 | 132 | 0 |  |  | -0.3474802
| 0.00035 | 72150 | 0 | 29 | 0 | 0 | 0 | 0 | 90 | 0 | 1480 | 132 | 0 |  |  | -0.1669588
| 0.00019 | 71450 | 0 | 29 | 0 | 0 | 0 | 0 | 92 | 0 | 1470 | 132 | 0 |  |  | -0.08872882
| 0.0006 | 69400 | 0 | 28 | 0 | 0 | 0 | 0 | 66 | 0 | 1400 | 132 | 0 |  |  | -0.32827
| 0.00043 | 68250 | 0 | 28 | 0 | 0 | 0 | 0 | 85 | 0 | 1420 | 132 | 0 |  |  | -0.2018026
| 0.00079 | 69100 | 0 | 28 | 0 | 0 | 0 | 0 | 68 | 0 | 1490 | 132 | 0 |  |  | -0.4189589
| 0.00044 | 71450 | 0 | 29 | 0 | 0 | 0 | 0 | 85 | 0 | 1550 | 132 | 0 |  |  | -0.212937
| 0 | 72100 | 0 | 29 | 0 | 0 | 0 | 0 | 68 | 0 | 1510 | 132 | 0 |  |  | 0
| 0.00062 | 72100 | 0 | 28 | 0 | 0 | 0 | 0 | 68 | 0 | 1500 | 132 | 0 |  |  | -0.3426312
| 0.00077 | 70500 | 0 | 29 | 0 | 0 | 0 | 0 | 68 | 0 | 1510 | 132 | 0 |  |  | -0.4155315
| 0.00072 | 73100 | 0 | 29 | 0 | 0 | 0 | 0 | 68 | 0 | 1480 | 132 | 0 |  |  | -0.4044574
| 0.00029 | 72500 | 0 | 40 | 0 | 0 | 0 | 0 | 85 | 0 | 1490 | 132 | 0 |  |  | -0.1433647
| 0.00065 | 71950 | 38 | 0 | 0 | 0 | 0 | 0 | 68 | 0 | 1450 | 132 | 0 |  |  | -0.3607273
| 0.0006 | 72850 | 0 | 0 | 0 | 0 | 0 | 0 | 85 | 0 | 1460 | 132 | 0 |  |  | -0.2993426
| 0.00055 | 71400 | 28 | 0 | 0 | 0 | 0 | 0 | 85 | 0 | 1440 | 132 | 0 |  |  | -0.2694029
| 0.00068 | 71600 | 28 | 0 | 0 | 0 | 0 | 0 | 68 | 0 | 1450 | 132 | 0 |  |  | -0.3756303
| 0.00043 | 70150 | 29 | 0 | 0 | 0 | 0 | 0 | 85 | 0 | 1470 | 132 | 0 |  |  | -0.2062108
| 0.00067 | 73400 | 28 | 0 | 0 | 0 | 0 | 0 | 68 | 0 | 1420 | 132 | 0 |  |  | -0.3809094
| 0.00072 | 71700 | 40 | 0 | 0 | 0 | 0 | 0 | 68 | 0 | 1460 | 132 | 0 |  |  | -0.397646
| 0.00058 | 75150 | 0 | 30 | 0 | 0 | 0 | 0 | 85 | 0 | 1402 | 88 | 0 |  |  | -0.3303873
| 0.00103 | 72350 | 0 | 30 | 0 | 0 | 0 | 0 | 51 | 0 | 1448 | 88 | 20 |  |  | -0.7125499
| 0.00071 | 73900 | 0 | 30 | 0 | 0 | 0 | 0 | 68 | 0 | 1445 | 88 | 0 |  |  | -0.4510048
| 0.00063 | 73450 | 0 | 30 | 0 | 0 | 0 | 0 | 68 | 0 | 1403 | 88 | 0 |  |  | -0.4002067
| 0.00072 | 71500 | 0 | 30 | 0 | 0 | 0 | 0 | 68 | 0 | 1372 | 88 | 0 |  |  | -0.4472749
| 0.0007 | 70500 | 0 | 30 | 0 | 0 | 0 | 0 | 68 | 0 | 1512 | 88 | 0 |  |  | -0.4200822
| 0.00068 | 74350 | 0 | 30 | 0 | 0 | 0 | 0 | 85 | 0 | 1389 | 88 | 0 |  |  | -0.3838701
| 0.00073 | 76100 | 0 | 32 | 0 | 0 | 0 | 0 | 68 | 0 | 1490 | 77 | 0 |  |  | -0.488124
| 0.00061 | 75050 | 0 | 30 | 0 | 0 | 0 | 0 | 68 | 0 | 1446 | 88 | 0 |  |  | -0.3934554
| 0.00072 | 75700 | 0 | 30 | 0 | 0 | 0 | 0 | 68 | 0 | 1464 | 88 | 0 |  |  | -0.4671998
| 0.00074 | 75800 | 0 | 30 | 0 | 0 | 0 | 0 | 68 | 0 | 1457 | 88 | 0 |  |  | -0.4813029
| 0.00091 | 71750 | 0 | 30 | 0 | 0 | 0 | 0 | 51 | 0 | 1434 | 88 | 20 |  |  | -0.6257377
| 0.00081 | 73550 | 0 | 30 | 0 | 0 | 0 | 0 | 68 | 0 | 1448 | 88 | 20 |  |  | -0.4927551
| 0.00078 | 71600 | 0 | 30 | 0 | 0 | 0 | 0 | 68 | 0 | 1453 | 88 | 0 |  |  | -0.479489
| 0.00092 | 72700 | 0 | 30 | 0 | 0 | 0 | 0 | 51 | 0 | 1444 | 88 | 20 |  |  | -0.6399474
| 0.00066 | 71450 | 0 | 30 | 0 | 0 | 0 | 0 | 66 | 0 | 1450 | 132 | 0 |  |  | -0.3692709
| 0.00027 | 73100 | 0 | 0 | 0 | 0 | 0 | 0 | 94 | 0 | 1550 | 0 | 0 |  |  | -0.1692855
| 0.00028 | 75800 | 0 | 40 | 0 | 0 | 0 | 0 | 94 | 0 | 1420 | 0 | 0 |  |  | -0.185356
| 0.00018 | 73350 | 0 | 40 | 0 | 0 | 0 | 0 | 94 | 0 | 1420 | 0 | 0 |  |  | -0.115306
| 0.00051 | 66000 | 0 | 40 | 0 | 0 | 0 | 0 | 75 | 0 | 1450 | 0 | 0 |  |  | -0.3478207
| 0.0005 | 72600 | 0 | 40 | 0 | 0 | 0 | 0 | 85 | 0 | 1420 | 0 | 0 |  |  | -0.3428928
| 0.00055 | 70700 | 0 | 40 | 0 | 0 | 0 | 0 | 78 | 0 | 1450 | 132 | 0 |  |  | -0.2792379
| 0.00066 | 72300 | 0 | 40 | 0 | 0 | 0 | 0 | 68 | 0 | 1480 | 132 | 0 |  |  | -0.3665991
| 0.00074 | 73500 | 0 | 39 | 0 | 0 | 0 | 0 | 0 | 0 | 1360 | 132 | 0 |  |  | -0.8655191
| 0.00051 | 70950 | 0 | 40 | 0 | 0 | 0 | 0 | 80 | 0 | 1520 | 132 | 0 |  |  | -0.2541689
| 0.00095 | 76250 | 0 | 40 | 0 | 0 | 0 | 0 | 55 | 0 | 1460 | 132 | 20 |  |  | -0.5944426
| 0.0004 | 72800 | 0 | 40 | 0 | 0 | 0 | 0 | 85 | 0 | 1510 | 132 | 0 |  |  | -0.1981033
| 0.00023 | 72450 | 0 | 40 | 0 | 0 | 0 | 0 | 92 | 0 | 1520 | 132 | 0 |  |  | -0.1082861
| 0.00026 | 73550 | 0 | 40 | 0 | 0 | 0 | 0 | 90 | 0 | 1540 | 132 | 0 |  |  | -0.1255581
| 0.00016 | 74950 | 0 | 39 | 0 | 0 | 0 | 0 | 90 | 0 | 1480 | 132 | 0 |  |  | -0.07926976
| 0.00073 | 71450 | 0 | 40 | 0 | 0 | 0 | 0 | 68 | 0 | 1440 | 132 | 0 |  |  | -0.4028181
| 0.00074 | 70350 | 0 | 41 | 0 | 0 | 0 | 0 | 68 | 0 | 1460 | 132 | 0 |  |  | -0.4009872
| 0.00034 | 72700 | 0 | 42 | 0 | 0 | 0 | 0 | 90 | 0 | 1590 | 132 | 0 |  |  | -0.1613866
| 0.00047 | 74500 | 0 | 41 | 0 | 0 | 0 | 0 | 85 | 0 | 1500 | 132 | 0 |  |  | -0.2384778
| 0.00043 | 69750 | 0 | 40 | 0 | 0 | 0 | 0 | 85 | 0 | 1480 | 132 | 0 |  |  | -0.2047493
| 0.00057 | 68650 | 0 | 41 | 0 | 0 | 0 | 0 | 80 | 0 | 1500 | 132 | 0 |  |  | -0.2755143
| 0.00071 | 70050 | 0 | 42 | 0 | 0 | 0 | 0 | 68 | 0 | 1460 | 132 | 0 |  |  | -0.3830811
| 0.0007 | 71000 | 40 | 0 | 0 | 0 | 0 | 0 | 68 | 0 | 1460 | 132 | 0 |  |  | -0.382826
| 0.00068 | 70600 | 39 | 0 | 0 | 0 | 0 | 0 | 68 | 0 | 1420 | 132 | 0 |  |  | -0.371749
| 0.00078 | 68550 | 39 | 0 | 0 | 0 | 0 | 0 | 68 | 0 | 1380 | 132 | 0 |  |  | -0.4162278
| 0.00086 | 70700 | 0 | 0 | 0 | 0 | 0 | 0 | 90 | 0 | 1520 | 132 | 0 |  |  | -0.4004347
| 0.00052 | 73150 | 39 | 0 | 0 | 0 | 0 | 0 | 85 | 0 | 1420 | 132 | 0 |  |  | -0.2614998
| 0.00075 | 72500 | 0 | 0 | 0 | 0 | 0 | 0 | 68 | 0 | 1300 | 132 | 0 |  |  | -0.428217
| 0.00079 | 66350 | 39 | 0 | 0 | 0 | 0 | 0 | 68 | 0 | 1420 | 132 | 0 |  |  | -0.4058861
| 0.00042 | 71150 | 37 | 0 | 0 | 0 | 0 | 0 | 85 | 0 | 1450 | 132 | 0 |  |  | -0.2047276
| 0.00071 | 67850 | 0 | 40 | 25 | 0 | 0 | 0 | 75 | 0 | 1380 | 88 | 0 |  |  | -0.3946141
| 0.00066 | 70050 | 0 | 35 | 25 | 0 | 0 | 0 | 75 | 0 | 1200 | 88 | 0 |  |  | -0.3885061
| 0.00053 | 59450 | 0 | 40 | 50 | 0 | 0 | 0 | 93 | 0 | 1440 | 88 | 0 |  |  | -0.2243061
| 0.00051 | 70600 | 0 | 39 | 50 | 0 | 0 | 0 | 102 | 0 | 1360 | 88 | 0 |  |  | -0.2436989
| 0.00073 | 67150 | 0 | 40 | 25 | 0 | 0 | 0 | 75 | 0 | 1480 | 88 | 0 |  |  | -0.3960292
| 0.00052 | 75300 | 0 | 40 | 50 | 0 | 0 | 0 | 93 | 0 | 1440 | 88 | 0 |  |  | -0.2787479
| 0.00043 | 77400 | 0 | 40 | 50 | 0 | 0 | 0 | 90 | 0 | 1500 | 88 | 0 |  |  | -0.2401108
| 0.00061 | 74650 | 0 | 39 | 25 | 0 | 0 | 0 | 73 | 0 | 1330 | 88 | 0 |  |  | -0.3816833
| 0.00057 | 69200 | 0 | 40 | 50 | 0 | 0 | 0 | 85 | 0 | 1470 | 88 | 0 |  |  | -0.2959018
| 0.00063 | 73550 | 0 | 40 | 25 | 0 | 0 | 0 | 85 | 0 | 1480 | 88 | 0 |  |  | -0.3474087
| 0.00024 | 72250 | 0 | 40 | 50 | 0 | 0 | 0 | 110 | 0 | 1510 | 88 | 0 |  |  | -0.10976
| 0.0003 | 70950 | 0 | 40 | 75 | 0 | 0 | 0 | 110 | 0 | 1500 | 88 | 0 |  |  | -0.1347967
| 0.00045 | 72150 | 0 | 40 | 50 | 0 | 0 | 0 | 95 | 0 | 1440 | 88 | 0 |  |  | -0.2280165
| 0.00043 | 70800 | 0 | 40 | 50 | 0 | 0 | 0 | 95 | 0 | 1510 | 132 | 0 |  |  | -0.1941817
| 0.00045 | 72350 | 0 | 40 | 50 | 0 | 0 | 0 | 85 | 0 | 1520 | 132 | 0 |  |  | -0.220952
| 0.00033 | 70950 | 0 | 40 | 0 | 0 | 0 | 0 | 85 | 0 | 1441 | 88 | 0 |  |  | -0.1765444
| 0.00068 | 71200 | 0 | 0 | 50 | 0 | 0 | 0 | 68 | 0 | 1450 | 132 | 0 |  |  | -0.3732433
| 0.00079 | 63600 | 0 | 0 | 50 | 0 | 0 | 0 | 68 | 0 | 1519 | 132 | 0 |  |  | -0.3838643
| 0.00072 | 72950 | 0 | 0 | 50 | 0 | 0 | 0 | 68 | 0 | 1615 | 132 | 0 |  |  | -0.3963417
| 9e-05 | 76850 | 0 | 0 | 0 | 0 | 0 | 0 | 42 | 0 | 1540 | 132 | 0 |  |  | -0.0651885
| 0.00089 | 68600 | 0 | 40 | 0 | 0 | 0 | 0 | 61 | 0 | 1400 | 88 | 0 |  |  | -0.5607252
| 0.00077 | 67950 | 0 | 40 | 0 | 0 | 0 | 0 | 68 | 0 | 1500 | 88 | 0 |  |  | -0.4460334
| 0.00086 | 70000 | 0 | 40 | 0 | 0 | 0 | 0 | 68 | 0 | 1483 | 88 | 20 |  |  | -0.4953556
| 0.00083 | 75050 | 0 | 40 | 0 | 0 | 0 | 0 | 68 | 0 | 1427 | 88 | 20 |  |  | -0.5166125
| 0.00066 | 72150 | 0 | 0 | 50 | 0 | 0 | 0 | 85 | 0 | 1474 | 88 | 0 |  |  | -0.3573793
| 0.0008 | 70100 | 0 | 0 | 25 | 0 | 0 | 0 | 68 | 0 | 1520 | 132 | 0 |  |  | -0.4287019
| 0.00066 | 72850 | 0 | 0 | 50 | 0 | 0 | 0 | 68 | 0 | 1474 | 132 | 0 |  |  | -0.3694986
| 0.00062 | 71900 | 0 | 0 | 50 | 0 | 0 | 0 | 85 | 0 | 1476 | 88 | 0 |  |  | -0.3344713
| 0.00092 | 71300 | 0 | 0 | 25 | 0 | 0 | 0 | 51 | 0 | 1500 | 132 | 0 |  |  | -0.5746298
| 0.00072 | 70750 | 0 | 0 | 50 | 0 | 0 | 0 | 68 | 0 | 1448 | 88 | 0 |  |  | -0.437317
| 0.00026 | 70850 | 0 | 0 | 100 | 0 | 0 | 0 | 95 | 0 | 1500 | 132 | 0 |  |  | -0.1175753
| 0.0005 | 71500 | 0 | 0 | 75 | 0 | 0 | 0 | 85 | 0 | 1500 | 0 | 0 |  |  | -0.3329282
| 0.00057 | 72450 | 0 | 0 | 75 | 0 | 0 | 0 | 62 | 0 | 1300 | 132 | 0 |  |  | -0.3398875
| 0.0003 | 62800 | 0 | 0 | 100 | 0 | 0 | 0 | 95 | 0 | 1450 | 132 | 0 |  |  | -0.1209056
| 0.00054 | 71750 | 0 | 0 | 75 | 0 | 0 | 0 | 78 | 0 | 1500 | 132 | 0 |  |  | -0.276236
| 0.00061 | 71150 | 0 | 0 | 50 | 0 | 0 | 0 | 75 | 0 | 1500 | 132 | 0 |  |  | -0.316137
| 0.0004 | 70550 | 0 | 0 | 75 | 0 | 0 | 0 | 90 | 0 | 1500 | 132 | 0 |  |  | -0.1859264
| 0.00042 | 69700 | 0 | 0 | 100 | 0 | 0 | 0 | 95 | 0 | 1520 | 132 | 0 |  |  | -0.186442
| 0.00018 | 68900 | 0 | 39 | 50 | 0 | 0 | 0 | 95 | 0 | 1520 | 110 | 0 |  |  | -0.08248868
| 6e-05 | 71950 | 0 | 0 | 50 | 0 | 0 | 0 | 92 | 0 | 1510 | 132 | 0 |  |  | -0.02807312
| 0.00025 | 69600 | 0 | 40 | 50 | 0 | 0 | 0 | 105 | 0 | 1520 | 88 | 0 |  |  | -0.1134652
| 0.0002 | 73300 | 0 | 40 | 50 | 0 | 0 | 0 | 105 | 0 | 1490 | 88 | 0 |  |  | -0.09591667
| 0.00044 | 70000 | 0 | 39 | 25 | 0 | 0 | 0 | 90 | 0 | 1380 | 88 | 0 |  |  | -0.2256834
| 0.00041 | 67750 | 0 | 40 | 50 | 0 | 0 | 0 | 98 | 0 | 1450 | 88 | 0 |  |  | -0.1909881
| 0.00071 | 71850 | 0 | 40 | 25 | 0 | 0 | 0 | 75 | 0 | 1400 | 88 | 0 |  |  | -0.4167174
| 0.00046 | 71000 | 0 | 40 | 50 | 0 | 0 | 0 | 90 | 0 | 1380 | 88 | 0 |  |  | -0.239143
| 0.00053 | 63400 | 0 | 40 | 50 | 0 | 0 | 0 | 90 | 0 | 1450 | 88 | 0 |  |  | -0.2439152
| 0.0006 | 75850 | 0 | 32 | 25 | 0 | 0 | 0 | 92 | 0 | 1540 | 88 | 0 |  |  | -0.3225539
| 0.00037 | 77100 | 0 | 31 | 50 | 0 | 0 | 0 | 95 | 0 | 1460 | 88 | 0 |  |  | -0.1999046
| 0.00051 | 72100 | 0 | 32 | 25 | 0 | 0 | 0 | 92 | 0 | 1510 | 88 | 0 |  |  | -0.2615613
| 0.00062 | 67300 | 0 | 32 | 25 | 0 | 0 | 0 | 80 | 0 | 1500 | 88 | 0 |  |  | -0.3237266
| 0.00023 | 74100 | 0 | 30 | 50 | 0 | 0 | 0 | 102 | 0 | 1580 | 88 | 0 |  |  | -0.1125248
| 0.00065 | 71800 | 0 | 30 | 25 | 0 | 0 | 0 | 75 | 0 | 1580 | 88 | 0 |  |  | -0.3720311
| 0.00055 | 76700 | 0 | 30 | 25 | 0 | 0 | 0 | 85 | 0 | 1510 | 88 | 0 |  |  | -0.3151509
| 0.00046 | 76050 | 0 | 30 | 50 | 0 | 0 | 0 | 95 | 0 | 1520 | 88 | 0 |  |  | -0.2434108
| 0.00049 | 73100 | 0 | 40 | 50 | 0 | 0 | 0 | 95 | 0 | 1510 | 88 | 0 |  |  | -0.2494689
| 0.00065 | 70350 | 0 | 40 | 25 | 0 | 0 | 0 | 85 | 0 | 1430 | 88 | 0 |  |  | -0.3450416
| 0.00054 | 68900 | 0 | 40 | 50 | 0 | 0 | 0 | 95 | 0 | 1500 | 88 | 0 |  |  | -0.2594362
| 0.00082 | 72250 | 0 | 30 | 0 | 0 | 0 | 0 | 68 | 0 | 1320 | 88 | 20 |  |  | -0.4990026
| 0.00099 | 67600 | 0 | 30 | 0 | 0 | 0 | 0 | 34 | 0 | 2725 | 88 | 20 |  |  | -0.6085558
| 0.00065 | 65500 | 0 | 32 | 0 | 0 | 0 | 0 | 68 | 0 | 1505 | 88 | 0 |  |  | -0.3627597
| 0.00092 | 67950 | 0 | 32 | 0 | 0 | 0 | 0 | 51 | 0 | 1496 | 88 | 20 |  |  | -0.5930836
| 0.00082 | 75150 | 0 | 32 | 0 | 0 | 0 | 0 | 68 | 0 | 1438 | 88 | 20 |  |  | -0.5103817
| 0.00078 | 72500 | 0 | 40 | 0 | 0 | 0 | 0 | 68 | 0 | 1406 | 88 | 20 |  |  | -0.4703882
| 0.00068 | 72250 | 0 | 40 | 0 | 0 | 0 | 0 | 85 | 0 | 1450 | 88 | 0 |  |  | -0.3700273
| 0.00081 | 74250 | 0 | 40 | 0 | 0 | 0 | 0 | 68 | 0 | 1398 | 88 | 20 |  |  | -0.5008376
| 0.00099 | 70350 | 0 | 40 | 0 | 0 | 0 | 0 | 51 | 0 | 1415 | 88 | 20 |  |  | -0.6693378
| 0.00066 | 71200 | 0 | 40 | 0 | 0 | 0 | 0 | 68 | 0 | 1418 | 88 | 0 |  |  | -0.405418
| 0.00099 | 70950 | 0 | 40 | 0 | 0 | 0 | 0 | 51 | 0 | 1424 | 88 | 20 |  |  | -0.6740553
| 0.00072 | 70550 | 0 | 40 | 0 | 0 | 0 | 0 | 68 | 0 | 1499 | 88 | 0 |  |  | -0.4330915
| 0.0008 | 72200 | 0 | 40 | 0 | 0 | 0 | 0 | 68 | 0 | 1490 | 88 | 20 |  |  | -0.4748132
| 0.00088 | 72850 | 0 | 40 | 0 | 0 | 0 | 0 | 68 | 0 | 1482 | 88 | 20 |  |  | -0.5275864
| 0.0009 | 75900 | 0 | 38 | 0 | 0 | 0 | 0 | 51 | 0 | 1380 | 88 | 20 |  |  | -0.6603085
| 0.00021 | 63000 | 0 | 40 | 0 | 0 | 0 | 0 | 90 | 0 | 1500 | 0 | 0 |  |  | -0.1180997
| 0.0001 | 68950 | 0 | 40 | 0 | 0 | 0 | 0 | 94 | 0 | 1400 | 0 | 0 |  |  | -0.06039557
| 0.00061 | 62250 | 0 | 40 | 0 | 0 | 0 | 0 | 85 | 0 | 1500 | 0 | 0 |  |  | -0.3541418
| 0.00051 | 72700 | 0 | 40 | 0 | 0 | 0 | 0 | 102 | 0 | 1500 | 0 | 0 |  |  | -0.3001117
| 0.00069 | 76400 | 0 | 40 | 0 | 0 | 0 | 0 | 68 | 0 | 1500 | 0 | 0 |  |  | -0.5799085
| 0.0002 | 71100 | 40 | 0 | 0 | 0 | 0 | 0 | 94 | 0 | 1500 | 0 | 0 |  |  | -0.1227301
| 0.00057 | 68150 | 0 | 40 | 0 | 0 | 0 | 0 | 85 | 0 | 1500 | 0 | 0 |  |  | -0.3622836
| 0.00015 | 75300 | 0 | 40 | 0 | 0 | 0 | 0 | 95 | 0 | 1500 | 88 | 0 |  |  | -0.07886248
| 0.00035 | 67400 | 0 | 39 | 50 | 0 | 0 | 0 | 95 | 0 | 1450 | 88 | 0 |  |  | -0.1654766
| 0.00016 | 77650 | 0 | 0 | 100 | 0 | 0 | 0 | 95 | 0 | 1580 | 132 | 0 |  |  | -0.07861599
| 0.00023 | 71200 | 0 | 0 | 100 | 0 | 0 | 0 | 95 | 0 | 1610 | 132 | 0 |  |  | -0.1032899
| 0.00044 | 73300 | 0 | 0 | 75 | 0 | 0 | 0 | 90 | 0 | 1600 | 132 | 0 |  |  | -0.2101374
| 0.00035 | 73650 | 0 | 0 | 75 | 0 | 0 | 0 | 92 | 0 | 1700 | 132 | 0 |  |  | -0.1640829
| 0.00021 | 78350 | 0 | 0 | 100 | 0 | 0 | 0 | 95 | 0 | 1590 | 132 | 0 |  |  | -0.1040018
| 0.00015 | 71150 | 0 | 0 | 100 | 0 | 0 | 0 | 95 | 0 | 1590 | 132 | 0 |  |  | -0.06746037
| 0.00052 | 70600 | 0 | 0 | 0 | 0 | 0 | 0 | 85 | 0 | 1560 | 132 | 0 |  |  | -0.2485242
| 0.00052 | 71600 | 0 | 0 | 0 | 0 | 0 | 0 | 68 | 0 | 1450 | 132 | 0 |  |  | -0.2874392
| 0.00062 | 63050 | 0 | 0 | 0 | 0 | 0 | 0 | 85 | 0 | 1500 | 132 | 0 |  |  | -0.266469
| 0.00083 | 67950 | 0 | 0 | 50 | 0 | 0 | 0 | 68 | 0 | 1680 | 132 | 0 |  |  | -0.4220592
| 0.001 | 74650 | 0 | 30 | 0 | 0 | 0 | 0 | 85 | 0 | 1580 | 132 | 0 |  |  | -0.503871
| 0.00051 | 67700 | 0 | 32 | 0 | 0 | 0 | 0 | 90 | 0 | 1590 | 132 | 0 |  |  | -0.2254763
| 0.00013 | 71800 | 0 | 33 | 0 | 0 | 0 | 0 | 90 | 0 | 1630 | 132 | 0 |  |  | -0.06068435
| 0.00056 | 73700 | 0 | 0 | 0 | 0 | 0 | 0 | 85 | 0 | 1520 | 132 | 0 |  |  | -0.2806855
| 0.00085 | 70100 | 0 | 0 | 25 | 0 | 0 | 0 | 51 | 0 | 1460 | 132 | 0 |  |  | -0.5251006
| 0.00067 | 69000 | 0 | 0 | 25 | 0 | 0 | 0 | 68 | 0 | 1510 | 132 | 0 |  |  | -0.3538638
| 0.00071 | 70300 | 0 | 0 | 25 | 0 | 0 | 0 | 68 | 0 | 1450 | 132 | 0 |  |  | -0.3850614
| 0.00027 | 66900 | 40 | 0 | 0 | 0 | 0 | 0 | 85 | 0 | 1560 | 132 | 0 |  |  | -0.1221761
| 0.00018 | 70500 | 38 | 0 | 0 | 0 | 0 | 0 | 82 | 0 | 1500 | 132 | 0 |  |  | -0.08816308
| 0.00021 | 69250 | 38 | 0 | 0 | 0 | 0 | 0 | 85 | 0 | 1500 | 88 | 0 |  |  | -0.1088365
| 0.00045 | 70700 | 0 | 40 | 50 | 0 | 0 | 0 | 85 | 0 | 1430 | 132 | 0 |  |  | -0.2181785
| 0.00061 | 69900 | 0 | 39 | 25 | 0 | 0 | 0 | 68 | 0 | 1370 | 132 | 0 |  |  | -0.3321198
| 0.00055 | 67800 | 0 | 40 | 25 | 0 | 0 | 0 | 80 | 0 | 1470 | 132 | 0 |  |  | -0.2633335
| 0.00066 | 72350 | 0 | 40 | 25 | 0 | 0 | 0 | 75 | 0 | 1430 | 132 | 0 |  |  | -0.3507814
| 0.00038 | 70600 | 0 | 40 | 50 | 0 | 0 | 0 | 75 | 0 | 1490 | 132 | 0 |  |  | -0.1954809
| 0.00022 | 69000 | 0 | 0 | 75 | 0 | 0 | 0 | 92 | 0 | 1570 | 132 | 0 |  |  | -0.09800472
| 0.0006 | 68200 | 0 | 0 | 50 | 0 | 0 | 0 | 75 | 0 | 1500 | 132 | 0 |  |  | -0.2980617
| 0.00078 | 71050 | 0 | 0 | 25 | 0 | 0 | 0 | 60 | 0 | 1510 | 132 | 0 |  |  | -0.4506947
| 0.00065 | 71250 | 0 | 0 | 50 | 0 | 0 | 0 | 75 | 0 | 1550 | 132 | 0 |  |  | -0.335265
| 0.00072 | 73250 | 0 | 0 | 50 | 0 | 0 | 0 | 60 | 0 | 1550 | 132 | 0 |  |  | -0.4262266
| 0.00065 | 71100 | 0 | 0 | 25 | 0 | 0 | 0 | 68 | 0 | 1550 | 132 | 0 |  |  | -0.3519172
| 0.00067 | 67200 | 0 | 30 | 25 | 0 | 0 | 0 | 75 | 0 | 1520 | 132 | 0 |  |  | -0.3271463
| 0.00058 | 74100 | 0 | 40 | 25 | 0 | 0 | 0 | 75 | 0 | 1420 | 132 | 0 |  |  | -0.3161135
| 0.00037 | 71850 | 0 | 0 | 50 | 0 | 0 | 0 | 68 | 0 | 1350 | 132 | 0 |  |  | -0.2076638
| 0.00031 | 84950 | 0 | 40 | 50 | 0 | 0 | 0 | 90 | 0 | 1500 | 132 | 0 |  |  | -0.173469
| 0.00072 | 64500 | 0 | 40 | 0 | 0 | 0 | 0 | 68 | 0 | 1520 | 88 | 0 |  |  | -0.3947503
| 0.00088 | 72850 | 0 | 38 | 0 | 0 | 0 | 0 | 51 | 0 | 1439 | 88 | 20 |  |  | -0.6137401
| 0.00072 | 72200 | 0 | 40 | 0 | 0 | 0 | 0 | 68 | 0 | 1429 | 88 | 0 |  |  | -0.4477635
| 0.00059 | #VALUE! | 0 | 40 | 0 | 0 | 0 | 0 | 85 | 0 | 1449 | 88 | 0 |  |  | #VALUE!
| 0.00128 | 72250 | 0 | 28 | 0 | 0 | 0 | 0 | 34 | 0 | 1416 | 88 | 20 |  |  | -1.054352
| 0.00055 | 73550 | 0 | 30 | 0 | 0 | 0 | 0 | 85 | 0 | 1391 | 88 | 0 |  |  | -0.3070632
| 0.00074 | 72500 | 0 | 36 | 0 | 0 | 0 | 0 | 68 | 0 | 1338 | 88 | 0 |  |  | -0.4684051
| 0.00065 | 69450 | 0 | 30 | 0 | 0 | 0 | 0 | 85 | 0 | 1380 | 88 | 0 |  |  | -0.3431507
| 0.00066 | 71300 | 0 | 40 | 0 | 0 | 0 | 0 | 68 | 0 | 1438 | 88 | 0 |  |  | -0.4048
| 0.00079 | 71800 | 0 | 30 | 0 | 0 | 0 | 0 | 68 | 0 | 1411 | 88 | 20 |  |  | -0.4716071
| 0.00092 | 69200 | 0 | 30 | 0 | 0 | 0 | 0 | 51 | 0 | 1419 | 88 | 20 |  |  | -0.6116255
| 0.00046 | 71800 | 0 | 28 | 0 | 0 | 0 | 0 | 68 | 0 | 1255 | 88 | 0 |  |  | -0.2920201
| 0.00069 | 66600 | 0 | 28 | 0 | 0 | 0 | 0 | 68 | 0 | 1424 | 88 | 0 |  |  | -0.3962413
| 0.00075 | 72150 | 0 | 28 | 0 | 0 | 0 | 0 | 68 | 0 | 1440 | 88 | 0 |  |  | -0.4654967
| 0.00039 | 72400 | 0 | 28 | 0 | 0 | 0 | 0 | 90 | 0 | 1460 | 88 | 0 |  |  | -0.2050443
| 0.0012 | 73200 | 0 | 28 | 0 | 0 | 0 | 0 | 51 | 0 | 12 | 88 | 0 |  |  | -1.161125
| 0.0007 | 75550 | 0 | 31 | 0 | 0 | 0 | 0 | 85 | 0 | 1490 | 88 | 0 |  |  | -0.3963617
| 0.00068 | 79850 | 0 | 29 | 0 | 0 | 0 | 0 | 68 | 0 | 1430 | 88 | 0 |  |  | -0.467764
| 0.00083 | 73550 | 0 | 29 | 0 | 0 | 0 | 0 | 63 | 0 | 1440 | 88 | 0 |  |  | -0.5477484
| 0.0006 | 74300 | 0 | 28 | 0 | 0 | 0 | 0 | 85 | 0 | 1460 | 88 | 0 |  |  | -0.335423
| 0.00057 | 71700 | 0 | 30 | 0 | 0 | 0 | 0 | 85 | 0 | 1520 | 88 | 0 |  |  | -0.3051451
| 0.00065 | 75300 | 28 | 0 | 0 | 0 | 0 | 0 | 85 | 0 | 1440 | 88 | 0 |  |  | -0.3692101
| 0.00066 | 71500 | 38 | 0 | 0 | 0 | 0 | 0 | 85 | 0 | 1420 | 88 | 0 |  |  | -0.3568032
| 0.00049 | 69450 | 38 | 0 | 0 | 0 | 0 | 0 | 90 | 0 | 1460 | 88 | 0 |  |  | -0.2470673
| 0.00068 | 69300 | 28 | 0 | 0 | 0 | 0 | 0 | 68 | 0 | 1380 | 88 | 0 |  |  | -0.4089674
| 0.00056 | 72000 | 29 | 0 | 25 | 0 | 0 | 0 | 85 | 0 | 1500 | 88 | 0 |  |  | -0.3016081
| 0.0011 | 71950 | 29 | 0 | 0 | 0 | 0 | 0 | 51 | 0 | 1390 | 88 | 20 |  |  | -0.763994
| 0.00142 | 72750 | 0 | 0 | 0 | 0 | 0 | 0 | 34 | 0 | 1460 | 88 | 0 |  |  | -1.231875
| 0.00057 | 70700 | 0 | 39 | 50 | 0 | 0 | 0 | 85 | 0 | 1330 | 88 | 0 |  |  | -0.3078189
| 0.00086 | 65100 | 0 | 40 | 25 | 0 | 0 | 0 | 68 | 0 | 1400 | 88 | 0 |  |  | -0.4838998
| 0.00059 | 69050 | 0 | 39 | 25 | 0 | 0 | 0 | 92 | 0 | 1330 | 88 | 0 |  |  | -0.2961916
| 0.00053 | 65050 | 0 | 39 | 50 | 0 | 0 | 0 | 95 | 0 | 1370 | 88 | 0 |  |  | -0.2441715
| 0.00066 | 66050 | 0 | 40 | 25 | 0 | 0 | 0 | 90 | 0 | 1410 | 88 | 0 |  |  | -0.3182261
| 0.00067 | 72800 | 0 | 40 | 25 | 0 | 0 | 0 | 85 | 0 | 1410 | 88 | 0 |  |  | -0.368991
| 0.00021 | 73100 | 0 | 40 | 50 | 0 | 0 | 0 | 110 | 0 | 1490 | 88 | 0 |  |  | -0.09737949
| 0.00065 | 68500 | 0 | 43 | 25 | 0 | 0 | 0 | 90 | 0 | 1520 | 88 | 0 |  |  | -0.320631
| 0.00037 | 74100 | 0 | 40 | 50 | 0 | 0 | 0 | 110 | 0 | 1480 | 88 | 0 |  |  | -0.1741082
| 0.00062 | 71400 | 0 | 40 | 50 | 0 | 0 | 0 | 75 | 0 | 1400 | 88 | 0 |  |  | -0.361339
| 0.00046 | 70250 | 0 | 40 | 50 | 0 | 0 | 0 | 95 | 0 | 1510 | 88 | 0 |  |  | -0.2250646
| 0.00066 | 75500 | 0 | 40 | 25 | 0 | 0 | 0 | 75 | 0 | 1450 | 88 | 0 |  |  | -0.4042428
| 0.0005 | 71350 | 0 | 40 | 50 | 0 | 0 | 0 | 95 | 0 | 1490 | 88 | 0 |  |  | -0.2490558
| 0.0005 | 65400 | 0 | 40 | 50 | 0 | 0 | 0 | 95 | 0 | 1470 | 88 | 0 |  |  | -0.2288297
| 0.00024 | 70000 | 0 | 40 | 50 | 0 | 0 | 0 | 119 | 0 | 1570 | 88 | 0 |  |  | -0.1002141
| 0.00073 | 76500 | 0 | 40 | 0 | 0 | 0 | 0 | 68 | 0 | 1361 | 88 | 0 |  |  | -0.485858
| 0.00058 | 70400 | 0 | 40 | 0 | 0 | 0 | 0 | 85 | 0 | 1403 | 88 | 0 |  |  | -0.3093919
| 0.00081 | 70300 | 0 | 40 | 0 | 0 | 0 | 0 | 85 | 0 | 1366 | 88 | 0 |  |  | -0.4335343
| 0.00049 | 73050 | 0 | 30 | 0 | 0 | 0 | 0 | 85 | 0 | 1459 | 88 | 0 |  |  | -0.2693422
| 0.00079 | 72450 | 0 | 31 | 0 | 0 | 0 | 0 | 68 | 0 | 1551 | 88 | 0 |  |  | -0.4844591
| 0.00083 | 78250 | 0 | 30 | 0 | 0 | 0 | 0 | 68 | 0 | 1446 | 88 | 20 |  |  | -0.5373386
| 0.00083 | 67350 | 0 | 30 | 0 | 0 | 0 | 0 | 68 | 0 | 1497 | 88 | 20 |  |  | -0.4591951
| 0.00053 | 73450 | 0 | 28 | 0 | 0 | 0 | 0 | 68 | 0 | 1398 | 88 | 0 |  |  | -0.3369476
| 0.00064 | 69650 | 0 | 28 | 0 | 0 | 0 | 0 | 85 | 0 | 1423 | 88 | 0 |  |  | -0.3369878
| 0.00069 | 70650 | 0 | 40 | 0 | 0 | 0 | 0 | 68 | 0 | 1420 | 88 | 0 |  |  | -0.4204487
| 0.00071 | 75500 | 0 | 40 | 0 | 0 | 0 | 0 | 68 | 0 | 1441 | 88 | 0 |  |  | -0.4609161
| 0.00065 | 70100 | 0 | 40 | 0 | 0 | 0 | 0 | 68 | 0 | 1430 | 88 | 0 |  |  | -0.3924161
| 0.00079 | 67550 | 0 | 40 | 0 | 0 | 0 | 0 | 68 | 0 | 1430 | 88 | 0 |  |  | -0.4595871
| 0.00046 | 72000 | 0 | 40 | 0 | 0 | 0 | 0 | 85 | 0 | 1361 | 88 | 0 |  |  | -0.2523217
| 0.00072 | 70500 | 0 | 40 | 0 | 0 | 0 | 0 | 68 | 0 | 1399 | 88 | 0 |  |  | -0.4391497
| 9e-05 | 73600 | 0 | 0 | 100 | 0 | 0 | 0 | 95 | 0 | 1500 | 132 | 0 |  |  | -0.04227887
| 0.00015 | 76100 | 0 | 0 | 100 | 0 | 0 | 0 | 95 | 0 | 1500 | 132 | 0 |  |  | -0.07285829
| 0.00036 | 71000 | 0 | 40 | 0 | 0 | 0 | 0 | 93 | 0 | 1400 | 0 | 0 |  |  | -0.2257871
| 0.00053 | 73600 | 0 | 40 | 0 | 0 | 0 | 0 | 93 | 0 | 1530 | 0 | 0 |  |  | -0.3379833
| 0.00071 | 78350 | 0 | 40 | 0 | 0 | 0 | 0 | 75 | 0 | 1500 | 0 | 20 |  |  | -0.5446414
| 0.00079 | 72750 | 0 | 0 | 75 | 0 | 150 | 0 | 38 | 0 | 700 | 0 | 0 |  |  | -1.178911
| 0.00064 | 74600 | 0 | 0 | 75 | 0 | 0 | 0 | 48 | 0 | 803 | 0 | 0 |  |  | -0.7955808
| 0.00027 | 76050 | 0 | 0 | 100 | 0 | 140 | 0 | 70 | 0 | 770 | 0 | 0 |  |  | -0.2542911
| 0.0006 | 72850 | 0 | 0 | 75 | 0 | 0 | 0 | 60 | 0 | 845 | 0 | 0 |  |  | -0.6050204
| 0.00046 | 79350 | 0 | 0 | 100 | 0 | 0 | 0 | 60 | 0 | 772 | 0 | 0 |  |  | -0.51339
| 0.00042 | 72350 | 0 | 0 | 100 | 0 | 0 | 0 | 68 | 0 | 760 | 0 | 0 |  |  | -0.386731
| 0.00042 | 70400 | 0 | 0 | 100 | 0 | 140 | 0 | 68 | 0 | 780 | 0 | 0 |  |  | -0.374288
| 0.00046 | 67950 | 0 | 0 | 100 | 0 | 130 | 0 | 56 | 0 | 760 | 0 | 0 |  |  | -0.4656051
| 0.00103 | 69900 | 0 | 0 | 50 | 0 | 0 | 0 | 5 | 0 | 780 | 0 | 0 |  |  | -3.94569
| 0.00071 | 75100 | 0 | 40 | 0 | 0 | 0 | 0 | 68 | 0 | 1520 | 88 | 0 |  |  | -0.4532403
| 0.00071 | 71300 | 0 | 40 | 0 | 0 | 0 | 0 | 72 | 0 | 1490 | 88 | 0 |  |  | -0.4184618
| 0.00082 | 68900 | 0 | 40 | 0 | 0 | 0 | 0 | 56 | 0 | 1390 | 88 | 0 |  |  | -0.5436996
| 0.0009 | 69100 | 0 | 40 | 0 | 0 | 0 | 0 | 85 | 0 | 1550 | 88 | 0 |  |  | -0.4624686
| 0.00059 | 72850 | 0 | 39 | 0 | 0 | 0 | 0 | 68 | 0 | 1420 | 88 | 0 |  |  | -0.370719
| 0.00069 | 72550 | 0 | 0 | 75 | 0 | 130 | 0 | 34 | 0 | 760 | 0 | 0 |  |  | -1.090182
| 0.00035 | 72900 | 0 | 0 | 100 | 0 | 0 | 0 | 80 | 0 | 730 | 0 | 0 |  |  | -0.2848165
| 0.00106 | 71300 | 0 | 0 | 0 | 0 | 0 | 0 | 41 | 0 | 1500 | 132 | 0 |  |  | -0.7235114
| 0.00068 | 75450 | 0 | 0 | 0 | 0 | 0 | 0 | 68 | 0 | 1460 | 132 | 0 |  |  | -0.3955744
| 0.00057 | 72600 | 0 | 0 | 0 | 0 | 0 | 0 | 102 | 0 | 1600 | 88 | 0 |  |  | -0.2731125
| 0.00074 | 74000 | 0 | 0 | 50 | 0 | 200 | 0 | 102 | 0 | 1580 | 0 | 0 |  |  | -0.4377753
| 0.00101 | 71800 | 30 | 0 | 0 | 0 | 0 | 0 | 60 | 0 | 1470 | 88 | 0 |  |  | -0.6647965
| 0.00104 | 67700 | 30 | 0 | 0 | 0 | 0 | 0 | 51 | 0 | 1460 | 88 | 0 |  |  | -0.7021631
| 0.00067 | 70200 | 0 | 30 | 25 | 0 | 0 | 0 | 80 | 0 | 1470 | 88 | 0 |  |  | -0.3663755
| 0.00072 | 73650 | 0 | 30 | 25 | 0 | 0 | 0 | 75 | 0 | 1430 | 88 | 0 |  |  | -0.431485
| 0.00068 | 70800 | 0 | 30 | 25 | 0 | 0 | 0 | 80 | 0 | 1470 | 88 | 0 |  |  | -0.3750219
| 0.00051 | 64000 | 0 | 30 | 50 | 0 | 0 | 0 | 92 | 0 | 1440 | 88 | 0 |  |  | -0.234012
| 0.00064 | 68000 | 0 | 31 | 25 | 0 | 0 | 0 | 90 | 0 | 1540 | 88 | 0 |  |  | -0.312712
| 0.00059 | 76700 | 0 | 31 | 50 | 0 | 0 | 0 | 90 | 0 | 1570 | 88 | 0 |  |  | -0.3237604
| 0.00041 | 73050 | 0 | 30 | 50 | 0 | 0 | 0 | 110 | 0 | 1480 | 88 | 0 |  |  | -0.190234375
| 0.00079 | 72150 | 0 | 30 | 0 | 0 | 0 | 0 | 68 | 0 | 1370 | 88 | 20 |  |  | -0.4766684
| 0.00113 | 68400 | 0 | 30 | 25 | 0 | 0 | 0 | 90 | 0 | 1510 | 88 | 0 |  |  | -0.5574351
| 0.00057 | 73250 | 0 | 30 | 25 | 0 | 0 | 0 | 90 | 0 | 1500 | 88 | 0 |  |  | -0.3014915
| 0.00104 | 70950 | 0 | 0 | 0 | 0 | 0 | 0 | 60 | 0 | 1600 | 88 | 20 |  |  | -0.6376765
| 0.0005 | 81250 | 0 | 30 | 50 | 0 | 0 | 0 | 60 | 0 | 1480 | 88 | 0 |  |  | -0.371208
| 0.0009 | 78200 | 0 | 30 | 0 | 0 | 0 | 0 | 60 | 0 | 1470 | 88 | 20 |  |  | -0.6195595
| 0.00074 | 72450 | 0 | 32 | 25 | 0 | 0 | 0 | 75 | 0 | 1580 | 88 | 0 |  |  | -0.4273563
| 0.00048 | 79050 | 0 | 30 | 50 | 0 | 0 | 0 | 102 | 0 | 1510 | 132 | 0 |  |  | -0.232116
| 0.00104 | 71800 | 0 | 0 | 25 | 0 | 180 | 0 | 68 | 0 | 1500 | 0 | 0 |  |  | -0.8207383
| 0.00044 | 69850 | 0 | 0 | 75 | 0 | 150 | 0 | 119 | 0 | 1500 | 0 | 0 |  |  | -0.2193554
| 0.00089 | 73650 | 0 | 0 | 25 | 0 | 150 | 0 | 85 | 0 | 1500 | 0 | 0 |  |  | -0.610984
| 0.00076 | 70400 | 0 | 0 | 25 | 0 | 150 | 0 | 92 | 0 | 1500 | 0 | 0 |  |  | -0.4693189
| 0.00079 | 70100 | 0 | 0 | 50 | 0 | 150 | 0 | 92 | 0 | 1500 | 0 | 0 |  |  | -0.4853677
| 0.00088 | 71250 | 0 | 0 | 25 | 0 | 150 | 0 | 85 | 0 | 1500 | 0 | 0 |  |  | -0.5844328
| 0.00092 | 71450 | 0 | 0 | 25 | 0 | 150 | 0 | 85 | 0 | 1500 | 0 | 0 |  |  | -0.612713
| 0.00038 | 73700 | 0 | 30 | 0 | 0 | 0 | 0 | 85 | 0 | 1430 | 110 | 0 |  |  | -0.2014777
| 0.00061 | 74750 | 0 | 31 | 25 | 0 | 0 | 0 | 78 | 0 | 1400 | 88 | 0 |  |  | -0.3639949
| 0.00047 | 71750 | 0 | 31 | 50 | 0 | 0 | 0 | 80 | 0 | 1490 | 132 | 0 |  |  | -0.2374605
| 0.00062 | 71900 | 0 | 0 | 50 | 0 | 150 | 0 | 102 | 0 | 1500 | 0 | 0 |  |  | -0.3603806
| 0.0005 | 66750 | 0 | 0 | 50 | 0 | 150 | 0 | 112 | 0 | 1560 | 0 | 0 |  |  | -0.2484793
| 0.00068 | 67900 | 0 | 0 | 50 | 0 | 150 | 0 | 100 | 0 | 1570 | 0 | 0 |  |  | -0.3754829
| 0.00084 | 71150 | 0 | 0 | 25 | 0 | 150 | 0 | 90 | 0 | 1510 | 0 | 0 |  |  | -0.5324199
| 0.00093 | 67750 | 0 | 0 | 25 | 0 | 150 | 0 | 90 | 0 | 1570 | 0 | 0 |  |  | -0.5562422
| 0.00072 | 68450 | 0 | 0 | 50 | 0 | 150 | 0 | 85 | 0 | 1500 | 0 | 0 |  |  | -0.458981
| 0.00084 | 66450 | 0 | 0 | 50 | 0 | 0 | 0 | 85 | 0 | 1580 | 0 | 0 |  |  | -0.5137556
| 0.00073 | 71350 | 0 | 0 | 50 | 0 | 150 | 0 | 0 | 0 | 1520 | 0 | 0 |  |  | -1.994314
| 0.00076 | 65500 | 0 | 0 | 50 | 0 | 0 | 0 | 102 | 0 | 1560 | 0 | 0 |  |  | -0.3994319
| 0.00067 | 69800 | 0 | 0 | 50 | 0 | 0 | 0 | 108 | 0 | 1590 | 0 | 0 |  |  | -0.3572733
| 0.00062 | 71800 | 0 | 0 | 50 | 0 | 0 | 0 | 108 | 0 | 1600 | 0 | 0 |  |  | -0.3396431
| 0.00091 | 70400 | 0 | 0 | 50 | 0 | 180 | 0 | 85 | 0 | 1490 | 0 | 0 |  |  | -0.5974726
| 0.0007 | 65850 | 0 | 0 | 50 | 0 | 165 | 0 | 102 | 0 | 1580 | 0 | 0 |  |  | -0.3685654
| 0.00166 | 70000 | 0 | 0 | 50 | 0 | 0 | 0 | 119 | 0 | 1600 | 0 | 0 |  |  | -0.820465
| 0.00073 | 70950 | 0 | 0 | 75 | 0 | 0 | 0 | 120 | 0 | 1580 | 0 | 0 |  |  | -0.3638704
| 0.0007 | 70750 | 31 | 0 | 0 | 200 | 0 | 0 | 68 | 0 | 1220 | 88 | 0 |  |  | -0.4272487
| 0.00065 | 69800 | 30 | 0 | 0 | 300 | 0 | 0 | 68 | 0 | 1180 | 88 | 0 |  |  | -0.388
| 0.00069 | 71400 | 32 | 0 | 0 | 200 | 0 | 0 | 72 | 0 | 1270 | 88 | 0 |  |  | -0.4084763
| 0.00073 | 76250 | 32 | 0 | 0 | 200 | 0 | 0 | 72 | 0 | 1300 | 88 | 0 |  |  | -0.4595679
| 0.0007 | 74900 | 32 | 0 | 0 | 200 | 0 | 0 | 72 | 0 | 1280 | 132 | 0 |  |  | -0.3913294
| 0.00094 | 81500 | 0 | 325 | 0 | 200 | 0 | 0 | 75 | 0 | 1320 | 88 | 20 |  |  | -0.5903915
| 0.00082 | 64000 | 0 | 32 | 0 | 0 | 0 | 0 | 75 | 0 | 1430 | 88 | 20 |  |  | -0.4121799
| 0.00041 | 71750 | 0 | 32 | 50 | 200 | 0 | 0 | 102 | 0 | 1320 | 88 | 0 |  |  | -0.195535
| 0.00049 | 75450 | 0 | 32 | 50 | 200 | 0 | 0 | 95 | 0 | 1300 | 88 | 0 |  |  | -0.2578386
| 0.00068 | 65100 | 0 | 32 | 25 | 200 | 0 | 0 | 75 | 0 | 1320 | 88 | 0 |  |  | -0.3557586
| 0.00031 | 76700 | 0 | 33 | 50 | 200 | 0 | 0 | 110 | 0 | 1350 | 88 | 0 |  |  | -0.1498809
| 0.00065 | 63900 | 0 | 32 | 25 | 0 | 0 | 0 | 85 | 0 | 1540 | 88 | 0 |  |  | -0.309103
| 0.00028 | 65700 | 0 | 32 | 50 | 200 | 0 | 0 | 102 | 0 | 1310 | 88 | 0 |  |  | -0.1224146
| 0.00079 | 73950 | 0 | 32 | 25 | 200 | 0 | 0 | 75 | 0 | 1260 | 88 | 0 |  |  | -0.4733751
| 0.00066 | 72650 | 0 | 0 | 25 | 200 | 0 | 0 | 85 | 0 | 1320 | 88 | 0 |  |  | -0.358006
| 0.00043 | 74750 | 0 | 0 | 50 | 200 | 0 | 0 | 95 | 0 | 1350 | 88 | 0 |  |  | -0.2229996
| 0.00038 | 74950 | 0 | 0 | 50 | 200 | 0 | 0 | 95 | 0 | 1390 | 88 | 0 |  |  | -0.1966689
| 0.00035 | 73000 | 0 | 40 | 50 | 200 | 0 | 0 | 108 | 0 | 1250 | 88 | 0 |  |  | -0.1647951
| 0.0007 | 69700 | 0 | 40 | 25 | 200 | 0 | 0 | 73 | 0 | 1210 | 88 | 0 |  |  | -0.4043342
| 0.00054 | 69500 | 0 | 40 | 50 | 200 | 0 | 0 | 95 | 0 | 1280 | 88 | 0 |  |  | -0.2623173
| 0.00074 | 73200 | 0 | 40 | 25 | 0 | 0 | 0 | 75 | 0 | 1400 | 88 | 0 |  |  | -0.4424858
| 0.00066 | 69850 | 0 | 40 | 0 | 0 | 0 | 0 | 68 | 0 | 1468 | 88 | 0 |  |  | -0.3948356
| 0.00068 | 74400 | 0 | 40 | 0 | 0 | 0 | 0 | 68 | 0 | 1492 | 88 | 0 |  |  | -0.4317902
| 0.00076 | 75950 | 0 | 40 | 0 | 0 | 0 | 0 | 68 | 0 | 1467 | 88 | 0 |  |  | -0.4944365
| 0.00072 | 74050 | 0 | 40 | 0 | 0 | 0 | 0 | 68 | 0 | 1438 | 88 | 0 |  |  | -0.4586323
| 0.00078 | 73900 | 0 | 40 | 0 | 0 | 0 | 0 | 68 | 0 | 1409 | 88 | 20 |  |  | -0.4792683
| 0.00084 | 71700 | 0 | 40 | 0 | 0 | 0 | 0 | 68 | 0 | 1472 | 88 | 20 |  |  | -0.4963498
| 0.00072 | 74100 | 0 | 40 | 0 | 0 | 0 | 0 | 68 | 0 | 1441 | 88 | 0 |  |  | -0.4587407
| 0.00072 | 71600 | 0 | 32 | 0 | 0 | 0 | 0 | 68 | 0 | 1431 | 88 | 0 |  |  | -0.4440073
| 0.00089 | 71300 | 0 | 32 | 0 | 0 | 0 | 0 | 51 | 0 | 1519 | 88 | 20 |  |  | -0.599805
| 0.0006 | 74600 | 0 | 32 | 0 | 0 | 0 | 0 | 68 | 0 | 1427 | 88 | 0 |  |  | -0.385735
| 0.00067 | 72250 | 0 | 32 | 0 | 0 | 0 | 0 | 85 | 0 | 1403 | 88 | 0 |  |  | -0.3668619
| 0.00093 | 70900 | 0 | 32 | 0 | 0 | 0 | 0 | 51 | 0 | 1502 | 88 | 20 |  |  | -0.6249535
| 0.00099 | 70200 | 0 | 32 | 0 | 0 | 0 | 0 | 51 | 0 | 1400 | 88 | 20 |  |  | -0.6697115
| 0.00041 | 69250 | 0 | 32 | 0 | 0 | 0 | 0 | 85 | 0 | 1394 | 88 | 0 |  |  | -0.2154257
| 0.00087 | 70200 | 0 | 30 | 0 | 0 | 0 | 0 | 51 | 0 | 1386 | 88 | 20 |  |  | -0.5899225
| 0.0003 | 70100 | 0 | 32 | 0 | 0 | 0 | 0 | 94 | 0 | 1520 | 88 | 0 |  |  | -0.147497
| 0.00051 | 72100 | 0 | 32 | 0 | 0 | 0 | 0 | 85 | 0 | 1450 | 88 | 0 |  |  | -0.276996
| 0.00061 | 70900 | 0 | 34 | 0 | 0 | 0 | 0 | 85 | 0 | 1560 | 88 | 0 |  |  | -0.3212544
| 0.00054 | 75300 | 0 | 31 | 0 | 0 | 0 | 0 | 85 | 0 | 1450 | 88 | 0 |  |  | -0.3063141
| 0.00052 | 71900 | 0 | 31 | 0 | 0 | 0 | 0 | 92 | 0 | 1460 | 88 | 0 |  |  | -0.2677531
| 0.00065 | 71400 | 0 | 32 | 0 | 0 | 0 | 0 | 76 | 0 | 1440 | 88 | 0 |  |  | -0.3744578
| 0.00056 | 72850 | 0 | 31 | 0 | 0 | 0 | 0 | 85 | 0 | 1460 | 88 | 0 |  |  | -0.3069305
| 0.00044 | 72050 | 0 | 32 | 50 | 0 | 0 | 0 | 93 | 0 | 0 | 88 | 0 |  |  | -0.2733728
| 0.00052 | 72000 | 0 | 30 | 50 | 0 | 0 | 0 | 78 | 0 | 1450 | 88 | 0 |  |  | -0.2966484
| 0.00063 | 64750 | 0 | 33 | 25 | 0 | 0 | 0 | 85 | 0 | 1550 | 88 | 0 |  |  | -0.3031867
| 0.00041 | 75400 | 0 | 40 | 50 | 0 | 0 | 0 | 93 | 0 | 1460 | 88 | 0 |  |  | -0.2195425
| 0.00028 | 70650 | 0 | 0 | 50 | 0 | 0 | 0 | 90 | 0 | 1530 | 132 | 0 |  |  | -0.1299763
| 0.00048 | 71650 | 0 | 32 | 50 | 0 | 0 | 0 | 93 | 0 | 1480 | 88 | 0 |  |  | -0.2436968
| 0.00051 | 68750 | 0 | 32 | 50 | 0 | 0 | 0 | 90 | 0 | 1480 | 88 | 0 |  |  | -0.2536236
| 0.00047 | 72750 | 0 | 31 | 50 | 0 | 0 | 0 | 90 | 0 | 1490 | 88 | 0 |  |  | -0.2470323
| 0.00037 | 71500 | 0 | 31 | 0 | 0 | 0 | 0 | 85 | 0 | 1490 | 88 | 0 |  |  | -0.1982746
| 0.00077 | 69300 | 0 | 32 | 0 | 0 | 0 | 0 | 72 | 0 | 1460 | 88 | 0 |  |  | -0.4430534
| 0.00068 | 73150 | 0 | 32 | 0 | 0 | 0 | 0 | 72 | 0 | 1480 | 88 | 0 |  |  | -0.4118424
| 0.00042 | 73400 | 0 | 33 | 0 | 0 | 0 | 0 | 102 | 0 | 1540 | 88 | 0 |  |  | -0.2046981
| 0.0005 | 76850 | 0 | 40 | 0 | 0 | 0 | 0 | 85 | 0 | 1500 | 88 | 0 |  |  | -0.2875606
| 0.00086 | 75250 | 0 | 0 | 0 | 0 | 0 | 0 | 68 | 0 | 1440 | 88 | 0 |  |  | -0.5571195
| 0.00076 | 73450 | 0 | 40 | 0 | 0 | 0 | 0 | 0 | 0 | 1460 | 88 | 0 |  |  | -1.087216
| 0.00065 | 73000 | 0 | 37 | 0 | 0 | 0 | 0 | 56 | 0 | 1360 | 88 | 0 |  |  | -0.458921
| 0.0008 | 67300 | 0 | 40 | 0 | 0 | 0 | 0 | 88 | 0 | 1450 | 88 | 0 |  |  | -0.3968921
| 0.00052 | 72550 | 0 | 40 | 0 | 0 | 0 | 0 | 102 | 0 | 1580 | 88 | 0 |  |  | -0.2493391
| 0.00039 | 72400 | 0 | 39 | 0 | 0 | 0 | 0 | 85 | 0 | 1430 | 88 | 0 |  |  | -0.2132131
| 0.00069 | 69950 | 0 | 37 | 0 | 0 | 0 | 0 | 68 | 0 | 1331 | 88 | 0 |  |  | -0.4218212
| 0.00071 | 67500 | 0 | 40 | 0 | 0 | 0 | 0 | 68 | 0 | 1422 | 88 | 0 |  |  | -0.4132249
| 0.00069 | 71600 | 0 | 40 | 0 | 0 | 0 | 0 | 68 | 0 | 1422 | 88 | 0 |  |  | -0.4259773
| 0.0007 | 70300 | 0 | 40 | 0 | 0 | 0 | 0 | 68 | 0 | 1413 | 88 | 0 |  |  | -0.4248651
| 0.00065 | 71050 | 0 | 40 | 0 | 0 | 0 | 0 | 85 | 0 | 1409 | 88 | 0 |  |  | -0.3496635
| 0.00056 | 69700 | 0 | 38 | 0 | 0 | 0 | 0 | 68 | 0 | 1399 | 88 | 20 |  |  | -0.3250103
| 0.00078 | 71900 | 0 | 31 | 0 | 0 | 0 | 0 | 68 | 0 | 1310 | 88 | 20 |  |  | -0.4730265
| 0.00051 | 64550 | 0 | 31 | 0 | 0 | 0 | 0 | 85 | 0 | 2817 | 88 | 0 |  |  | -0.211049
| 0.00067 | 71800 | 0 | 32 | 0 | 0 | 0 | 0 | 68 | 0 | 1408 | 88 | 0 |  |  | -0.4157276
| 0.00065 | 72600 | 0 | 32 | 0 | 0 | 0 | 0 | 68 | 0 | 1396 | 88 | 0 |  |  | -0.4085318
| 0.00074 | 67650 | 0 | 0 | 0 | 0 | 0 | 0 | 68 | 0 | 1418 | 88 | 0 |  |  | -0.432358
| 0.0007 | 69950 | 0 | 32 | 0 | 0 | 0 | 0 | 68 | 0 | 1441 | 88 | 0 |  |  | -0.4211094
| 0.00094 | 70500 | 0 | 32 | 0 | 0 | 0 | 0 | 51 | 0 | 1428 | 88 | 20 |  |  | -0.6356893
| 0.00092 | 64300 | 0 | 32 | 0 | 0 | 0 | 0 | 51 | 0 | 1501 | 88 | 20 |  |  | -0.5607733
| 0.00081 | 71800 | 0 | 40 | 0 | 0 | 0 | 0 | 68 | 0 | 1425 | 88 | 20 |  |  | -0.4824675
| 0.00051 | 71500 | 0 | 0 | 0 | 0 | 0 | 0 | 102 | 0 | 1243 | 88 | 0 |  |  | -0.250703
| 0.00044 | 60400 | 0 | 40 | 0 | 0 | 0 | 0 | 85 | 0 | 1500 | 88 | 0 |  |  | -0.1988864
| 0.00051 | 73900 | 0 | 40 | 0 | 0 | 0 | 0 | 85 | 0 | 1470 | 88 | 0 |  |  | -0.2831333
| 0.00034 | 74350 | 0 | 31 | 0 | 0 | 0 | 0 | 96 | 0 | 1500 | 88 | 0 |  |  | -0.1753585
| 0.00022 | 71700 | 0 | 31 | 0 | 0 | 0 | 0 | 93 | 0 | 1500 | 88 | 0 |  |  | -0.1116537
| 0.00027 | 71800 | 0 | 31 | 1530 | 0 | 0 | 0 | 93 | 0 | 0 | 88 | 0 |  |  | -0.1595578
| 0.00024 | 71250 | 0 | 31 | 0 | 0 | 0 | 0 | 102 | 0 | 1520 | 88 | 0 |  |  | -0.1138057
| 0.00067 | 72700 | 0 | 31 | 0 | 0 | 0 | 0 | 68 | 0 | 1410 | 88 | 0 |  |  | -0.4208263
| 0.00058 | 71800 | 0 | 31 | 25 | 0 | 0 | 0 | 78 | 0 | 1430 | 88 | 0 |  |  | -0.3310871
| 0.00032 | 71200 | 0 | 32 | 50 | 0 | 0 | 0 | 102 | 0 | 1530 | 88 | 0 |  |  | -0.1512719
| 0.00055 | 73100 | 0 | 32 | 25 | 0 | 0 | 0 | 88 | 0 | 0 | 88 | 0 |  |  | -0.3619701
| 0.00046 | 72750 | 0 | 30 | 50 | 0 | 0 | 0 | 92 | 0 | 1460 | 88 | 0 |  |  | -0.2393434
| 0.00065 | 68550 | 0 | 0 | 50 | 0 | 0 | 0 | 70 | 0 | 1520 | 132 | 0 |  |  | -0.3354551
| 0.00028 | 71800 | 0 | 0 | 100 | 0 | 0 | 0 | 90 | 0 | 1560 | 132 | 0 |  |  | -0.1314898
| 0.00057 | 68950 | 0 | 0 | 75 | 0 | 0 | 0 | 70 | 0 | 1520 | 132 | 0 |  |  | -0.2956767
| 0.0009 | 71400 | 0 | 0 | 25 | 0 | 20 | 0 | 44 | 0 | 1360 | 132 | 0 |  |  | -0.6116185
| 0.00068 | 65400 | 0 | 0 | 50 | 0 | 0 | 0 | 68 | 0 | 1440 | 132 | 0 |  |  | -0.3432885
| 0.00068 | 70200 | 0 | 0 | 50 | 0 | 0 | 0 | 68 | 0 | 1440 | 132 | 0 |  |  | -0.368484
| 0.00074 | 66050 | 0 | 0 | 0 | 0 | 0 | 0 | 68 | 0 | 1570 | 132 | 0 |  |  | -0.3714905
| 0.00068 | 72700 | 0 | 0 | 50 | 0 | 0 | 0 | 68 | 0 | 1500 | 176 | 0 |  |  | -0.3438619
| 0.00085 | 71150 | 0 | 30 | 0 | 0 | 0 | 0 | 68 | 0 | 0 | 132 | 0 |  |  | -0.5761243
| 0.00085 | 71300 | 0 | 29 | 0 | 0 | 0 | 0 | 51 | 0 | 1400 | 132 | 0 |  |  | -0.5389511
| 0.00035 | 64350 | 0 | 40 | 0 | 0 | 0 | 0 | 85 | 0 | 1610 | 132 | 0 |  |  | -0.1514688
| 0.00056 | 73900 | 0 | 0 | 50 | 0 | 0 | 0 | 85 | 0 | 1600 | 132 | 0 |  |  | -0.278517
| 0.0009 | 71200 | 32 | 0 | 25 | 0 | 0 | 0 | 68 | 0 | 1420 | 132 | 0 |  |  | -0.4959265
| 0.00051 | 67950 | 40 | 0 | 50 | 0 | 0 | 0 | 68 | 0 | 1500 | 132 | 0 |  |  | -0.2651636
| 0.00039 | #VALUE! | 40 | 0 | 50 | 0 | 0 | 0 | 85 | 0 | 1580 | 132 | 0 |  |  | #VALUE!
| 0.00048 | 74300 | 40 | 0 | 0 | 0 | 0 | 0 | 85 | 0 | 1490 | 132 | 0 |  |  | -0.2431846
| 0.00034 | 69850 | 40 | 0 | 0 | 0 | 0 | 0 | 80 | 0 | 1500 | 132 | 0 |  |  | -0.1672182
| 0.00056 | 70750 | 0 | 40 | 50 | 0 | 0 | 0 | 92 | 0 | 1450 | 88 | 0 |  |  | -0.2836463
| 0.00048 | 71300 | 0 | 40 | 50 | 0 | 0 | 0 | 102 | 0 | 1460 | 88 | 0 |  |  | -0.2289981
| 0.00045 | 73250 | 0 | 40 | 50 | 0 | 0 | 0 | 102 | 0 | 1480 | 88 | 0 |  |  | -0.2200566
| 0.00045 | 72700 | 0 | 40 | 50 | 0 | 0 | 0 | 102 | 0 | 1490 | 88 | 0 |  |  | -0.2181567
| 0.00049 | 73400 | 0 | 43 | 50 | 0 | 0 | 0 | 92 | 0 | 1510 | 88 | 0 |  |  | -0.2556032
| 0.00043 | 75600 | 0 | 40 | 25 | 0 | 0 | 0 | 90 | 0 | 1440 | 88 | 0 |  |  | -0.2364261
| 0.00065 | 71900 | 0 | 43 | 25 | 0 | 0 | 0 | 85 | 0 | 1500 | 88 | 0 |  |  | -0.3494812
| 0.00065 | 77400 | 0 | 40 | 25 | 0 | 0 | 0 | 75 | 0 | 1380 | 88 | 0 |  |  | -0.4121153
| 0.00094 | 72900 | 0 | 43 | 0 | 0 | 0 | 0 | 72 | 0 | 1530 | 88 | 20 |  |  | -0.5430936
| 0.0006 | 78250 | 0 | 40 | 25 | 0 | 0 | 0 | 87 | 0 | 1430 | 88 | 0 |  |  | -0.3492069
| 0.00065 | 73500 | 0 | 41 | 25 | 0 | 0 | 0 | 80 | 0 | 1420 | 88 | 0 |  |  | -0.3745279
| 0.00038 | 72200 | 0 | 40 | 50 | 0 | 0 | 0 | 97 | 0 | 1480 | 88 | 0 |  |  | -0.1892255
| 0.00094 | 73500 | 0 | 40 | 25 | 0 | 0 | 0 | 60 | 0 | 1430 | 88 | 0 |  |  | -0.6366128
| 0.00082 | 73100 | 0 | 40 | 0 | 0 | 0 | 0 | 60 | 0 | 1370 | 88 | 20 |  |  | -0.5355414
| 0.00052 | 68100 | 0 | 41 | 25 | 0 | 0 | 0 | 85 | 0 | 1500 | 88 | 0 |  |  | -0.2648208
| 0.00076 | 75800 | 0 | 42 | 0 | 0 | 0 | 0 | 68 | 0 | 2996 | 88 | 0 |  |  | -0.4035807
| 0.00058 | 78100 | 0 | 40 | 0 | 0 | 0 | 0 | 85 | 0 | 1366 | 88 | 0 |  |  | -0.3448754
| 0.00069 | 69800 | 0 | 40 | 0 | 0 | 0 | 0 | 68 | 0 | 1426 | 88 | 0 |  |  | -0.4150251
| 0.00064 | 72100 | 0 | 32 | 0 | 0 | 0 | 0 | 85 | 0 | 1459 | 88 | 0 |  |  | -0.3472027
| 0.00069 | 74650 | 0 | 32 | 0 | 0 | 0 | 0 | 68 | 0 | 1447 | 88 | 0 |  |  | -0.4425958
| 0.00068 | 70650 | 0 | 32 | 0 | 0 | 0 | 0 | 68 | 0 | 1445 | 88 | 0 |  |  | -0.4129299
| 0.00051 | 71350 | 0 | 32 | 0 | 0 | 0 | 0 | 85 | 0 | 2913 | 88 | 0 |  |  | -0.2308619
| 0.00067 | 75800 | 0 | 30 | 0 | 0 | 0 | 0 | 68 | 0 | 1466 | 88 | 0 |  |  | -0.4352029
| 0.00069 | 72950 | 0 | 31 | 0 | 0 | 0 | 0 | 68 | 0 | 1364 | 88 | 0 |  |  | -0.4378367
| 0.00088 | 68550 | 0 | 32 | 0 | 0 | 0 | 0 | 51 | 0 | 1436 | 88 | 20 |  |  | -0.5778989
| 0.00064 | 72250 | 0 | 32 | 0 | 0 | 0 | 0 | 68 | 0 | 1425 | 88 | 0 |  |  | -0.3986063
| 0.00034 | 71500 | 0 | 32 | 0 | 0 | 0 | 0 | 85 | 0 | 1425 | 88 | 0 |  |  | -0.1837155
| 0.00061 | 71400 | 0 | 0 | 0 | 0 | 0 | 0 | 102 | 0 | 1512 | 88 | 0 |  |  | -0.2903135
| 0.00066 | 71550 | 0 | 40 | 0 | 0 | 0 | 0 | 85 | 0 | 1378 | 88 | 0 |  |  | -0.3589738
#DIV/0!
#DIV/0!

## Sheet2
收得率 | 收得率 | 收得率 |  | 0 |  | 收得率
0.9134051 | #VALUE! | 0.9134051 | 0.3101995 | 0.1053462 |  | 0.9134051
0.8665181 | 2.944573 | 0.8665181 | 0.2942763 | 0.09993852 | 2.265056 | 0.8665181 | #VALUE!
1.012028 | 2.606064 | 1.012028 | 0.3436926 | 0.1167207 | 2.004665 | 1.012028
0.8672229 | 2.444377 | 0.8672229 | 0.2945157 | 0.1000198 | 1.88029 | 0.8672229
0.9795853 | 2.287781 | 0.9795853 | 0.3326748 | 0.112979 | 1.759832 | 0.9795853
0.9705122 | 1.961057 | 0.9705122 | 0.3295935 | 0.1119325 | 1.508506 | 0.9705122
1.029551 | 1.932395 | 1.029551 | 0.3496435 | 0.1187416 | 1.486458 | 1.029551
0.9158804 | 1.861943 | 0.9158804 | 0.3110401 | 0.1056317 | 1.432264 | 0.9158804
0.6927796 | 1.823306 | 0.6927796 | 0.2352733 | 0.07990066 | 1.402543 | 0.6927796
0.9984927 | 1.553158 | 0.9984927 | 0.3390959 | 0.1151596 | 1.194737 | 0.9984927
0.9736024 | 1.501595 | 0.9736024 | 0.330643 | 0.1122889 | 1.155073 | 0.9736024
0.9148886 | 1.329947 | 0.9148886 | 0.3107033 | 0.1055173 | 1.023036 | 0.9148886
1.282473 | 1.325936 | 1.282473 | 0.4355379 | 0.1479121 | 1.019951 | 1.282473
0.7584739 | 1.309465 | 0.7584739 | 0.2575837 | 0.08747742 | 1.007281 | 0.7584739
0.8276655 | 1.294201 | 0.8276655 | 0.2810817 | 0.09545752 | 0.9955394 | 0.8276655
0.8469693 | 1.292912 | 0.8469693 | 0.2876374 | 0.0976839 | 0.9945473 | 0.8469693
0.9246935 | 1.282473 | 0.9246935 | 0.3140331 | 0.1066481 | 0.9865178 | 0.9246935
0.7158685 | 1.264828 | 0.7158685 | 0.2431145 | 0.08256359 | 0.9729446 | 0.7158685
0.8187238 | 1.264346 | 0.8187238 | 0.278045 | 0.09442624 | 0.9725735 | 0.8187238
0.8158977 | 1.263655 | 0.8158977 | 0.2770852 | 0.0941003 | 0.9720427 | 0.8158977
0.7537696 | 1.254601 | 0.7537696 | 0.255986 | 0.08693485 | 0.9650777 | 0.7537696
0.8057834 | 1.209384 | 0.8057834 | 0.2736503 | 0.09293379 | 0.9302951 | 0.8057834
0.7831224 | 1.188119 | 0.7831224 | 0.2659545 | 0.09032021 | 0.9139375 | 0.7831224
0.9333092 | 1.187673 | 0.9333092 | 0.3169591 | 0.1076418 | 0.9135946 | 0.9333092
0.8656864 | 1.185793 | 0.8656864 | 0.2939938 | 0.0998426 | 0.9121483 | 0.8656864
0.7846014 | 1.181332 | 0.7846014 | 0.2664567 | 0.09049079 | 0.9087171 | 0.7846014
0.6326564 | 1.152241 | 0.6326564 | 0.214855 | 0.07296645 | 0.8863393 | 0.6326564
0.8521073 | 1.150495 | 0.8521073 | 0.2893823 | 0.09827648 | 0.8849965 | 0.8521073
0.9200924 | 1.148461 | 0.9200924 | 0.3124706 | 0.1061174 | 0.8834317 | 0.9200924
0.8827774 | 1.141451 | 0.8827774 | 0.2997981 | 0.1018138 | 0.8780389 | 0.8827774
0.8747053 | 1.139062 | 0.8747053 | 0.2970567 | 0.1008828 | 0.8762018 | 0.8747053
0.9897969 | 1.131616 | 0.9897969 | 0.3361427 | 0.1141567 | 0.8704738 | 0.9897969
0.912805 | 1.121431 | 0.912805 | 0.3099957 | 0.105277 | 0.862639 | 0.912805
1.120454 | 1.120454 | 1.120454 | 0.3805147 | 0.1292258 | 0.8618873 | 1.120454
0.9830518 | 1.108286 | 0.9830518 | 0.333852 | 0.1133788 | 0.8525273 | 0.9830518
1.00317 | 1.098437 | 1.00317 | 0.3406843 | 0.1156991 | 0.8449514 | 1.00317
0.9199087 | 1.09817 | 0.9199087 | 0.3124082 | 0.1060963 | 0.844746 | 0.9199087
0.9404958 | 1.09277 | 0.9404958 | 0.3193997 | 0.1084706 | 0.840592 | 0.9404958
0.8873151 | 1.092134 | 0.8873151 | 0.3013391 | 0.1023371 | 0.8401029 | 0.8873151
1.092134 | 1.091482 | 1.092134 | 0.3708971 | 0.1259596 | 0.8396016 | 1.092134
0.9375255 | 1.088695 | 0.9375255 | 0.318391 | 0.1081281 | 0.8374575 | 0.9375255
0.9289999 | 1.082452 | 0.9289999 | 0.3154956 | 0.1071448 | 0.8326553 | 0.9289999
0.771756 | 1.082249 | 0.771756 | 0.2620944 | 0.08900929 | 0.832499 | 0.771756
0.9141026 | 1.081466 | 0.9141026 | 0.3104364 | 0.1054266 | 0.831897 | 0.9141026
0.8442384 | 1.081141 | 0.8442384 | 0.2867099 | 0.09736893 | 0.8316472 | 0.8442384
0.8631633 | 1.076178 | 0.8631633 | 0.293137 | 0.0995516 | 0.8278296 | 0.8631633
0.9814856 | 1.074581 | 0.9814856 | 0.3333202 | 0.1131981 | 0.826601 | 0.9814856
0.9017207 | 1.073164 | 0.9017207 | 0.3062314 | 0.1039986 | 0.825511 | 0.9017207
0.8449665 | 1.071537 | 0.8449665 | 0.2869572 | 0.09745291 | 0.8242589 | 0.8449665
1.038564 | 1.069568 | 1.038564 | 0.3527045 | 0.1197812 | 0.8227447 | 1.038564
0.9306179 | 1.063316 | 0.9306179 | 0.3160451 | 0.1073314 | 0.8179356 | 0.9306179
0.9263921 | 1.062917 | 0.9263921 | 0.31461 | 0.106844 | 0.8176286 | 0.9263921
1.014498 | 1.062449 | 1.014498 | 0.3445315 | 0.1170056 | 0.8172681 | 1.014498
0.8099329 | 1.062422 | 0.8099329 | 0.2750595 | 0.09341236 | 0.8172478 | 0.8099329
0.9954619 | 1.06212 | 0.9954619 | 0.3380666 | 0.1148101 | 0.8170151 | 0.9954619
1.013389 | 1.062041 | 1.013389 | 0.3441548 | 0.1168777 | 0.8169549 | 1.013389
0.953717 | 1.061393 | 0.953717 | 0.3238897 | 0.1099955 | 0.8164565 | 0.953717
0.9438771 | 1.060144 | 0.9438771 | 0.320548 | 0.1088606 | 0.8154955 | 0.9438771
0.9065171 | 1.059045 | 0.9065171 | 0.3078603 | 0.1045518 | 0.81465 | 0.9065171
1.001829 | 1.058872 | 1.001829 | 0.3402291 | 0.1155444 | 0.8145165 | 1.001829
0.7988149 | 1.058726 | 0.7988149 | 0.2712838 | 0.09213008 | 0.8144046 | 0.7988149
0.8045973 | 1.057999 | 0.8045973 | 0.2732475 | 0.09279699 | 0.8138456 | 0.8045973
0.9048043 | 1.057708 | 0.9048043 | 0.3072786 | 0.1043542 | 0.8136215 | 0.9048043
0.8346999 | 1.056279 | 0.8346999 | 0.2834706 | 0.09626882 | 0.8125223 | 0.8346999
0.8713693 | 1.056122 | 0.8713693 | 0.2959238 | 0.100498 | 0.8124019 | 0.8713693
0.9041057 | 1.056013 | 0.9041057 | 0.3070414 | 0.1042736 | 0.812318 | 0.9041057
0.8135019 | 1.055881 | 0.8135019 | 0.2762716 | 0.09382398 | 0.812216 | 0.8135019
0.8005411 | 1.055488 | 0.8005411 | 0.27187 | 0.09232917 | 0.8119141 | 0.8005411
0.9447179 | 1.05379 | 0.9447179 | 0.3208336 | 0.1089576 | 0.8106074 | 0.9447179
0.9248827 | 1.05364 | 0.9248827 | 0.3140974 | 0.1066699 | 0.8104921 | 0.9248827
0.8722827 | 1.053216 | 0.8722827 | 0.296234 | 0.1006034 | 0.8101665 | 0.8722827
0.7271297 | 1.051122 | 0.7271297 | 0.2469389 | 0.08386238 | 0.8085552 | 0.7271297
0.9231091 | 1.050662 | 0.9231091 | 0.313495 | 0.1064654 | 0.8082012 | 0.9231091
0.9370311 | 1.048702 | 0.9370311 | 0.3182231 | 0.108071 | 0.8066939 | 0.9370311
0.8936202 | 1.048291 | 0.8936202 | 0.3034804 | 0.1030643 | 0.8063778 | 0.8936202
0.9895842 | 1.047419 | 0.9895842 | 0.3360705 | 0.1141322 | 0.8057072 | 0.9895842
1.152241 | 1.046755 | 1.152241 | 0.3913101 | 0.1328919 | 0.8051963 | 1.152241
0.9158427 | 1.046714 | 0.9158427 | 0.3110273 | 0.1056273 | 0.8051645 | 0.9158427
1.056013 | 1.045036 | 1.056013 | 0.3586304 | 0.1217937 | 0.8038738 | 1.056013
1.062041 | 1.044612 | 1.062041 | 0.3606775 | 0.1224889 | 0.8035473 | 1.062041
1.09817 | 1.043437 | 1.09817 | 0.372947 | 0.1266557 | 0.802644 | 1.09817
1.181332 | 1.042119 | 1.181332 | 0.4011896 | 0.1362471 | 0.8016303 | 1.181332
0.9966261 | 1.041723 | 0.9966261 | 0.338462 | 0.1149443 | 0.8013253 | 0.9966261
1.030227 | 1.040708 | 1.030227 | 0.349873 | 0.1188196 | 0.8005448 | 1.030227
0.7977514 | 1.039754 | 0.7977514 | 0.2709226 | 0.09200742 | 0.7998104 | 0.7977514
0.8192329 | 1.038709 | 0.8192329 | 0.2782179 | 0.09448496 | 0.7990066 | 0.8192329
0.8110702 | 1.03865 | 0.8110702 | 0.2754458 | 0.09354353 | 0.7989616 | 0.8110702
0.9216913 | 1.038564 | 0.9216913 | 0.3130136 | 0.1063018 | 0.7988956 | 0.9216913
0.8956551 | 1.035306 | 0.8956551 | 0.3041715 | 0.103299 | 0.7963889 | 0.8956551
0.9111078 | 1.035002 | 0.9111078 | 0.3094193 | 0.1050812 | 0.7961552 | 0.9111078
1.039754 | 1.03402 | 1.039754 | 0.3531084 | 0.1199184 | 0.7954 | 1.039754
0.8164664 | 1.033074 | 0.8164664 | 0.2772783 | 0.09416589 | 0.7946726 | 0.8164664
0.9228886 | 1.033034 | 0.9228886 | 0.3134202 | 0.1064399 | 0.7946416 | 0.9228886
0.7206395 | 1.032909 | 0.7206395 | 0.2447348 | 0.08311385 | 0.7945451 | 0.7206395
0.6999394 | 1.03149 | 0.6999394 | 0.2377049 | 0.08072643 | 0.7934536 | 0.6999394
0.832138 | 1.031379 | 0.832138 | 0.2826005 | 0.09597334 | 0.7933684 | 0.832138
0.9205713 | 1.030945 | 0.9205713 | 0.3126332 | 0.1061727 | 0.7930345 | 0.9205713
0.8284587 | 1.030517 | 0.8284587 | 0.281351 | 0.09554901 | 0.7927056 | 0.8284587
0.8788769 | 1.030227 | 0.8788769 | 0.2984734 | 0.1013639 | 0.792482 | 0.8788769
0.9059491 | 1.029551 | 0.9059491 | 0.3076674 | 0.1044862 | 0.7919621 | 0.9059491
0.8735682 | 1.029368 | 0.8735682 | 0.2966706 | 0.1007516 | 0.7918214 | 0.8735682
0.8444146 | 1.028407 | 0.8444146 | 0.2867698 | 0.09738925 | 0.7910825 | 0.8444146
0.9092357 | 1.028188 | 0.9092357 | 0.3087835 | 0.1048653 | 0.7909141 | 0.9092357
1.254601 | 1.026532 | 1.254601 | 0.4260723 | 0.1446975 | 0.7896402 | 1.254601
0.7055339 | 1.026502 | 0.7055339 | 0.2396048 | 0.08137167 | 0.7896167 | 0.7055339
0.7971603 | 1.024586 | 0.7971603 | 0.2707218 | 0.09193925 | 0.7881428 | 0.7971603
1.961057 | 1.024293 | 1.961057 | 0.6659903 | 0.2261755 | 0.7879175 | 1.961057
0.9446713 | 1.022369 | 0.9446713 | 0.3208177 | 0.1089522 | 0.7864376 | 0.9446713
0.8434681 | 1.021441 | 0.8434681 | 0.2864483 | 0.09728008 | 0.7857235 | 0.8434681
0.9673732 | 1.02082 | 0.9673732 | 0.3285275 | 0.1115705 | 0.785246 | 0.9673732
0.9178271 | 1.018634 | 0.9178271 | 0.3117012 | 0.1058562 | 0.7835649 | 0.9178271
0.8878913 | 1.018228 | 0.8878913 | 0.3015348 | 0.1024036 | 0.7832523 | 0.8878913
1.007036 | 1.017414 | 1.007036 | 0.3419974 | 0.116145 | 0.7826258 | 1.007036
1.004704 | 1.016884 | 1.004704 | 0.3412052 | 0.1158759 | 0.7822186 | 1.004704
0.9954652 | 1.016317 | 0.9954652 | 0.3380677 | 0.1148104 | 0.7817825 | 0.9954652
1.056279 | 1.016306 | 1.056279 | 0.3587206 | 0.1218243 | 0.781774 | 1.056279
0.8912998 | 1.015884 | 0.8912998 | 0.3026924 | 0.1027967 | 0.7814489 | 0.8912998
0.9825022 | 1.015651 | 0.9825022 | 0.3336654 | 0.1133154 | 0.7812704 | 0.9825022
0.9215691 | 1.015635 | 0.9215691 | 0.312972 | 0.1062877 | 0.7812574 | 0.9215691
0.8420535 | 1.015083 | 0.8420535 | 0.2859679 | 0.09711694 | 0.7808331 | 0.8420535
0.9297849 | 1.014555 | 0.9297849 | 0.3157622 | 0.1072353 | 0.7804269 | 0.9297849
1.012672 | 1.014515 | 1.012672 | 0.3439112 | 0.1167949 | 0.7803961 | 1.012672
1.294201 | 1.014498 | 1.294201 | 0.4395208 | 0.1492647 | 0.7803831 | 1.294201
1.061393 | 1.014007 | 1.061393 | 0.3604575 | 0.1224142 | 0.7800057 | 1.061393
0.9430078 | 1.0139 | 0.9430078 | 0.3202528 | 0.1087603 | 0.7799229 | 0.9430078
0.9320105 | 1.01357 | 0.9320105 | 0.316518 | 0.107492 | 0.7796693 | 0.9320105
0.7106271 | 1.013389 | 0.7106271 | 0.2413345 | 0.08195907 | 0.7795301 | 0.7106271
0.9579455 | 1.012883 | 0.9579455 | 0.3253258 | 0.1104832 | 0.7791404 | 0.9579455
1.058872 | 1.012672 | 1.058872 | 0.359601 | 0.1221233 | 0.7789782 | 1.058872
0.9609176 | 1.012596 | 0.9609176 | 0.3263351 | 0.1108259 | 0.7789198 | 0.9609176
0.988065 | 1.01228 | 0.988065 | 0.3355546 | 0.1139569 | 0.7786769 | 0.988065
0.8481855 | 1.012028 | 0.8481855 | 0.2880504 | 0.09782417 | 0.778483 | 0.8481855
0.9424458 | 1.011842 | 0.9424458 | 0.320062 | 0.1086955 | 0.7783397 | 0.9424458
0.9086992 | 1.01079 | 0.9086992 | 0.3086013 | 0.1048034 | 0.7775307 | 0.9086992
0.9325325 | 1.009295 | 0.9325325 | 0.3166953 | 0.1075522 | 0.7763805 | 0.9325325
0.7794229 | 1.007909 | 0.7794229 | 0.2646981 | 0.08989353 | 0.7753149 | 0.7794229
0.9471198 | 1.007515 | 0.9471198 | 0.3216493 | 0.1092346 | 0.7750113 | 0.9471198
0.9137738 | 1.00751 | 0.9137738 | 0.3103247 | 0.1053887 | 0.7750074 | 0.9137738
0.8073546 | 1.007036 | 0.8073546 | 0.2741839 | 0.09311499 | 0.7746434 | 0.8073546
0.9315156 | 1.006988 | 0.9315156 | 0.3163499 | 0.1074349 | 0.774606 | 0.9315156
1.823306 | 1.006858 | 1.823306 | 0.6192089 | 0.2102882 | 0.7745058 | 1.823306
0.8454866 | 1.006823 | 0.8454866 | 0.2871338 | 0.09751289 | 0.7744796 | 0.8454866
0.942301 | 1.006628 | 0.942301 | 0.3200128 | 0.1086788 | 0.774329 | 0.942301
0.8265285 | 1.006529 | 0.8265285 | 0.2806955 | 0.09532639 | 0.7742527 | 0.8265285
0.9421541 | 1.006446 | 0.9421541 | 0.3199629 | 0.1086619 | 0.7741893 | 0.9421541
0.9742629 | 1.006188 | 0.9742629 | 0.3308673 | 0.1123651 | 0.7739904 | 0.9742629
0.8852942 | 1.004704 | 0.8852942 | 0.3006528 | 0.102104 | 0.772849 | 0.8852942
0.8600407 | 1.004438 | 0.8600407 | 0.2920765 | 0.09919146 | 0.7726446 | 0.8600407
0.931481 | 1.003991 | 0.931481 | 0.3163382 | 0.1074309 | 0.7723008 | 0.931481
0.9135519 | 1.003564 | 0.9135519 | 0.3102494 | 0.1053631 | 0.771972 | 0.9135519
0.8975761 | 1.003538 | 0.8975761 | 0.3048238 | 0.1035205 | 0.7719521 | 0.8975761
0.9497994 | 1.003364 | 0.9497994 | 0.3225593 | 0.1095436 | 0.7718182 | 0.9497994
0.8600147 | 1.00317 | 0.8600147 | 0.2920677 | 0.09918846 | 0.7716692 | 0.8600147
0.9670973 | 1.002529 | 0.9670973 | 0.3284338 | 0.1115387 | 0.7711765 | 0.9670973
0.9271483 | 1.001829 | 0.9271483 | 0.3148668 | 0.1069312 | 0.770638 | 0.9271483
0.9836582 | 1.001293 | 0.9836582 | 0.334058 | 0.1134487 | 0.7702254 | 0.9836582
0.7851209 | 1.000897 | 0.7851209 | 0.2666332 | 0.09055071 | 0.769921 | 0.7851209
0.9157638 | 1.000278 | 0.9157638 | 0.3110005 | 0.1056182 | 0.7694448 | 0.9157638
0.8221167 | 0.9995811 | 0.8221167 | 0.2791972 | 0.09481756 | 0.7689086 | 0.8221167
0.8986791 | 0.9986095 | 0.8986791 | 0.3051984 | 0.1036478 | 0.7681612 | 0.8986791
1.329947 | 0.9984927 | 1.329947 | 0.4516605 | 0.1533874 | 0.7680713 | 1.329947
0.8787362 | 0.9983603 | 0.8787362 | 0.2984257 | 0.1013477 | 0.7679695 | 0.8787362
0.9500354 | 0.9981491 | 0.9500354 | 0.3226394 | 0.1095709 | 0.767807 | 0.9500354
0.9995811 | 0.9972843 | 0.9995811 | 0.3394655 | 0.1152851 | 0.7671418 | 0.9995811
0.7999425 | 0.9971014 | 0.7999425 | 0.2716667 | 0.09226013 | 0.7670011 | 0.7999425
0.9426086 | 0.9966261 | 0.9426086 | 0.3201172 | 0.1087143 | 0.7666355 | 0.9426086
0.8305899 | 0.9959508 | 0.8305899 | 0.2820748 | 0.0957948 | 0.766116 | 0.8305899
0.8234093 | 0.9956406 | 0.8234093 | 0.2796362 | 0.09496664 | 0.7658774 | 0.8234093
0.8706026 | 0.9954652 | 0.8706026 | 0.2956634 | 0.1004096 | 0.7657424 | 0.8706026
0.8674674 | 0.9954619 | 0.8674674 | 0.2945987 | 0.100048 | 0.7657399 | 0.8674674
0.9493729 | 0.995444 | 0.9493729 | 0.3224145 | 0.1094945 | 0.7657261 | 0.9493729
0.8629909 | 0.9954112 | 0.8629909 | 0.2930785 | 0.09953173 | 0.7657009 | 0.8629909
0.8664933 | 0.9951801 | 0.8664933 | 0.2942679 | 0.09993566 | 0.7655232 | 0.8664933
0.9294416 | 0.9949394 | 0.9294416 | 0.3156456 | 0.1071957 | 0.765338 | 0.9294416
0.8805236 | 0.9948793 | 0.8805236 | 0.2990327 | 0.1015538 | 0.7652917 | 0.8805236
0.895842 | 0.9934207 | 0.895842 | 0.3042349 | 0.1033206 | 0.7641697 | 0.895842
1.000278 | 0.9928587 | 1.000278 | 0.3397023 | 0.1153655 | 0.7637375 | 1.000278
1.035002 | 0.9923494 | 1.035002 | 0.3514947 | 0.1193703 | 0.7633457 | 1.035002
0.9656451 | 0.9923003 | 0.9656451 | 0.3279406 | 0.1113712 | 0.7633079 | 0.9656451
0.6604427 | 0.9911302 | 0.6604427 | 0.2242915 | 0.07617114 | 0.7624078 | 0.6604427
0.7564256 | 0.9905271 | 0.7564256 | 0.256888 | 0.08724118 | 0.7619439 | 0.7564256
1.051122 | 0.9905039 | 1.051122 | 0.3569692 | 0.1212295 | 0.7619261 | 1.051122
1.188119 | 0.9900816 | 1.188119 | 0.4034944 | 0.1370298 | 0.7616013 | 1.188119
0.97247 | 0.9897969 | 0.97247 | 0.3302584 | 0.1121583 | 0.7613822 | 0.97247
0.9911302 | 0.9897866 | 0.9911302 | 0.3365955 | 0.1143105 | 0.7613743 | 0.9911302
0.904535 | 0.9897769 | 0.904535 | 0.3071871 | 0.1043231 | 0.7613668 | 0.904535
0.8991301 | 0.9895842 | 0.8991301 | 0.3053516 | 0.1036998 | 0.7612186 | 0.8991301
0.9119684 | 0.9892462 | 0.9119684 | 0.3097116 | 0.1051805 | 0.7609586 | 0.9119684
#VALUE! | 0.9889883 | #VALUE! | #VALUE! | #VALUE! | 0.7607602 | #VALUE!
0.7909085 | 0.988065 | 0.7909085 | 0.2685987 | 0.09121821 | 0.76005 | 0.7909085
0.9213692 | 0.9878771 | 0.9213692 | 0.3129041 | 0.1062647 | 0.7599054 | 0.9213692
0.9897866 | 0.9873402 | 0.9897866 | 0.3361392 | 0.1141555 | 0.7594925 | 0.9897866
0.8706628 | 0.9860319 | 0.8706628 | 0.2956839 | 0.1004166 | 0.7584861 | 0.8706628
0.9422641 | 0.9852992 | 0.9422641 | 0.3200002 | 0.1086746 | 0.7579224 | 0.9422641
0.9951801 | 0.9841136 | 0.9951801 | 0.3379709 | 0.1147776 | 0.7570105 | 0.9951801
1.015651 | 0.9836582 | 1.015651 | 0.3449232 | 0.1171386 | 0.7566602 | 1.015651
0.9633307 | 0.9834384 | 0.9633307 | 0.3271546 | 0.1111043 | 0.7564911 | 0.9633307
0.957679 | 0.9830518 | 0.957679 | 0.3252352 | 0.1104524 | 0.7561937 | 0.957679
0.9122779 | 0.9829739 | 0.9122779 | 0.3098167 | 0.1052162 | 0.7561338 | 0.9122779
1.057708 | 0.9829136 | 1.057708 | 0.3592059 | 0.1219891 | 0.7560874 | 1.057708
0.8514005 | 0.9826904 | 0.8514005 | 0.2891422 | 0.09819496 | 0.7559157 | 0.8514005
0.809033 | 0.9826673 | 0.809033 | 0.2747539 | 0.09330856 | 0.7558979 | 0.809033
0.8889011 | 0.9825022 | 0.8889011 | 0.3018778 | 0.10252 | 0.7557709 | 0.8889011
0.8794689 | 0.98233 | 0.8794689 | 0.2986745 | 0.1014322 | 0.7556385 | 0.8794689
0.7952194 | 0.9822296 | 0.7952194 | 0.2700627 | 0.0917154 | 0.7555612 | 0.7952194
0.8375387 | 0.9814856 | 0.8375387 | 0.2844347 | 0.09659623 | 0.7549889 | 0.8375387
0.8368909 | 0.981059 | 0.8368909 | 0.2842147 | 0.09652152 | 0.7546608 | 0.8368909
0.8808134 | 0.9804807 | 0.8808134 | 0.2991311 | 0.1015873 | 0.7542159 | 0.8808134
0.9580969 | 0.9803671 | 0.9580969 | 0.3253772 | 0.1105006 | 0.7541286 | 0.9580969
0.9180657 | 0.9802677 | 0.9180657 | 0.3117823 | 0.1058837 | 0.754052 | 0.9180657
0.9900816 | 0.9800297 | 0.9900816 | 0.3362394 | 0.1141895 | 0.753869 | 0.9900816
0.932087 | 0.9798639 | 0.932087 | 0.316544 | 0.1075008 | 0.7537415 | 0.932087
1.264828 | 0.9795853 | 1.264828 | 0.4295454 | 0.145877 | 0.7535272 | 1.264828
0.9516331 | 0.9787805 | 0.9516331 | 0.323182 | 0.1097551 | 0.7529081 | 0.9516331
0.9769168 | 0.9787262 | 0.9769168 | 0.3317686 | 0.1126712 | 0.7528663 | 0.9769168
1.047419 | 0.9785612 | 1.047419 | 0.3557118 | 0.1208025 | 0.7527394 | 1.047419
1.121431 | 0.9783926 | 1.121431 | 0.3808466 | 0.1293385 | 0.7526097 | 1.121431
0.9826904 | 0.9782454 | 0.9826904 | 0.3337293 | 0.1133371 | 0.7524965 | 0.9826904
0.9405324 | 0.9775879 | 0.9405324 | 0.3194121 | 0.1084749 | 0.7519907 | 0.9405324
0.9046318 | 0.9769168 | 0.9046318 | 0.30722 | 0.1043343 | 0.7514744 | 0.9046318
0.8700096 | 0.9760866 | 0.8700096 | 0.295462 | 0.1003412 | 0.7508358 | 0.8700096
0.9179011 | 0.9755517 | 0.9179011 | 0.3117264 | 0.1058647 | 0.7504244 | 0.9179011
0.8579638 | 0.9751338 | 0.8579638 | 0.2913712 | 0.09895193 | 0.7501029 | 0.8579638
0.8517078 | 0.9744309 | 0.8517078 | 0.2892466 | 0.0982304 | 0.7495622 | 0.8517078
0.9308183 | 0.9742629 | 0.9308183 | 0.3161131 | 0.1073545 | 0.749433 | 0.9308183
0.9344868 | 0.97393 | 0.9344868 | 0.317359 | 0.1077776 | 0.7491769 | 0.9344868
1.006858 | 0.9736665 | 1.006858 | 0.3419367 | 0.1161244 | 0.7489742 | 1.006858
0.9666667 | 0.9736024 | 0.9666667 | 0.3282875 | 0.111489 | 0.7489249 | 0.9666667
0.8511962 | 0.9733686 | 0.8511962 | 0.2890729 | 0.09817139 | 0.7487451 | 0.8511962
0.8888091 | 0.9728275 | 0.8888091 | 0.3018465 | 0.1025094 | 0.7483288 | 0.8888091
0.8700737 | 0.9726895 | 0.8700737 | 0.2954838 | 0.1003486 | 0.7482227 | 0.8700737
0.9060034 | 0.97247 | 0.9060034 | 0.3076858 | 0.1044925 | 0.7480539 | 0.9060034
2.944573 | 0.9719574 | 2.944573 | 1 | 0.3396078 | 0.7476596 | 2.944573
0.8102508 | 0.9716103 | 0.8102508 | 0.2751675 | 0.09344902 | 0.7473925 | 0.8102508
0.8677946 | 0.9710846 | 0.8677946 | 0.2947098 | 0.1000857 | 0.7469881 | 0.8677946
0.9785612 | 0.970944 | 0.9785612 | 0.332327 | 0.1128608 | 0.74688 | 0.9785612
0.7174467 | 0.9706722 | 0.7174467 | 0.2436505 | 0.0827456 | 0.7466709 | 0.7174467
0.8714323 | 0.9705122 | 0.8714323 | 0.2959452 | 0.1005053 | 0.7465478 | 0.8714323
0.9802677 | 0.9703612 | 0.9802677 | 0.3329065 | 0.1130577 | 0.7464317 | 0.9802677
1.040708 | 0.9702323 | 1.040708 | 0.3534326 | 0.1200285 | 0.7463326 | 1.040708
0.9923494 | 0.9698115 | 0.9923494 | 0.3370096 | 0.1144511 | 0.7460088 | 0.9923494
0.9949394 | 0.9697902 | 0.9949394 | 0.3378892 | 0.1147498 | 0.7459925 | 0.9949394
1.071537 | 0.9694757 | 1.071537 | 0.3639022 | 0.123584 | 0.7457506 | 1.071537
0.9506026 | 0.9693776 | 0.9506026 | 0.3228321 | 0.1096363 | 0.7456751 | 0.9506026
0.8549347 | 0.9688438 | 0.8549347 | 0.2903425 | 0.09860257 | 0.7452644 | 0.8549347
0.9744309 | 0.968774 | 0.9744309 | 0.3309243 | 0.1123845 | 0.7452108 | 0.9744309
0.870739 | 0.9684318 | 0.870739 | 0.2957098 | 0.1004253 | 0.7449476 | 0.870739
1.01079 | 0.9683894 | 1.01079 | 0.3432721 | 0.1165779 | 0.7449149 | 1.01079
0.912438 | 0.9673732 | 0.912438 | 0.309871 | 0.1052346 | 0.7441333 | 0.912438
0.9783926 | 0.967174 | 0.9783926 | 0.3322698 | 0.1128414 | 0.74398 | 0.9783926
0.9225677 | 0.9670973 | 0.9225677 | 0.3133112 | 0.1064029 | 0.743921 | 0.9225677
0.8571129 | 0.9666824 | 0.8571129 | 0.2910822 | 0.09885379 | 0.7436019 | 0.8571129
1.009295 | 0.9666667 | 1.009295 | 0.3427644 | 0.1164054 | 0.7435897 | 1.009295
0.9703612 | 0.9664937 | 0.9703612 | 0.3295422 | 0.1119151 | 0.7434567 | 0.9703612
1.006628 | 0.9664106 | 1.006628 | 0.3418586 | 0.1160978 | 0.7433928 | 1.006628
0.9625698 | 0.9662694 | 0.9625698 | 0.3268962 | 0.1110165 | 0.7432842 | 0.9625698
0.8689644 | 0.9660939 | 0.8689644 | 0.2951071 | 0.1002207 | 0.7431491 | 0.8689644
0.9649853 | 0.9660681 | 0.9649853 | 0.3277165 | 0.1112951 | 0.7431293 | 0.9649853
0.9760866 | 0.9656451 | 0.9760866 | 0.3314866 | 0.1125754 | 0.7428039 | 0.9760866
0.9019873 | 0.9654514 | 0.9019873 | 0.3063219 | 0.1040293 | 0.7426549 | 0.9019873
1.003564 | 0.9652717 | 1.003564 | 0.340818 | 0.1157444 | 0.7425167 | 1.003564
0.9513116 | 0.9649853 | 0.9513116 | 0.3230728 | 0.109718 | 0.7422964 | 0.9513116
0.8781198 | 0.9647818 | 0.8781198 | 0.2982163 | 0.1012766 | 0.7421398 | 0.8781198
1.076178 | 0.9646128 | 1.076178 | 0.3654786 | 0.1241194 | 0.7420099 | 1.076178
0.941285 | 0.9644505 | 0.941285 | 0.3196677 | 0.1085616 | 0.741885 | 0.941285
0.9646128 | 0.9633307 | 0.9646128 | 0.32759 | 0.1112521 | 0.7410236 | 0.9646128
1.011842 | 0.9631735 | 1.011842 | 0.3436293 | 0.1166992 | 0.7409027 | 1.011842
0.8530537 | 0.9625698 | 0.8530537 | 0.2897037 | 0.09838564 | 0.7404383 | 0.8530537
0.8344554 | 0.9622168 | 0.8344554 | 0.2833876 | 0.09624063 | 0.7401668 | 0.8344554
0.9246505 | 0.9620374 | 0.9246505 | 0.3140185 | 0.1066431 | 0.7400288 | 0.9246505
1.033034 | 0.9618544 | 1.033034 | 0.3508264 | 0.1191434 | 0.739888 | 1.033034
0.9477648 | 0.9614509 | 0.9477648 | 0.3218683 | 0.109309 | 0.7395777 | 0.9477648
0.9664106 | 0.9614399 | 0.9664106 | 0.3282006 | 0.1114595 | 0.7395691 | 0.9664106
0.9282018 | 0.9609176 | 0.9282018 | 0.3152246 | 0.1070527 | 0.7391674 | 0.9282018
1.035306 | 0.9597759 | 1.035306 | 0.3515978 | 0.1194054 | 0.7382891 | 1.035306
0.9175632 | 0.9585782 | 0.9175632 | 0.3116116 | 0.1058257 | 0.7373678 | 0.9175632
0.9660939 | 0.9580969 | 0.9660939 | 0.328093 | 0.1114229 | 0.7369976 | 0.9660939
1.016306 | 0.9579455 | 1.016306 | 0.3451455 | 0.1172141 | 0.7368812 | 1.016306
0.9986095 | 0.9576954 | 0.9986095 | 0.3391356 | 0.1151731 | 0.7366887 | 0.9986095
0.8777665 | 0.957679 | 0.8777665 | 0.2980963 | 0.1012358 | 0.7366761 | 0.8777665
0.9889883 | 0.9574782 | 0.9889883 | 0.3358681 | 0.1140634 | 0.7365217 | 0.9889883
0.8835691 | 0.9568262 | 0.8835691 | 0.300067 | 0.1019051 | 0.7360202 | 0.8835691
0.9620374 | 0.956567 | 0.9620374 | 0.3267154 | 0.1109551 | 0.7358208 | 0.9620374
0.8602993 | 0.9565498 | 0.8602993 | 0.2921644 | 0.09922129 | 0.7358076 | 0.8602993
0.8964344 | 0.9557042 | 0.8964344 | 0.3044361 | 0.1033889 | 0.7351571 | 0.8964344
0.9253462 | 0.9556215 | 0.9253462 | 0.3142548 | 0.1067234 | 0.7350935 | 0.9253462
0.9489109 | 0.9555765 | 0.9489109 | 0.3222575 | 0.1094412 | 0.7350588 | 0.9489109
0.9205152 | 0.9551953 | 0.9205152 | 0.3126141 | 0.1061662 | 0.7347656 | 0.9205152
0.8620295 | 0.9540235 | 0.8620295 | 0.2927519 | 0.09942084 | 0.7338643 | 0.8620295
0.9662694 | 0.953717 | 0.9662694 | 0.3281526 | 0.1114432 | 0.7336285 | 0.9662694
0.9787805 | 0.9536127 | 0.9787805 | 0.3324015 | 0.1128861 | 0.7335483 | 0.9787805
0.8060367 | 0.9535257 | 0.8060367 | 0.2737364 | 0.092963 | 0.7334813 | 0.8060367
0.928448 | 0.9533473 | 0.928448 | 0.3153082 | 0.1070811 | 0.7333441 | 0.928448
1.932395 | 0.9530323 | 1.932395 | 0.6562564 | 0.2228698 | 0.7331017 | 1.932395
0.9044871 | 0.9528776 | 0.9044871 | 0.3071709 | 0.1043176 | 0.7329827 | 0.9044871
0.9301952 | 0.9519458 | 0.9301952 | 0.3159016 | 0.1072826 | 0.732266 | 0.9301952
0.9439823 | 0.9518442 | 0.9439823 | 0.3205838 | 0.1088727 | 0.7321879 | 0.9439823
0.8780453 | 0.9516331 | 0.8780453 | 0.298191 | 0.101268 | 0.7320255 | 0.8780453
0.8764821 | 0.9513794 | 0.8764821 | 0.2976601 | 0.1010877 | 0.7318303 | 0.8764821
0.9244563 | 0.9513668 | 0.9244563 | 0.3139525 | 0.1066207 | 0.7318206 | 0.9244563
0.9356785 | 0.9513116 | 0.9356785 | 0.3177637 | 0.107915 | 0.7317781 | 0.9356785
0.9467398 | 0.9513028 | 0.9467398 | 0.3215202 | 0.1091908 | 0.7317714 | 0.9467398
0.7582426 | 0.9512184 | 0.7582426 | 0.2575051 | 0.08745073 | 0.7317065 | 0.7582426
0.9441856 | 0.9509435 | 0.9441856 | 0.3206528 | 0.1088962 | 0.731495 | 0.9441856
0.9039478 | 0.9507722 | 0.9039478 | 0.3069877 | 0.1042554 | 0.7313632 | 0.9039478
0.8606212 | 0.9506026 | 0.8606212 | 0.2922737 | 0.09925842 | 0.7312328 | 0.8606212
0.8530413 | 0.9505906 | 0.8530413 | 0.2896995 | 0.09838419 | 0.7312235 | 0.8530413
0.9024343 | 0.9504411 | 0.9024343 | 0.3064737 | 0.1040809 | 0.7311085 | 0.9024343
0.9445095 | 0.9500354 | 0.9445095 | 0.3207628 | 0.1089335 | 0.7307965 | 0.9445095
0.8610127 | 0.9497994 | 0.8610127 | 0.2924066 | 0.09930357 | 0.7306149 | 0.8610127
0.8586135 | 0.9493729 | 0.8586135 | 0.2915918 | 0.09902686 | 0.7302869 | 0.8586135
0.9694757 | 0.9490229 | 0.9694757 | 0.3292415 | 0.111813 | 0.7300176 | 0.9694757
0.9160627 | 0.9489109 | 0.9160627 | 0.311102 | 0.1056527 | 0.7299315 | 0.9160627
0.935588 | 0.9482926 | 0.935588 | 0.317733 | 0.1079046 | 0.7294558 | 0.935588
0.8217045 | 0.948166 | 0.8217045 | 0.2790572 | 0.09477001 | 0.7293585 | 0.8217045
0.938149 | 0.9477648 | 0.938149 | 0.3186027 | 0.1082 | 0.7290499 | 0.938149
1.048291 | 0.9474494 | 1.048291 | 0.3560078 | 0.120903 | 0.7288072 | 1.048291
0.9892462 | 0.947249 | 0.9892462 | 0.3359557 | 0.1140932 | 0.7286531 | 0.9892462
1.081466 | 0.9471198 | 1.081466 | 0.3672743 | 0.1247292 | 0.7285537 | 1.081466
1.012883 | 0.9467398 | 1.012883 | 0.3439828 | 0.1168192 | 0.7282614 | 1.012883
1.014555 | 0.9452677 | 1.014555 | 0.3445508 | 0.1170121 | 0.727129 | 1.014555
0.9647818 | 0.9449243 | 0.9647818 | 0.3276474 | 0.1112716 | 0.7268649 | 0.9647818
0.9042537 | 0.944849 | 0.9042537 | 0.3070916 | 0.1042907 | 0.726807 | 0.9042537
1.264346 | 0.9447179 | 1.264346 | 0.4293816 | 0.1458213 | 0.7267061 | 1.264346
1.082452 | 0.9446713 | 1.082452 | 0.3676091 | 0.1248429 | 0.7266702 | 1.082452
1.098437 | 0.9445095 | 1.098437 | 0.3730377 | 0.1266865 | 0.7265457 | 1.098437
1.017414 | 0.9441856 | 1.017414 | 0.3455216 | 0.1173418 | 0.7262966 | 1.017414
0.9175351 | 0.9439823 | 0.9175351 | 0.3116021 | 0.1058225 | 0.7261403 | 0.9175351
0.9971014 | 0.9438771 | 0.9971014 | 0.3386234 | 0.1149991 | 0.7260593 | 0.9971014
0.9555765 | 0.9436829 | 0.9555765 | 0.3245212 | 0.1102099 | 0.7259099 | 0.9555765
0.8773051 | 0.9430078 | 0.8773051 | 0.2979396 | 0.1011826 | 0.7253906 | 0.8773051
1.015884 | 0.9426086 | 1.015884 | 0.345002 | 0.1171654 | 0.7250835 | 1.015884
1.292912 | 0.9425507 | 1.292912 | 0.4390828 | 0.149116 | 0.725039 | 1.292912
0.8785368 | 0.9424458 | 0.8785368 | 0.298358 | 0.1013247 | 0.7249583 | 0.8785368
1.007515 | 0.942301 | 1.007515 | 0.3421599 | 0.1162002 | 0.7248469 | 1.007515
0.9348859 | 0.9422641 | 0.9348859 | 0.3174945 | 0.1078236 | 0.7248186 | 0.9348859
0.9301829 | 0.9421541 | 0.9301829 | 0.3158974 | 0.1072812 | 0.7247339 | 0.9301829
0.995444 | 0.9416922 | 0.995444 | 0.3380605 | 0.114808 | 0.7243786 | 0.995444
1.028188 | 0.941285 | 1.028188 | 0.3491808 | 0.1185845 | 0.7240654 | 1.028188
0.9363451 | 0.9405324 | 0.9363451 | 0.3179901 | 0.1079919 | 0.7234865 | 0.9363451
0.9923003 | 0.9404958 | 0.9923003 | 0.3369929 | 0.1144454 | 0.7234583 | 0.9923003
0.8937728 | 0.9402002 | 0.8937728 | 0.3035322 | 0.1030819 | 0.7232309 | 0.8937728
0.9095692 | 0.9398633 | 0.9095692 | 0.3088968 | 0.1049038 | 0.7229718 | 0.9095692
0.9829136 | 0.9398329 | 0.9829136 | 0.3338051 | 0.1133628 | 0.7229484 | 0.9829136
0.8113608 | 0.9391716 | 0.8113608 | 0.2755445 | 0.09357705 | 0.7224397 | 0.8113608
0.9283105 | 0.9390296 | 0.9283105 | 0.3152615 | 0.1070653 | 0.7223304 | 0.9283105
0.7564389 | 0.9382528 | 0.7564389 | 0.2568926 | 0.08724271 | 0.7217329 | 0.7564389
0.9184687 | 0.938149 | 0.9184687 | 0.3119191 | 0.1059302 | 0.7216531 | 0.9184687
1.021441 | 0.9381255 | 1.021441 | 0.3468892 | 0.1178063 | 0.721635 | 1.021441
0.8699483 | 0.9378745 | 0.8699483 | 0.2954412 | 0.1003341 | 0.7214419 | 0.8699483
0.8881831 | 0.9375255 | 0.8881831 | 0.3016339 | 0.1024372 | 0.7211734 | 0.8881831
0.928692 | 0.9373728 | 0.928692 | 0.315391 | 0.1071093 | 0.721056 | 0.928692
0.830745 | 0.9370311 | 0.830745 | 0.2821275 | 0.09581269 | 0.7207932 | 0.830745
0.8774743 | 0.9367841 | 0.8774743 | 0.2979971 | 0.1012021 | 0.7206032 | 0.8774743
0.9382528 | 0.9363553 | 0.9382528 | 0.318638 | 0.1082119 | 0.7202733 | 0.9382528
0.888462 | 0.9363451 | 0.888462 | 0.3017286 | 0.1024694 | 0.7202655 | 0.888462
0.9255088 | 0.9358392 | 0.9255088 | 0.31431 | 0.1067421 | 0.7198763 | 0.9255088
0.9505906 | 0.9356785 | 0.9505906 | 0.322828 | 0.1096349 | 0.7197527 | 0.9505906
0.9274297 | 0.935588 | 0.9274297 | 0.3149624 | 0.1069637 | 0.7196831 | 0.9274297
0.9683894 | 0.935566 | 0.9683894 | 0.3288726 | 0.1116877 | 0.7196661 | 0.9683894
0.8066183 | 0.9349046 | 0.8066183 | 0.2739339 | 0.09303008 | 0.7191574 | 0.8066183
0.8824138 | 0.9348859 | 0.8824138 | 0.2996746 | 0.1017718 | 0.719143 | 0.8824138
0.9325851 | 0.9345696 | 0.9325851 | 0.3167132 | 0.1075583 | 0.7188997 | 0.9325851
0.9015952 | 0.9344958 | 0.9015952 | 0.3061888 | 0.1039841 | 0.718843 | 0.9015952
0.9436829 | 0.9344868 | 0.9436829 | 0.3204821 | 0.1088382 | 0.718836 | 0.9436829
0.792045 | 0.9341053 | 0.792045 | 0.2689847 | 0.09134929 | 0.7185425 | 0.792045
0.8978941 | 0.9337533 | 0.8978941 | 0.3049318 | 0.1035572 | 0.7182718 | 0.8978941
0.956567 | 0.9333092 | 0.956567 | 0.3248576 | 0.1103242 | 0.7179301 | 0.956567
0.9276509 | 0.9332675 | 0.9276509 | 0.3150375 | 0.1069892 | 0.7178981 | 0.9276509
1.553158 | 0.9332434 | 1.553158 | 0.5274647 | 0.1791311 | 0.7178795 | 1.553158
1.018228 | 0.9329342 | 1.018228 | 0.3457982 | 0.1174358 | 0.7176417 | 1.018228
0.9533473 | 0.9329095 | 0.9533473 | 0.3237642 | 0.1099528 | 0.7176227 | 0.9533473
0.9513028 | 0.9325851 | 0.9513028 | 0.3230699 | 0.109717 | 0.7173732 | 0.9513028
0.8812726 | 0.9325325 | 0.8812726 | 0.2992871 | 0.1016402 | 0.7173327 | 0.8812726
0.8984941 | 0.9322814 | 0.8984941 | 0.3051356 | 0.1036264 | 0.7171395 | 0.8984941
0.9829739 | 0.9321235 | 0.9829739 | 0.3338256 | 0.1133698 | 0.7170181 | 0.9829739
0.8582404 | 0.932087 | 0.8582404 | 0.2914651 | 0.09898383 | 0.71699 | 0.8582404
0.9001587 | 0.9320117 | 0.9001587 | 0.3057009 | 0.1038184 | 0.7169321 | 0.9001587
0.944849 | 0.9320105 | 0.944849 | 0.3208781 | 0.1089727 | 0.7169311 | 0.944849
0.9029189 | 0.9315156 | 0.9029189 | 0.3066383 | 0.1041368 | 0.7165504 | 0.9029189
0.9004155 | 0.931481 | 0.9004155 | 0.3057881 | 0.103848 | 0.7165239 | 0.9004155
0.9164273 | 0.9308724 | 0.9164273 | 0.3112259 | 0.1056947 | 0.7160557 | 0.9164273
0.8596238 | 0.9308183 | 0.8596238 | 0.291935 | 0.09914339 | 0.7160141 | 0.8596238
0.9565498 | 0.9307534 | 0.9565498 | 0.3248518 | 0.1103222 | 0.7159642 | 0.9565498
0.6563464 | 0.9306905 | 0.6563464 | 0.2229004 | 0.0756987 | 0.7159157 | 0.6563464
0.9174313 | 0.9306179 | 0.9174313 | 0.3115668 | 0.1058105 | 0.7158599 | 0.9174313
0.8555224 | 0.9301952 | 0.8555224 | 0.2905421 | 0.09867035 | 0.7155348 | 0.8555224
0.9660681 | 0.9301829 | 0.9660681 | 0.3280843 | 0.11142 | 0.7155253 | 0.9660681
0.9822296 | 0.9300467 | 0.9822296 | 0.3335728 | 0.1132839 | 0.7154206 | 0.9822296
0.8471469 | 0.9297849 | 0.8471469 | 0.2876977 | 0.09770437 | 0.7152191 | 0.8471469
1.006823 | 0.9294416 | 1.006823 | 0.3419251 | 0.1161204 | 0.7149551 | 1.006823
1.024293 | 0.9294367 | 1.024293 | 0.3478578 | 0.1181352 | 0.7149513 | 1.024293
0.8770203 | 0.9292376 | 0.8770203 | 0.2978429 | 0.1011498 | 0.7147981 | 0.8770203
0.9329095 | 0.9289999 | 0.9329095 | 0.3168233 | 0.1075957 | 0.7146153 | 0.9329095
0.753649 | 0.928692 | 0.753649 | 0.2559451 | 0.08692094 | 0.7143785 | 0.753649
0.8711123 | 0.928448 | 0.8711123 | 0.2958365 | 0.1004684 | 0.7141908 | 0.8711123
0.8469784 | 0.9283105 | 0.8469784 | 0.2876405 | 0.09768495 | 0.714085 | 0.8469784
0.778448 | 0.9282018 | 0.778448 | 0.264367 | 0.0897811 | 0.7140014 | 0.778448
0.780787 | 0.9276509 | 0.780787 | 0.2651613 | 0.09005086 | 0.7135776 | 0.780787
0.7993818 | 0.9274297 | 0.7993818 | 0.2714763 | 0.09219546 | 0.7134075 | 0.7993818
0.8439153 | 0.9271483 | 0.8439153 | 0.2866002 | 0.09733167 | 0.713191 | 0.8439153
0.8023671 | 0.9269959 | 0.8023671 | 0.2724901 | 0.09253977 | 0.7130738 | 0.8023671
0.9263972 | 0.9263972 | 0.9263972 | 0.3146117 | 0.1068446 | 0.7126132 | 0.9263972
0.710713 | 0.9263921 | 0.710713 | 0.2413637 | 0.08196899 | 0.7126093 | 0.710713
0.7762382 | 0.9260027 | 0.7762382 | 0.2636165 | 0.08952623 | 0.7123098 | 0.7762382
0.9100018 | 0.9255088 | 0.9100018 | 0.3090437 | 0.1049537 | 0.7119298 | 0.9100018
0.9425507 | 0.9253462 | 0.9425507 | 0.3200976 | 0.1087076 | 0.7118048 | 0.9425507
0.8544719 | 0.9248827 | 0.8544719 | 0.2901853 | 0.0985492 | 0.7114482 | 0.8544719
0.8611701 | 0.9246935 | 0.8611701 | 0.2924601 | 0.09932173 | 0.7113027 | 0.8611701
0.9358392 | 0.9246505 | 0.9358392 | 0.3178183 | 0.1079336 | 0.7112696 | 0.9358392
0.9666824 | 0.9244563 | 0.9666824 | 0.3282929 | 0.1114908 | 0.7111202 | 0.9666824
0.7604894 | 0.9232839 | 0.7604894 | 0.2582681 | 0.08770987 | 0.7102184 | 0.7604894
0.8775683 | 0.9232474 | 0.8775683 | 0.298029 | 0.101213 | 0.7101903 | 0.8775683
0.8894751 | 0.9231699 | 0.8894751 | 0.3020727 | 0.1025862 | 0.7101307 | 0.8894751
0.9068313 | 0.9231091 | 0.9068313 | 0.307967 | 0.104588 | 0.7100839 | 0.9068313
0.8555682 | 0.9228886 | 0.8555682 | 0.2905576 | 0.09867564 | 0.7099143 | 0.8555682
0.9332675 | 0.9227389 | 0.9332675 | 0.3169449 | 0.107637 | 0.7097992 | 0.9332675
0.8217952 | 0.9225677 | 0.8217952 | 0.2790881 | 0.09478048 | 0.7096675 | 0.8217952
0.8489058 | 0.9216913 | 0.8489058 | 0.288295 | 0.09790724 | 0.7089933 | 0.8489058
1.058726 | 0.9215691 | 1.058726 | 0.3595516 | 0.1221065 | 0.7088993 | 1.058726
0.8292726 | 0.9213692 | 0.8292726 | 0.2816274 | 0.09564287 | 0.7087455 | 0.8292726
0.8912546 | 0.9211325 | 0.8912546 | 0.302677 | 0.1027915 | 0.7085634 | 0.8912546
0.7808068 | 0.9205713 | 0.7808068 | 0.2651681 | 0.09005315 | 0.7081318 | 0.7808068
0.8138026 | 0.9205152 | 0.8138026 | 0.2763737 | 0.09385866 | 0.7080886 | 0.8138026
1.108286 | 0.9202985 | 1.108286 | 0.3763824 | 0.1278224 | 0.7079219 | 1.108286
1.038709 | 0.9200924 | 1.038709 | 0.3527535 | 0.1197978 | 0.7077634 | 1.038709
0.8394174 | 0.9199087 | 0.8394174 | 0.2850727 | 0.09681291 | 0.7076221 | 0.8394174
0.8530258 | 0.9197209 | 0.8530258 | 0.2896942 | 0.09838241 | 0.7074776 | 0.8530258
0.8177732 | 0.9192024 | 0.8177732 | 0.2777222 | 0.09431661 | 0.7070788 | 0.8177732
2.606064 | 0.9185009 | 2.606064 | 0.8850398 | 0.3005664 | 0.7065391 | 2.606064
1.003364 | 0.9184687 | 1.003364 | 0.3407501 | 0.1157214 | 0.7065144 | 1.003364
0.8472702 | 0.9180657 | 0.8472702 | 0.2877396 | 0.0977186 | 0.7062044 | 0.8472702
0.8184064 | 0.9180037 | 0.8184064 | 0.2779372 | 0.09438964 | 0.7061567 | 0.8184064
0.8644136 | 0.9179848 | 0.8644136 | 0.2935616 | 0.09969581 | 0.7061421 | 0.8644136
0.9133379 | 0.9179011 | 0.9133379 | 0.3101767 | 0.1053384 | 0.7060778 | 0.9133379
0.8591024 | 0.9178271 | 0.8591024 | 0.2917579 | 0.09908325 | 0.7060209 | 0.8591024
0.9349046 | 0.9175632 | 0.9349046 | 0.3175009 | 0.1078258 | 0.7058178 | 0.9349046
0.7752346 | 0.9175351 | 0.7752346 | 0.2632757 | 0.08941049 | 0.7057962 | 0.7752346
0.9050411 | 0.9174313 | 0.9050411 | 0.307359 | 0.1043815 | 0.7057164 | 0.9050411
0.6734835 | 0.9172996 | 0.6734835 | 0.2287202 | 0.07767518 | 0.7056151 | 0.6734835
0.881585 | 0.9168747 | 0.881585 | 0.2993931 | 0.1016762 | 0.7052882 | 0.881585
0.8774684 | 0.9164273 | 0.8774684 | 0.2979951 | 0.1012015 | 0.7049441 | 0.8774684
0.8494376 | 0.9163396 | 0.8494376 | 0.2884756 | 0.09796858 | 0.7048766 | 0.8494376
0.784432 | 0.9162699 | 0.784432 | 0.2663992 | 0.09047125 |  | 0.784432
1.063316 | 0.9161244 | 1.063316 | 0.3611105 | 0.1226359 |  | 1.063316
0.9644505 | 0.9160627 | 0.9644505 | 0.3275349 | 0.1112334 |  | 0.9644505
1.01357 | 0.9158804 | 1.01357 | 0.3442163 | 0.1168985 |  | 1.01357
0.7174841 | 0.9158427 | 0.7174841 | 0.2436632 | 0.08274993 |  | 0.7174841
0.7625136 | 0.9157638 | 0.7625136 | 0.2589556 | 0.08794333 |  | 0.7625136
0.8728591 | 0.9148886 | 0.8728591 | 0.2964297 | 0.1006698 |  | 0.8728591
0.811417 | 0.914887 | 0.811417 | 0.2755635 | 0.09358353 |  | 0.811417
0.8909352 | 0.9148153 | 0.8909352 | 0.3025685 | 0.1027546 |  | 0.8909352
0.9232839 | 0.9147745 | 0.9232839 | 0.3135544 | 0.1064855 |  | 0.9232839
0.914887 | 0.9141026 | 0.914887 | 0.3107027 | 0.1055171 |  | 0.914887
1.026502 | 0.9137738 | 1.026502 | 0.348608 | 0.11839 |  | 1.026502
0.7833792 | 0.9135519 | 0.7833792 | 0.2660417 | 0.09034983 |  | 0.7833792
0.8827208 | 0.9134051 | 0.8827208 | 0.2997789 | 0.1018072 |  | 0.8827208
0.9046529 | 0.913354 | 0.9046529 | 0.3072272 | 0.1043367 |  | 0.9046529
0.8824579 | 0.9133379 | 0.8824579 | 0.2996896 | 0.1017769 |  | 0.8824579
1.00751 | 0.912805 | 1.00751 | 0.3421581 | 0.1161996 |  | 1.00751
0.8542682 | 0.912438 | 0.8542682 | 0.2901161 | 0.0985257 |  | 0.8542682
0.8389464 | 0.9122779 | 0.8389464 | 0.2849127 | 0.09675858 |  | 0.8389464
0.7995566 | 0.9119684 | 0.7995566 | 0.2715356 | 0.09221562 |  | 0.7995566
0.7776377 | 0.9119447 | 0.7776377 | 0.2640918 | 0.08968764 |  | 0.7776377
0.8001696 | 0.9115577 | 0.8001696 | 0.2717438 | 0.09228633 |  | 0.8001696
0.7861624 | 0.9111078 | 0.7861624 | 0.2669869 | 0.09067082 |  | 0.7861624
0.7926752 | 0.9109963 | 0.7926752 | 0.2691987 | 0.09142197 |  | 0.7926752
0.8891885 | 0.9107391 | 0.8891885 | 0.3019753 | 0.1025532 |  | 0.8891885
0.9798639 | 0.9106805 | 0.9798639 | 0.3327694 | 0.1130111 |  | 0.9798639
0.9294367 | 0.9105441 | 0.9294367 | 0.3156439 | 0.1071951 |  | 0.9294367
0.8729824 | 0.9100711 | 0.8729824 | 0.2964716 | 0.1006841 |  | 0.8729824
0.9032092 | 0.9100018 | 0.9032092 | 0.3067369 | 0.1041702 |  | 0.9032092
0.8951207 | 0.9096611 | 0.8951207 | 0.30399 | 0.1032374 |  | 0.8951207
0.98233 | 0.9095692 | 0.98233 | 0.3336069 | 0.1132955 |  | 0.98233
0.9959508 | 0.9092357 | 0.9959508 | 0.3382326 | 0.1148664 |  | 0.9959508
0.9363553 | 0.90872 | 0.9363553 | 0.3179935 | 0.1079931 |  | 0.9363553
0.9078339 | 0.9086992 | 0.9078339 | 0.3083075 | 0.1047036 |  | 0.9078339
0.9373728 | 0.9086647 | 0.9373728 | 0.3183391 | 0.1081104 |  | 0.9373728
1.073164 | 0.9081849 | 1.073164 | 0.3644549 | 0.1237717 |  | 1.073164
0.968774 | 0.9079697 | 0.968774 | 0.3290032 | 0.1117321 |  | 0.968774
0.9518442 | 0.9078339 | 0.9518442 | 0.3232537 | 0.1097795 |  | 0.9518442
0.8197041 | 0.9068313 | 0.8197041 | 0.2783779 | 0.0945393 |  | 0.8197041
1.088695 | 0.9065335 | 1.088695 | 0.3697292 | 0.1255629 |  | 1.088695
0.9023022 | 0.9065171 | 0.9023022 | 0.3064289 | 0.1040656 |  | 0.9023022
0.8990237 | 0.906329 | 0.8990237 | 0.3053155 | 0.1036875 |  | 0.8990237
1.002529 | 0.9060034 | 1.002529 | 0.3404668 | 0.1156252 |  | 1.002529
1.014007 | 0.9059491 | 1.014007 | 0.3443648 | 0.116949 |  | 1.014007
0.8151029 | 0.9057245 | 0.8151029 | 0.2768153 | 0.09400863 |  | 0.8151029
0.7757021 | 0.9051992 | 0.7757021 | 0.2634345 | 0.08946441 |  | 0.7757021
0.8154197 | 0.9051062 | 0.8154197 | 0.2769229 | 0.09404517 |  | 0.8154197
0.8849412 | 0.9050411 | 0.8849412 | 0.3005329 | 0.1020633 |  | 0.8849412
0.9007471 | 0.9048605 | 0.9007471 | 0.3059007 | 0.1038863 |  | 0.9007471
1.015635 | 0.9048043 | 1.015635 | 0.3449174 | 0.1171366 |  | 1.015635
1.006446 | 0.9046529 | 1.006446 | 0.3417969 | 0.1160769 |  | 1.006446
0.9079697 | 0.9046318 | 0.9079697 | 0.3083536 | 0.1047193 |  | 0.9079697
0.9631735 | 0.904535 | 0.9631735 | 0.3271012 | 0.1110861 |  | 0.9631735
0.9852992 | 0.9044871 | 0.9852992 | 0.3346153 | 0.113638 |  | 0.9852992
1.031379 | 0.9042537 | 1.031379 | 0.3502643 | 0.1189525 |  | 1.031379
1.03402 | 0.9041057 | 1.03402 | 0.3511613 | 0.1192571 |  | 1.03402
0.9614509 | 0.9039862 | 0.9614509 | 0.3265162 | 0.1108875 |  | 0.9614509
0.8556396 | 0.9039478 | 0.8556396 | 0.2905819 | 0.09868387 |  | 0.8556396
0.9928587 | 0.9037044 | 0.9928587 | 0.3371826 | 0.1145098 |  | 0.9928587
0.9482926 | 0.9036918 | 0.9482926 | 0.3220476 | 0.1093699 |  | 0.9482926
0.9934207 | 0.9032092 | 0.9934207 | 0.3373734 | 0.1145746 |  | 0.9934207
0.8194491 | 0.9029312 | 0.8194491 | 0.2782913 | 0.09450989 |  | 0.8194491
1.150495 | 0.9029189 | 1.150495 | 0.3907172 | 0.1326906 |  | 1.150495
0.789468 | 0.9024343 | 0.789468 | 0.2681095 | 0.09105207 |  | 0.789468
0.8485778 | 0.9023022 | 0.8485778 | 0.2881836 | 0.09786941 |  | 0.8485778
0.9211325 | 0.9022488 | 0.9211325 | 0.3128238 | 0.1062374 |  | 0.9211325
0.9509435 | 0.9020833 | 0.9509435 | 0.3229478 | 0.1096756 |  | 0.9509435
0.9513668 | 0.9019873 | 0.9513668 | 0.3230916 | 0.1097244 |  | 0.9513668
0.9227389 | 0.9019658 | 0.9227389 | 0.3133693 | 0.1064227 |  | 0.9227389
0.8790293 | 0.9017207 | 0.8790293 | 0.2985252 | 0.1013815 |  | 0.8790293
0.8886983 | 0.9015952 | 0.8886983 | 0.3018089 | 0.1024966 |  | 0.8886983
0.8281125 | 0.9009436 | 0.8281125 | 0.2812335 | 0.09550908 |  | 0.8281125
0.8447112 | 0.9007471 | 0.8447112 | 0.2868705 | 0.09742345 |  | 0.8447112
0.9119447 | 0.9004155 | 0.9119447 | 0.3097035 | 0.1051777 |  | 0.9119447
0.9512184 | 0.9001587 | 0.9512184 | 0.3230412 | 0.1097073 |  | 0.9512184
0.8211925 | 0.9000041 | 0.8211925 | 0.2788834 | 0.09471096 |  | 0.8211925
1.091482 | 0.899595 | 1.091482 | 0.3706758 | 0.1258844 |  | 1.091482
0.9800297 | 0.8991301 | 0.9800297 | 0.3328257 | 0.1130302 |  | 0.9800297
0.886562 | 0.8990237 | 0.886562 | 0.3010834 | 0.1022503 |  | 0.886562
0.9519458 | 0.8987614 | 0.9519458 | 0.3232882 | 0.1097912 |  | 0.9519458
0.8564906 | 0.8986791 | 0.8564906 | 0.2908709 | 0.09878201 |  | 0.8564906
0.9787262 | 0.8984941 | 0.9787262 | 0.332383 | 0.1128799 |  | 0.9787262
0.9378745 | 0.8981548 | 0.9378745 | 0.3185095 | 0.1081683 |  | 0.9378745
0.883275 | 0.8979957 | 0.883275 | 0.2999671 | 0.1018712 |  | 0.883275
0.8548754 | 0.8978941 | 0.8548754 | 0.2903223 | 0.09859573 |  | 0.8548754
0.8675857 | 0.8976545 | 0.8675857 | 0.2946389 | 0.1000617 |  | 0.8675857
1.003991 | 0.8975761 | 1.003991 | 0.3409632 | 0.1157938 |  | 1.003991
0.8420321 | 0.8965696 | 0.8420321 | 0.2859607 | 0.09711447 |  | 0.8420321
0.8858012 | 0.8964344 | 0.8858012 | 0.300825 | 0.1021625 |  | 0.8858012
1.018634 | 0.895842 | 1.018634 | 0.3459362 | 0.1174826 |  | 1.018634
0.899595 | 0.8956551 | 0.899595 | 0.3055095 | 0.1037534 |  | 0.899595
0.8092521 | 0.8954648 | 0.8092521 | 0.2748283 | 0.09333384 |  | 0.8092521
0.9452677 | 0.8951523 | 0.9452677 | 0.3210203 | 0.109021 |  | 0.9452677
0.9100711 | 0.8951207 | 0.9100711 | 0.3090672 | 0.1049616 |  | 0.9100711
0.9652717 | 0.894315 | 0.9652717 | 0.3278138 | 0.1113281 |  | 0.9652717
1.006188 | 0.8937728 | 1.006188 | 0.3417091 | 0.1160471 |  | 1.006188
1.024586 | 0.8936202 | 1.024586 | 0.3479573 | 0.118169 |  | 1.024586
0.8797966 | 0.8930437 | 0.8797966 | 0.2987858 | 0.10147 |  | 0.8797966
1.022369 | 0.893004 | 1.022369 | 0.3472044 | 0.1179133 |  | 1.022369
0.9000041 | 0.8923364 | 0.9000041 | 0.3056484 | 0.1038006 |  | 0.9000041
0.9081849 | 0.8916983 | 0.9081849 | 0.3084267 | 0.1047441 |  | 0.9081849
0.9728275 | 0.8912998 | 0.9728275 | 0.3303798 | 0.1121996 |  | 0.9728275
0.935566 | 0.8912546 | 0.935566 | 0.3177255 | 0.1079021 |  | 0.935566
0.8348473 | 0.8909352 | 0.8348473 | 0.2835207 | 0.09628583 |  | 0.8348473
0.9664937 | 0.8899283 | 0.9664937 | 0.3282288 | 0.1114691 |  | 0.9664937
1.139062 | 0.8896192 | 1.139062 | 0.3868344 | 0.131372 |  | 1.139062
0.9490229 | 0.8894751 | 0.9490229 | 0.3222956 | 0.1094541 |  | 0.9490229
0.9449243 | 0.8891885 | 0.9449243 | 0.3209037 | 0.1089814 |  | 0.9449243
0.9269959 | 0.8889011 | 0.9269959 | 0.314815 | 0.1069136 |  | 0.9269959
1.059045 | 0.8888091 | 1.059045 | 0.3596599 | 0.1221433 |  | 1.059045
0.981059 | 0.8886983 | 0.981059 | 0.3331753 | 0.1131489 |  | 0.981059
0.9716103 | 0.888462 | 0.9716103 | 0.3299664 | 0.1120592 |  | 0.9716103
1.03149 | 0.8881831 | 1.03149 | 0.3503019 | 0.1189653 |  | 1.03149
0.9733686 | 0.8878913 | 0.9733686 | 0.3305636 | 0.112262 |  | 0.9733686
1.042119 | 0.8873151 | 1.042119 | 0.3539119 | 0.1201912 |  | 1.042119
0.9391716 | 0.8866336 | 0.9391716 | 0.31895 | 0.1083179 |  | 0.9391716
1.060144 | 0.886562 | 1.060144 | 0.3600332 | 0.1222701 |  | 1.060144
0.9751338 | 0.8864163 | 0.9751338 | 0.331163 | 0.1124656 |  | 0.9751338
0.9834384 | 0.8860158 | 0.9834384 | 0.3339833 | 0.1134233 |  | 0.9834384
1.001293 | 0.8858012 | 1.001293 | 0.3400469 | 0.1154826 |  | 1.001293
0.9956406 | 0.8852942 | 0.9956406 | 0.3381273 | 0.1148307 |  | 0.9956406
0.9981491 | 0.8849412 | 0.9981491 | 0.3389792 | 0.11512 |  | 0.9981491
0.8896192 | 0.8835691 | 0.8896192 | 0.3021216 | 0.1026029 |  | 0.8896192
1.062422 | 0.883275 | 1.062422 | 0.3608068 | 0.1225328 |  | 1.062422
0.9332434 | 0.8827774 | 0.9332434 | 0.3169367 | 0.1076342 |  | 0.9332434
0.8201031 | 0.8827208 | 0.8201031 | 0.2785134 | 0.09458532 |  | 0.8201031
0.8384967 | 0.8824579 | 0.8384967 | 0.28476 | 0.09670672 |  | 0.8384967
1.062449 | 0.8824138 | 1.062449 | 0.3608158 | 0.1225359 |  | 1.062449
1.033074 | 0.8821985 | 1.033074 | 0.3508401 | 0.119148 |  | 1.033074
0.9320117 | 0.881585 | 0.9320117 | 0.3165184 | 0.1074921 |  | 0.9320117
0.8479729 | 0.8815118 | 0.8479729 | 0.2879782 | 0.09779964 |  | 0.8479729
1.05379 | 0.8812726 | 1.05379 | 0.3578751 | 0.1215372 |  | 1.05379
0.893004 | 0.8808134 | 0.893004 | 0.3032711 | 0.1029932 |  | 0.893004
0.9775879 | 0.8805236 | 0.9775879 | 0.3319965 | 0.1127486 |  | 0.9775879
1.041723 | 0.880489 | 1.041723 | 0.3537772 | 0.1201455 |  | 1.041723
0.9755517 | 0.8797966 | 0.9755517 | 0.331305 | 0.1125137 |  | 0.9755517
-0.1762977 | 0.8794689 | -0.1762977 | -0.05987208 | -0.02033302 |  | -0.1762977
1.0139 | 0.8790293 | 1.0139 | 0.3443283 | 0.1169366 |  | 1.0139
0.9897769 | 0.8788769 | 0.9897769 | 0.3361359 | 0.1141544 |  | 0.9897769
0.811492 | 0.8787362 | 0.811492 | 0.275589 | 0.09359218 |  | 0.811492
0.9954112 | 0.8785368 | 0.9954112 | 0.3380494 | 0.1148042 |  | 0.9954112
1.02082 | 0.8781198 | 1.02082 | 0.3466784 | 0.1177347 |  | 1.02082
0.8234402 | 0.8780453 | 0.8234402 | 0.2796467 | 0.0949702 |  | 0.8234402
1.069568 | 0.8777665 | 1.069568 | 0.3632337 | 0.123357 |  | 1.069568
0.9684318 | 0.8775683 | 0.9684318 | 0.328887 | 0.1116926 |  | 0.9684318
1.030945 | 0.8774743 | 1.030945 | 0.3501169 | 0.1189024 |  | 1.030945
0.9972843 | 0.8774684 | 0.9972843 | 0.3386855 | 0.1150202 |  | 0.9972843
0.8954648 | 0.8773051 | 0.8954648 | 0.3041068 | 0.103277 |  | 0.8954648
0.9736665 | 0.8770203 | 0.9736665 | 0.3306647 | 0.1122963 |  | 0.9736665
0.8349974 | 0.8764821 | 0.8349974 | 0.2835716 | 0.09630313 |  | 0.8349974
0.9726895 | 0.8755425 | 0.9726895 | 0.3303329 | 0.1121836 |  | 0.9726895
0.8553958 | 0.8754201 | 0.8553958 | 0.2904991 | 0.09865575 |  | 0.8553958
0.8821985 | 0.8754056 | 0.8821985 | 0.2996015 | 0.101747 |  | 0.8821985
0.8667495 | 0.8748445 | 0.8667495 | 0.2943549 | 0.09996522 |  | 0.8667495
1.006988 | 0.8747053 | 1.006988 | 0.3419809 | 0.1161394 |  | 1.006988
1.014515 | 0.8735682 | 1.014515 | 0.3445372 | 0.1170075 |  | 1.014515
0.8916983 | 0.8732948 | 0.8916983 | 0.3028277 | 0.1028426 |  | 0.8916983
0.9057245 | 0.8729824 | 0.9057245 | 0.3075911 | 0.1044603 |  | 0.9057245
0.8508309 | 0.8728591 | 0.8508309 | 0.2889488 | 0.09812927 |  | 0.8508309
0.9536127 | 0.8722827 | 0.9536127 | 0.3238543 | 0.1099835 |  | 0.9536127
0.9416922 | 0.8714323 | 0.9416922 | 0.319806 | 0.1086086 |  | 0.9416922
1.187673 | 0.8713693 | 1.187673 | 0.403343 | 0.1369784 |  | 1.187673
0.9300467 | 0.8711123 | 0.9300467 | 0.3158511 | 0.1072655 |  | 0.9300467
0.8930437 | 0.870739 | 0.8930437 | 0.3032846 | 0.1029978 |  | 0.8930437
0.8695679 | 0.8706628 | 0.8695679 | 0.295312 | 0.1002903 |  | 0.8695679
1.048702 | 0.8706026 | 1.048702 | 0.3561474 | 0.1209504 |  | 1.048702
0.8454053 | 0.8700737 | 0.8454053 | 0.2871062 | 0.09750351 |  | 0.8454053
0.8540527 | 0.8700096 | 0.8540527 | 0.290043 | 0.09850085 |  | 0.8540527
1.501595 | 0.8699483 | 1.501595 | 0.5099533 | 0.1731841 |  | 1.501595
0.8384726 | 0.8695679 | 0.8384726 | 0.2847518 | 0.09670394 |  | 0.8384726
1.016317 | 0.8689644 | 1.016317 | 0.3451493 | 0.1172154 |  | 1.016317
0.9507722 | 0.868515 | 0.9507722 | 0.3228897 | 0.1096558 |  | 0.9507722
0.9530323 | 0.8681413 | 0.9530323 | 0.3236572 | 0.1099165 |  | 0.9530323
0.9037044 | 0.8677946 | 0.9037044 | 0.306905 | 0.1042273 |  | 0.9037044
1.046714 | 0.8675857 | 1.046714 | 0.3554722 | 0.1207211 |  | 1.046714
0.9020833 | 0.8674674 | 0.9020833 | 0.3063545 | 0.1040404 |  | 0.9020833
1.081141 | 0.8674177 | 1.081141 | 0.367164 | 0.1246918 |  | 1.081141
0.8755425 | 0.8672229 | 0.8755425 | 0.2973411 | 0.1009793 |  | 0.8755425
0.9202985 | 0.8667495 | 0.9202985 | 0.3125406 | 0.1061412 |  | 0.9202985
0.9398633 | 0.8665181 | 0.9398633 | 0.3191849 | 0.1083977 |  | 0.9398633
1.000897 | 0.8664933 | 1.000897 | 0.3399125 | 0.1154369 |  | 1.000897
0.9232474 | 0.8658842 | 0.9232474 | 0.313542 | 0.1064813 |  | 0.9232474
0.8681413 | 0.8656864 | 0.8681413 | 0.2948276 | 0.1001257 |  | 0.8681413
0.8748445 | 0.8644136 | 0.8748445 | 0.297104 | 0.1008988 |  | 0.8748445
0.9115577 | 0.8637439 | 0.9115577 | 0.3095721 | 0.1051331 |  | 0.9115577
0.9051062 | 0.8631633 | 0.9051062 | 0.3073811 | 0.104389 |  | 0.9051062
0.9029312 | 0.8629909 | 0.9029312 | 0.3066425 | 0.1041382 |  | 0.9029312
0.9322814 | 0.8629628 | 0.9322814 | 0.31661 | 0.1075232 |  | 0.9322814
0.8530113 | 0.862447 | 0.8530113 | 0.2896893 | 0.09838074 |  | 0.8530113
0.9398329 | 0.8620295 | 0.9398329 | 0.3191746 | 0.1083942 |  | 0.9398329
0.906329 | 0.8618122 | 0.906329 | 0.3077964 | 0.1045301 |  | 0.906329
0.9367841 | 0.8611701 | 0.9367841 | 0.3181392 | 0.1080425 |  | 0.9367841
1.012596 | 0.8610127 | 1.012596 | 0.3438854 | 0.1167862 |  | 1.012596
0.9513794 | 0.8609983 | 0.9513794 | 0.3230959 | 0.1097259 |  | 0.9513794
0.9344958 | 0.8606212 | 0.9344958 | 0.3173621 | 0.1077786 |  | 0.9344958
0.868515 | 0.8602993 | 0.868515 | 0.2949545 | 0.1001688 |  | 0.868515
0.913354 | 0.8600407 | 0.913354 | 0.3101821 | 0.1053403 |  | 0.913354
0.8618122 | 0.8600147 | 0.8618122 | 0.2926781 | 0.09939578 |  | 0.8618122
0.9557042 | 0.8596238 | 0.9557042 | 0.3245646 | 0.1102247 |  | 0.9557042
0.9148153 | 0.8591024 | 0.9148153 | 0.3106784 | 0.1055088 |  | 0.9148153
0.9345696 | 0.8586135 | 0.9345696 | 0.3173871 | 0.1077871 |  | 0.9345696
0.9096611 | 0.8582404 | 0.9096611 | 0.308928 | 0.1049144 |  | 0.9096611
0.9341053 | 0.8579638 | 0.9341053 | 0.3172294 | 0.1077336 |  | 0.9341053
0.9381255 | 0.8577929 | 0.9381255 | 0.3185947 | 0.1081973 |  | 0.9381255
1.016884 | 0.8571129 | 1.016884 | 0.3453418 | 0.1172808 |  | 1.016884
1.015083 | 0.8564906 | 1.015083 | 0.3447301 | 0.117073 |  | 1.015083
1.06212 | 0.8556396 | 1.06212 | 0.3607041 | 0.1224979 |  | 1.06212
0.8899283 | 0.8555682 | 0.8899283 | 0.3022266 | 0.1026385 |  | 0.8899283
0.8186786 | 0.8555224 | 0.8186786 | 0.2780296 | 0.09442103 |  | 0.8186786
0.9474494 | 0.8553958 | 0.9474494 | 0.3217612 | 0.1092726 |  | 0.9474494
0.9402002 | 0.8549347 | 0.9402002 | 0.3192993 | 0.1084365 |  | 0.9402002
1.209384 | 0.8548754 | 1.209384 | 0.4107161 | 0.1394824 |  | 1.209384
1.053216 | 0.8544719 | 1.053216 | 0.3576805 | 0.1214711 |  | 1.053216
0.9576954 | 0.8542682 | 0.9576954 | 0.3252408 | 0.1104543 |  | 0.9576954
0.9535257 | 0.8540527 | 0.9535257 | 0.3238248 | 0.1099734 |  | 0.9535257
1.028407 | 0.8530537 | 1.028407 | 0.3492551 | 0.1186098 |  | 1.028407
0.9803671 | 0.8530413 | 0.9803671 | 0.3329403 | 0.1130691 |  | 0.9803671
0.9697902 | 0.8530258 | 0.9697902 | 0.3293483 | 0.1118493 |  | 0.9697902
1.055881 | 0.8530113 | 1.055881 | 0.3585853 | 0.1217784 |  | 1.055881
0.8965696 | 0.8521073 | 0.8965696 | 0.304482 | 0.1034045 |  | 0.8965696
1.325936 | 0.8517078 | 1.325936 | 0.4502982 | 0.1529248 |  | 1.325936
1.030517 | 0.8514005 | 1.030517 | 0.3499717 | 0.1188531 |  | 1.030517
0.9878771 | 0.8511962 | 0.9878771 | 0.3354908 | 0.1139353 |  | 0.9878771
0.8732948 | 0.8508309 | 0.8732948 | 0.2965777 | 0.1007201 |  | 0.8732948
0.948166 | 0.8499801 | 0.948166 | 0.3220046 | 0.1093553 |  | 0.948166
0.8499801 | 0.8497489 | 0.8499801 | 0.2886599 | 0.09803114 |  | 0.8499801
1.309465 | 0.8494376 | 1.309465 | 0.4447044 | 0.1510251 |  | 1.309465
0.9551953 | 0.8489058 | 0.9551953 | 0.3243918 | 0.110166 |  | 0.9551953
0.9654514 | 0.8485778 | 0.9654514 | 0.3278748 | 0.1113488 |  | 0.9654514
1.029368 | 0.8484341 | 1.029368 | 0.3495813 | 0.1187205 |  | 1.029368
0.9804807 | 0.8481855 | 0.9804807 | 0.3329789 | 0.1130822 |  | 0.9804807
0.9782454 | 0.8479729 | 0.9782454 | 0.3322198 | 0.1128244 |  | 0.9782454
0.8951523 | 0.8472702 | 0.8951523 | 0.3040007 | 0.103241 |  | 0.8951523
0.7892886 | 0.8471469 | 0.7892886 | 0.2680486 | 0.09103138 |  | 0.7892886
0.9185009 | 0.8469784 | 0.9185009 | 0.3119301 | 0.1059339 |  | 0.9185009
1.082249 | 0.8469693 | 1.082249 | 0.3675401 | 0.1248195 |  | 1.082249
1.148461 | 0.8454866 | 1.148461 | 0.3900264 | 0.132456 |  | 1.148461
0.9009436 | 0.8454053 | 0.9009436 | 0.3059675 | 0.1039089 |  | 0.9009436
1.032909 | 0.8449665 | 1.032909 | 0.3507838 | 0.1191289 |  | 1.032909
0.9162699 | 0.8447112 | 0.9162699 | 0.3111724 | 0.1056766 |  | 0.9162699
0.9163396 | 0.8444146 | 0.9163396 | 0.3111961 | 0.1056846 |  | 0.9163396
0.894315 | 0.8442384 | 0.894315 | 0.3037163 | 0.1031444 |  | 0.894315
0.8205242 | 0.8439153 | 0.8205242 | 0.2786564 | 0.09463389 |  | 0.8205242
0.9597759 | 0.8434681 | 0.9597759 | 0.3259474 | 0.1106943 |  | 0.9597759
0.8577929 | 0.8433221 | 0.8577929 | 0.2913132 | 0.09893222 |  | 0.8577929
0.6888889 | 0.8420535 | 0.6888889 | 0.233952 | 0.07945193 |  | 0.6888889
0.8754201 | 0.8420321 | 0.8754201 | 0.2972995 | 0.1009652 |  | 0.8754201
0.7997014 | 0.8394174 | 0.7997014 | 0.2715848 | 0.09223232 |  | 0.7997014
0.9192024 | 0.8389464 | 0.9192024 | 0.3121683 | 0.1060148 |  | 0.9192024
0.9168747 | 0.8384967 | 0.9168747 | 0.3113778 | 0.1057463 |  | 0.9168747
0.8145919 | 0.8384726 | 0.8145919 | 0.2766418 | 0.0939497 |  | 0.8145919
0.8484341 | 0.8375387 | 0.8484341 | 0.2881348 | 0.09785284 |  | 0.8484341
0.9540235 | 0.8369661 | 0.9540235 | 0.3239938 | 0.1100308 |  | 0.9540235
0.8815118 | 0.8368909 | 0.8815118 | 0.2993683 | 0.1016678 |  | 0.8815118
1.007909 | 0.8366368 | 1.007909 | 0.3422939 | 0.1162457 |  | 1.007909
0.9618544 | 0.8349974 | 0.9618544 | 0.3266532 | 0.110934 |  | 0.9618544
1.043437 | 0.8348473 | 1.043437 | 0.3543594 | 0.1203432 |  | 1.043437
0.9039862 | 0.8346999 | 0.9039862 | 0.3070007 | 0.1042598 |  | 0.9039862
0.8866336 | 0.8344554 | 0.8866336 | 0.3011077 | 0.1022585 |  | 0.8866336
0.9329342 | 0.832138 | 0.9329342 | 0.3168317 | 0.1075985 |  | 0.9329342
1.185793 | 0.8311742 | 1.185793 | 0.4027045 | 0.1367616 |  | 1.185793
0.9065335 | 0.830745 | 0.9065335 | 0.3078658 | 0.1045536 |  | 0.9065335
1.263655 | 0.8305899 | 1.263655 | 0.4291472 | 0.1457417 |  | 1.263655
0.9051992 | 0.8292726 | 0.9051992 | 0.3074127 | 0.1043998 |  | 0.9051992
0.8981548 | 0.8284587 | 0.8981548 | 0.3050204 | 0.1035873 |  | 0.8981548
0.8609983 | 0.8281125 | 0.8609983 | 0.2924017 | 0.0993019 |  | 0.8609983
1.004438 | 0.8276655 | 1.004438 | 0.341115 | 0.1158453 |  | 1.004438
0.90872 | 0.8269439 | 0.90872 | 0.3086084 | 0.1048058 |  | 0.90872
0.9688438 | 0.8265285 | 0.9688438 | 0.3290269 | 0.1117401 |  | 0.9688438
0.9585782 | 0.8234402 | 0.9585782 | 0.3255406 | 0.1105561 |  | 0.9585782
0.8497489 | 0.8234093 | 0.8497489 | 0.2885813 | 0.09800447 |  | 0.8497489
0.9710846 | 0.8221167 | 0.9710846 | 0.3297879 | 0.1119985 |  | 0.9710846
0.9702323 | 0.8217952 | 0.9702323 | 0.3294985 | 0.1119002 |  | 0.9702323
0.9307534 | 0.8217045 | 0.9307534 | 0.3160911 | 0.107347 |  | 0.9307534
1.056122 | 0.8211925 | 1.056122 | 0.3586674 | 0.1218062 |  | 1.056122
1.006529 | 0.8205242 | 1.006529 | 0.3418249 | 0.1160864 |  | 1.006529
0.9036918 | 0.8201031 | 0.9036918 | 0.3069008 | 0.1042259 |  | 0.9036918
0.9873402 | 0.8197041 | 0.9873402 | 0.3353084 | 0.1138734 |  | 0.9873402
1.01228 | 0.8194491 | 1.01228 | 0.3437782 | 0.1167498 |  | 1.01228
0.9622168 | 0.8192329 | 0.9622168 | 0.3267763 | 0.1109758 |  | 0.9622168
0.8366368 | 0.8187238 | 0.8366368 | 0.2841284 | 0.09649221 |  | 0.8366368
1.046755 | 0.8186786 | 1.046755 | 0.3554862 | 0.1207259 |  | 1.046755
0.862447 | 0.8184064 | 0.862447 | 0.2928937 | 0.09946899 |  | 0.862447
0.9706722 | 0.8177732 | 0.9706722 | 0.3296478 | 0.111951 |  | 0.9706722
1.05364 | 0.8164664 | 1.05364 | 0.3578243 | 0.1215199 |  | 1.05364
0.9022488 | 0.8158977 | 0.9022488 | 0.3064107 | 0.1040595 |  | 0.9022488
0.9905039 | 0.8154197 | 0.9905039 | 0.3363828 | 0.1142382 |  | 0.9905039
0.9180037 | 0.8151029 | 0.9180037 | 0.3117612 | 0.1058765 |  | 0.9180037
0.9321235 | 0.8145919 | 0.9321235 | 0.3165564 | 0.107505 |  | 0.9321235
0.7728565 | 0.8138026 | 0.7728565 | 0.2624681 | 0.08913621 |  | 0.7728565
1.141451 | 0.8135019 | 1.141451 | 0.3876455 | 0.1316474 |  | 1.141451
0.8674177 | 0.811492 | 0.8674177 | 0.2945818 | 0.1000423 |  | 0.8674177
0.8864163 | 0.811417 | 0.8864163 | 0.3010339 | 0.1022335 |  | 0.8864163
0.8923364 | 0.8113608 | 0.8923364 | 0.3030444 | 0.1029162 |  | 0.8923364
0.9197209 | 0.8110702 | 0.9197209 | 0.3123444 | 0.1060746 |  | 0.9197209
2.444377 | 0.8102508 | 2.444377 | 0.8301293 | 0.2819184 |  | 2.444377
0.9019658 | 0.8099329 | 0.9019658 | 0.3063146 | 0.1040268 |  | 0.9019658
0.9983603 | 0.8092521 | 0.9983603 | 0.3390509 | 0.1151443 |  | 0.9983603
0.8369661 | 0.809033 | 0.8369661 | 0.2842402 | 0.09653019 |  | 0.8369661
1.003538 | 0.8073546 | 1.003538 | 0.3408092 | 0.1157415 |  | 1.003538
0.9106805 | 0.8066183 | 0.9106805 | 0.3092742 | 0.1050319 |  | 0.9106805
0.8311742 | 0.8060367 | 0.8311742 | 0.2822732 | 0.09586219 |  | 0.8311742
1.861943 | 0.8057834 | 1.861943 | 0.6323305 | 0.2147444 |  | 1.861943
0.9860319 | 0.8045973 | 0.9860319 | 0.3348641 | 0.1137225 |  | 0.9860319
0.9231699 | 0.8023671 | 0.9231699 | 0.3135157 | 0.1064724 |  | 0.9231699
0.9105441 | 0.8012838 | 0.9105441 | 0.3092279 | 0.1050162 |  | 0.9105441
0.9107391 | 0.8005411 | 0.9107391 | 0.3092941 | 0.1050387 |  | 0.9107391
0.8976545 | 0.8001696 | 0.8976545 | 0.3048505 | 0.1035296 |  | 0.8976545
0.9390296 | 0.7999425 | 0.9390296 | 0.3189018 | 0.1083015 |  | 0.9390296
1.050662 | 0.7999336 | 1.050662 | 0.3568129 | 0.1211764 |  | 1.050662
1.074581 | 0.7997014 | 1.074581 | 0.3649362 | 0.1239352 |  | 1.074581
0.7999336 | 0.7995566 | 0.7999336 | 0.2716637 | 0.09225911 |  | 0.7999336
0.8754056 | 0.7993818 | 0.8754056 | 0.2972946 | 0.1009636 |  | 0.8754056
0.6914318 | 0.7988149 | 0.6914318 | 0.2348156 | 0.07974521 |  | 0.6914318
0.9048605 | 0.7977514 | 0.9048605 | 0.3072977 | 0.1043607 |  | 0.9048605
1.062917 | 0.7971603 | 1.062917 | 0.360975 | 0.1225899 |  | 1.062917
0.970944 | 0.7952194 | 0.970944 | 0.3297401 | 0.1119823 |  | 0.970944
2.287781 | 0.7926752 | 2.287781 | 0.7769484 | 0.2638577 |  | 2.287781
0.9147745 | 0.792045 | 0.9147745 | 0.3106645 | 0.1055041 |  | 0.9147745
0.8012838 | 0.7909085 | 0.8012838 | 0.2721222 | 0.09241483 |  | 0.8012838
0.947249 | 0.789468 | 0.947249 | 0.3216931 | 0.1092495 |  | 0.947249
0.9905271 | 0.7892886 | 0.9905271 | 0.3363907 | 0.1142409 |  | 0.9905271
0.9504411 | 0.7861624 | 0.9504411 | 0.3227772 | 0.1096177 |  | 0.9504411
0.8979957 | 0.7851209 | 0.8979957 | 0.3049663 | 0.1035689 |  | 0.8979957
1.131616 | 0.7846014 | 1.131616 | 0.3843056 | 0.1305132 |  | 1.131616
0.9948793 | 0.784432 | 0.9948793 | 0.3378688 | 0.1147429 |  | 0.9948793
1.055488 | 0.7833792 | 1.055488 | 0.3584521 | 0.1217331 |  | 1.055488
0.7199087 | 0.7831224 | 0.7199087 | 0.2444866 | 0.08302955 |  | 0.7199087
0.8860158 | 0.7808068 | 0.8860158 | 0.3008979 | 0.1021873 |  | 0.8860158
0.9292376 | 0.780787 | 0.9292376 | 0.3155763 | 0.1071722 |  | 0.9292376
0.8629628 | 0.7794229 | 0.8629628 | 0.2930689 | 0.09952848 |  | 0.8629628
0.8637439 | 0.778448 | 0.8637439 | 0.2933342 | 0.09961856 |  | 0.8637439
0.7447655 | 0.7776377 | 0.7447655 | 0.2529282 | 0.08589637 |  | 0.7447655
0.9614399 | 0.7762382 | 0.9614399 | 0.3265125 | 0.1108862 |  | 0.9614399
0.9556215 | 0.7757021 | 0.9556215 | 0.3245365 | 0.1102151 |  | 0.9556215
0.9693776 | 0.7752346 | 0.9693776 | 0.3292082 | 0.1118017 |  | 0.9693776
0.8987614 | 0.7728565 | 0.8987614 | 0.3052264 | 0.1036573 |  | 0.8987614
0.7312079 | 0.771756 | 0.7312079 | 0.2483239 | 0.08433274 |  | 0.7312079
0.9179848 | 0.7625136 | 0.9179848 | 0.3117548 | 0.1058744 |  | 0.9179848
0.6649588 | 0.7604894 | 0.6649588 | 0.2258252 | 0.07669199 |  | 0.6649588
0.8269439 | 0.7584739 | 0.8269439 | 0.2808366 | 0.09537429 |  | 0.8269439
0.97393 | 0.7582426 | 0.97393 | 0.3307542 | 0.1123267 |  | 0.97393
0.8658842 | 0.7564389 | 0.8658842 | 0.294061 | 0.09986541 |  | 0.8658842
0.9841136 | 0.7564256 | 0.9841136 | 0.3342127 | 0.1135012 |  | 0.9841136
0.9172996 | 0.7537696 | 0.9172996 | 0.3115221 | 0.1057953 |  | 0.9172996
0.9698115 | 0.753649 | 0.9698115 | 0.3293555 | 0.1118517 |  | 0.9698115
1.057999 | 0.7447655 | 1.057999 | 0.3593048 | 0.1220227 |  | 1.057999
0.8433221 | 0.7312079 | 0.8433221 | 0.2863988 | 0.09726325 |  | 0.8433221
0.9086647 | 0.7271297 | 0.9086647 | 0.3085896 | 0.1047994 |  | 0.9086647
1.026532 | 0.7206395 | 1.026532 | 0.3486184 | 0.1183935 |  | 1.026532
0.9161244 | 0.7199087 | 0.9161244 | 0.311123 | 0.1056598 |  | 0.9161244
1.044612 | 0.7174841 | 1.044612 | 0.3547582 | 0.1204787 |  | 1.044612
0.9528776 | 0.7174467 | 0.9528776 | 0.3236046 | 0.1098987 |  | 0.9528776
0.9574782 | 0.7158685 | 0.9574782 | 0.3251671 | 0.1104293 |  | 0.9574782
1.09277 | 0.710713 | 1.09277 | 0.3711131 | 0.1260329 |  | 1.09277
0.9568262 | 0.7106271 | 0.9568262 | 0.3249456 | 0.1103541 |  | 0.9568262
0.9719574 | 0.7055339 | 0.9719574 | 0.3300843 | 0.1120992 |  | 0.9719574
0.967174 | 0.6999394 | 0.967174 | 0.3284598 | 0.1115475 |  | 0.967174
0.9109963 | 0.6927796 | 0.9109963 | 0.3093814 | 0.1050683 |  | 0.9109963
1.03865 | 0.6914318 | 1.03865 | 0.3527336 | 0.1197911 |  | 1.03865
0.9826673 | 0.6888889 | 0.9826673 | 0.3337215 | 0.1133344 |  | 0.9826673
0.9337533 | 0.6734835 | 0.9337533 | 0.3171099 | 0.107693 |  | 0.9337533
0.9308724 | 0.6649588 | 0.9308724 | 0.3161315 | 0.1073607 |  | 0.9308724
0.9306905 | 0.6604427 | 0.9306905 | 0.3160697 | 0.1073397 |  | 0.9306905
0.880489 | 0.6563464 | 0.880489 | 0.2990209 | 0.1015498 |  | 0.880489
1.045036 | 0.6326564 | 1.045036 | 0.3549024 | 0.1205276 |  | 1.045036
0.9260027 | -0.1762977 | 0.9260027 | 0.3144777 |  |  | 0.9260027
#VALUE!
#VALUE!